## Hoja1
Area de Triturado
Fecha | BAPUs | Materiales Obtneidos |  |  |  |  | Triturado Manual |  | Insumos |  | Tiempo |  | Tipo de detención | [10 empty] | Observaciones
| (Kg) | Pasta Tec. | Pasta Etna | Ripio Grueso | Ripio Fino | Polipropileno | Bateria | Placa | Diactiv | Ca(OH)2 | PPTO | REAL | 1 | 2 | 3 | 4 | 5 | 6 | 7 | 8 | 9 | 10 | TOTAL
2014-07-01 | [10 empty] | 6 | 0 | 6 | [10 empty] | se realiza inventario
2014-07-01 | [9 empty] | 800 | 6 |  | 6 | [10 empty] | se realiza inventario
2014-07-02 | 29177 |  |  | 20126 |  | 1891 |  |  |  | 760 | 6 | 6
2014-07-02 | 32240 | 2224 |  | 22160 |  | 1725 |  |  |  |  | 6 | 6
2014-07-03 | [10 empty] | 6 | 0 | 6 | [10 empty] | No se tritura por estar colapsado de agua
2014-07-03 | [10 empty] | 6 | 0 | 6 | [10 empty] | No se tritura por estar colapsado de agua
2014-07-04 | 31046 | 2649 | 27514 | 22715 |  | 2476 |  |  |  | 300 | 6 | 6
2014-07-04 | 32971 |  | 28401 | 20436 |  | 2202 |  |  |  | 1200 | 6 | 6
2014-07-05 | 19797 | 2056 |  | 12392 |  | 900 |  |  |  |  | 6 | 4 |  |  | 2 | [8 empty] | Falla en tablero electrico de cinta transportadora.
2014-07-05 |  |  |  | 1273 | [5 empty] | 1300 | 6 | 0 |  | 6
2014-07-07 | 32015 | 2460 |  | 20921 |  | 1798 |  |  |  | 400 | 6 | 6
2014-07-07 | 26102 | 2926 | 25244 | 14565 |  | 1955 |  |  |  | 1300 | 6 | 6
2014-07-08 | 31352 |  |  | 20406 |  | 1750 |  |  |  |  | 6 | 6
2014-07-08 | 27811 | 2547 |  | 14824 |  | 1805 |  |  |  | 300 | 6 | 6
2014-07-09 | 21906 |  |  | 14147 |  | 1310 |  |  |  | 600 | 6 | 4 |  | 2 | [9 empty] | Atascamiento de tornillo N° 2 y tornillo para ripio metal en piscina N°2
2014-07-09 | 30574 | 4000 |  | 21005 |  | 1857 |  |  |  | 1080 | 6 | 6
2014-07-10 | 32547 | 5988 | 26194 | 20847 |  | 1704 |  |  |  |  | 6 | 6
2014-07-10 | 19608 |  |  | 11425 |  | 1531 |  |  |  | 2200 | 6 | 4
2014-07-11 | 16624 | 3290 |  | 12295 |  | 878 |  |  |  | 1100 | 6 | 3 |  | 3 | [9 empty] | Falla en rodillo superior de cinta tranportadora
2014-07-11 | 28738 | 3683 | 26034 | 17434 |  | 1942 |  |  |  | 1100 | 6 | 5.5
2014-07-12 | 32630 |  |  | 21765 |  | 1775 |  |  |  |  | 6 | 6
2014-07-12 |  | 3780 | [7 empty] | 1300 | 6 | 0 |  | 6 | [9 empty] | Falla en rodillo superior de cinta transportadora
2014-07-14 | 31453 | 2707 |  | 19875 |  | 2223 |  |  |  |  | 6 | 6
2014-07-14 |  |  | 27984
2014-07-14 | 27804 |  |  | 12545 |  | 1413 |  |  |  | 680 | 6 | 6
2014-07-15 | 31354 | 5902 |  | 19251 |  | 1908 |  |  |  | 540 | 6 | 6
2014-07-15 | 25624 |  | 23484 | 19184 |  | 1906 |  |  |  | 600 | 6 | 6
2014-07-16 | 32708 | 3286 |  | 23026 |  | 1947 |  |  |  | 1460 | 6 | 6
2014-07-17 | 31859 | 5416 |  | 20327 |  | 1890 |  |  |  | 1000 | 6 | 6
2014-07-17 | 29649 |  |  | 17361 |  | 1792 |  |  |  | 1400 | 6 | 6
2014-07-18 | 32260 | 7436 |  | 19568 |  | 1920 |  |  |  | 1100 | 6 | 6
2014-07-18 | 31878 | 4701 |  | 20135 |  | 2257 |  |  |  | 1900 | 6 | 6
2014-07-19 | 32045 | 3847 |  | 19824 |  | 1845 |  |  |  | 1000 | 6 | 6
2014-07-19 | 31546 |  |  | 21863 |  | 1865 |  |  |  | 600 | 6 | 6
2014-07-21 | 32084 | 3240 |  | 22824 |  | 2163 |  |  |  |  | 6 | 6
2014-07-21 | 20805 |  |  | 14557 |  | 1423 |  |  |  | 1540 | 6 | 4.16 | [5 empty] | 1.84 | [5 empty] | Se trabaja con 5 personas
2014-07-22 | 33441 | 4268 |  | 23415 |  | 2237 |  |  |  |  | 6 | 6
2014-07-22 | 30946 | 3720 |  | 20203 |  | 1910 |  |  |  | 1200 | 6 | 6
2014-07-23 | [6 empty] | 29573 | 23645 |  |  | 6 | 6 | [11 empty] | Picado Manual
2014-07-23 | [6 empty] | 24028 | 20516 |  |  | 6 | 6 | [11 empty] | Picado Manual y Limpieza
2014-07-24 | [6 empty] | 26455 | 21682 |  |  | 6 | 6 | [11 empty] | Picado Manual
2014-07-25 | [6 empty] | 27878 | 23104 |  |  | 6 | 6 | [11 empty] | Picado Manual
2014-07-25 | [6 empty] | 12714 | 8711 |  |  | 6 | 6 | [11 empty] | picado manual
2014-07-28 | [6 empty] | 17562 | 13226 |  |  | 6 | 6 | [11 empty] | picado manual
2014-07-29 | [6 empty] | 15350 | 11270 |  |  | 6 | 6 | [11 empty] | picado manual
2014-07-30 | [10 empty] | 6 | 0 | [11 empty] | labores de orden y aseo
2014-07-31 | [10 empty] | 6 | 0 | [11 empty] | labores de orden y aseo
Note on O6: Programa de producción
Note on P6: Mecánico
Note on Q6: Eléctrico
Note on R6: Electrónico
Note on S6: Falta Materia prima/Insumos
Note on T6: Falta de personal
Note on U6: Accidente de personal
Note on V6: Corte de Energía
Note on W6: Incidente Ambiental
Note on X6: Falla de equipos de cargue

## Hoja2
CONSOLIDADO DE PRODUCION HORNO 2
tecnorec
|  | 00024 | 3002 | 3001 | 00032 | 00054 | 00027 | 00029 | 00050 |  | 30005 | 30006 | 00027 | 00029 |  | 30007 | 30008
Fecha | Colada | Material Aportante (kg) | [8 empty] | Producción (Kg) |  |  |  | Consumos |  |  | Observaciones
|  | Pasta TEC | Ripio Grueso | Ripio Fino | Placas | Batería | Polvo Filtro | Droses | Pasta ETNA | TOTAL | Plomo | Escoria | Polvo | Drosses | Tiempo | GLP | Oxígeno
2014-07-01 | 07-001 |  | 10127 |  |  |  |  | 480 |  | 10607 | 12859 | 1930 |  | 163 | 5.75 | 324 | 1785
2014-07-03 | 07-002 | 981 | 7610 |  |  | 510 | 930 | 875 |  | 10906 | 2967 | 1800 | 820 | 1210 | 6.25 | 323 | 1775
2014-07-04 | 07-003 | 999 | 7650 |  |  | 500 | 910 | 615 |  | 10674 | 6923 | 2610 | 360 | 743 | 6.42 | 330 | 1814
2014-07-04 | 07-004 | 1035 | 7620 |  |  | 450 | 1050 |  |  | 10155 | 6923 | 2550 | 1164 | 330 | 5.75 | 296 | 1631
2014-07-04 | 07-005 | 1022 | 7539 |  |  | 540 | 1143 |  |  | 10244 | 7912 | 2030 | 630 |  | 8.8 | 356 | 1961 | Retraso por cambio de crisol (filtración de plomo)
2014-07-04 | 07-006 | 1098 | 7650 |  |  | 560 | 1282 | 1210 |  | 11800 | 0 | 1830 | 1060 |  | 5.33 | 268 | 1477
2014-07-05 | 07-007 | 971 | 7610 |  |  | 520 | 368 | 743 |  | 10212 | 7912 | 2000 |  | 1380 | 5.33 | 311 | 1711
2014-07-05 | 07-008 | 1125 | 7750 |  |  | 470 | 950 | 330 |  | 10625 | 7912 | 1780 | 1643 | 570 | 6 | 301 | 1655
2014-07-05 | 07-009 | 1080 | 7700 |  |  | 550 | 1060 |  |  | 10390 | 7912 | 2230 | 1070 | 310 | 5.67 | 310 | 1705
2014-07-05 | 07-010 | 1053 | 7550 |  |  | 530 | 635 |  |  | 9768 | 7912 | 2010 | 420 | 130 | 5.67 | 303 | 1670
2014-07-06 | 07-011 | 995 | 7731 |  |  | 510 | 580 | 900 |  | 10716 | 6923 | 2280 |  | 250 | 6.42 | 305 | 1678
2014-07-06 | 07-012 | 1071 | 7470 |  |  | 560 | 920 | 1090 |  | 11111 | 5934 | 1950 | 1770 | 270 | 6 | 327 | 1800
2014-07-06 | 07-013 | 1710 | 7860 |  |  | 500 | 640 | 440 |  | 11150 | 6923 | 1490 | 1460 | 750 | 5.25 | 276 | 1517
2014-07-06 | 07-014 | 1107 | 7630 |  |  | 230 | 980 | 280 |  | 10227 | 6923 | 1700 | 642 | 750 | 5 | 262 | 1441
2014-07-06 | 07-015 | 1089 | 8315 |  |  |  | 880 | 270 |  | 10554 | 6923 | 1820 | 767 | 960 | 5 | 264 | 1454
2014-07-07 | 07-016 | 1021 | 8310 |  |  |  | 1120 |  |  | 10451 | 4945 | 2110 | 1740 | 360 | 6 | 308 | 1698
2014-07-07 | 07-017 | 1035 | 7650 |  |  |  | 902 | 757 |  | 10344 | 5934 | 2045 |  | 420 | 5.25 | 253 | 1393
2014-07-07 | 07-018 | [5 empty] | 612 |  | 9200 | 9812 | 7912 | 1640 | 345 | 475 | 6.91 | 298 | 1642 | Reparación de piquera N° 1
2014-07-07 | 07-019 | [5 empty] | 790 | 1420 | 9100 | 11310 | 7912 | 1780 | 1127 | 300 | 5.5 | 305 | 1681
2014-07-08 | 07-020 | [5 empty] | 840 | 680 | 8990 | 10510 | 5934 | 2020 | 1120 | 280 | 5.58 | 310 | 1705
2014-07-08 | 07-021 | [5 empty] | 1100 | 420 | 8940 | 10460 | 5934 | 2190 | 320 | 800 | 5.25 | 257 | 1418
2014-07-08 | 07-022 | [5 empty] | 990 |  | 9050 | 10040 | 6923 | 2020 | 1875 | 455 | 5.08 | 232 | 1274
2014-07-08 | 07-023 | [5 empty] | 712 | 750 | 9160 | 10622 | 6923 | 1300 |  | 495 | 4.75 | 235 | 1292
2014-07-09 | 07-024 | [5 empty] | 657 | 270 | 9194 | 10121 | 5934 | 2160 | 734 | 310 | 6 | 265 | 1457
2014-07-09 | 07-025 | [5 empty] | 890 |  | 9430 | 10320 | 5934 | 2560 | 1170 | 640 | 5.916667 | 321 | 1766
2014-07-09 | 07-026 | 1490 | 6105 |  |  | 490 | 1135 | 800 |  | 10020 | 6923 | 1890 | 1650 | 870 | 4.75 | 244 | 1342
2014-07-09 | 07-027 | 1467 | 7046 |  |  | 535 | 520 | 500 |  | 10068 | 5934 | 2160 |  | 505 | 5.5 | 301 | 1659
2014-07-09 | 07-028 | 1530 | 7070 |  |  | 540 | 800 | 830 |  | 10770 | 7912 | 2360 | 1165 | 500 | 5.5 | 308 | 1694
2014-07-10 | 07-029 | 1332 | 7060 |  |  | 530 | 790 | 640 |  | 10352 | 6923 | 2170 | 1020 | 450 | 5.08 | 242 | 1333
2014-07-10 | 07-030 | 1449 | 7689 |  |  | 510 | 750 | 936 |  | 11334 | 6923 | 2080 |  | 500 | 5.42 | 285 | 1569
2014-07-10 | 07-031 | 1432 | 7590 |  |  | 198 | 790 | 500 |  | 10510 | 6923 | 1510 | 1365 | 574 | 5.75 | 282 | 1550
2014-07-10 | 07-032 | 1433 | 7855 |  |  |  | 725 | 500 |  | 10513 | 8901 | 2290 |  | 580 | 5.166667 | 287 | 1581
2014-07-11 | 07-033 | 1466 | 7513 |  |  | 589 | 759 | 447 |  | 10774 | 6923 | 2010 | 1314 | 350 | 5.41 | 281 | 1547
2014-07-11 | 07-034 | 1584 | 7650 |  |  |  | 1071 |  |  | 10305 | 6923 | 2480 | 720 | 780 | 5.33 | 246 | 1353
2014-07-11 | 07-035 | 1469 | 7612 |  |  | 510 | 903 | 536 |  | 11030 | 6923 | 2400 | 1271 | 606 | 6.333333 | 269 | 1480
2014-07-11 | 07-036 | 1539 | 7480 |  |  |  | 700 | 900 |  | 10619 | 6923 | 1840 |  | 503 | 4.666667 | 257 | 1414
2014-07-11 | 07-037 | 1539 | 7590 |  |  |  | 720 | 780 |  | 10629 | 7912 | 2140 | 1553 | 750 | 4.66 | 251 | 1384
2014-07-12 | 07-038 | 1491 | 8100 |  |  |  | 600 | 793 |  | 10984 | 6923 | 2100 | 1040 | 645 | 5.08 | 282 | 1556
2014-07-12 | 07-039 | 1395 | 7610 |  |  | 524 | 735 | 646 |  | 10910 | 6923 | 1550 | 400 | 940 | 5.42 | 285 | 1568
2014-07-12 | 07-040 | 1431 | 7530 |  |  | 310 | 410 | 503 |  | 10184 | 6923 | 1280 | 925 | 507 | 5.5 | 284 | 1560
2014-07-12 | 07-041 | 1521 | 7850 |  |  |  | 980 | 740 |  | 11091 | 6923 | 2570 |  | 529 | 5.33 | 309 | 1700
2014-07-13 | 07-042 | 1530 | 7569 |  |  | 503 | 1048 |  |  | 10650 | 5934 | 2010 | 1936 | 690 | 5.75 | 302 | 1665
2014-07-13 | 07-043 | 1507 | 7660 |  | 560 |  | 925 | 869 |  | 11521 | 6923 | 2170 | 1255 | 700 | 4.67 | 242 | 1330
2014-07-13 | 07-044 | 1449 | 8120 |  |  |  | 448 | 750 |  | 10767 | 6923 | 1490 | 1545 | 830 | 5.17 | 273 | 1505
2014-07-13 | 07-045 | 1431 | 8100 |  |  |  | 840 | 870 |  | 11241 | 5934 | 2300 |  | 942 | 5.5 | 326 | 1793
2014-07-13 | 07-046 | 1377 | 8070 |  |  |  | 750 | 700 |  | 10897 | 7912 | 1780 | 1661 | 940 | 5.583333 | 298 | 1642
2014-07-14 | 07-047 | [5 empty] | 947 | 990 | 9150 | 11087 | 6923 | 1775 | 500 | 550 | 4.75 | 238 | 1312
2014-07-14 | 07-048 | [5 empty] | 640 | 810 | 9249 | 10699 | 5934 | 1900 | 1130 | 1402 | 5.42 | 284 | 1560
2014-07-14 | 07-049 | [5 empty] | 580 | 945 | 8929 | 10454 | 6923 | 2180 | 772 | 380 | 5.5 | 276 | 1516
2014-07-14 | 07-050 | [5 empty] | 940 | 1100 | 9050 | 11090 | 5934 | 1880 | 1670 | 540 | 6.916667 | 283 | 1555
2014-07-15 | 07-051 | [5 empty] | 890 |  | 9370 | 10260 | 5934 | 2870 |  | 950 | 5.5 | 297 | 1635
2014-07-15 | 07-052 | [5 empty] | 1177 |  | 9130 | 10307 | 3956 | 1750 | 340 | 2110 | 5.25 | 267 | 1472
2014-07-15 | 07-053 | [5 empty] | 685 | 840 | 8854 | 10379 | 6923 | 2918 | 1268 |  | 5.5 | 264 | 1455
2014-07-15 | 07-054 | [5 empty] | 812 | 1080 | 9129 | 11021 | 6923 | 2600 |  | 1340 | 5.416667 | 271 | 1490
2014-07-16 | 07-055 | [5 empty] | 860 | 740 | 9070 | 10670 | 5934 | 2600 | 1030 | 2320 | 6 | 329 | 1808
2014-07-16 | 07-056 | 1548 | 7050 |  |  | 460 | 865 | 1271 |  | 11194 | 6923 | 2120 | 1390 | 546 | 5.75 | 303 | 1666
2014-07-16 | 07-057 | [5 empty] | 800 | 1150 | 8920 | 10870 | 8901 | 2210 | 2069 | 720 | 6.08 | 321 | 1764
2014-07-16 | 07-058 | 1476 | 7230 |  |  | 410 | 730 | 1390 |  | 11236 | 7912 | 2440 |  | 915 | 5.166667 | 220 | 1212
2014-07-17 | 07-059 | 1611 | 7570 |  |  | 570 | 1065 | 970 |  | 11786 | 6923 | 2130 | 780 | 870 | 5.166667 | 269 | 1478
2014-07-17 | 07-060 | 1449 | 7110 |  |  | 690 | 322 | 1105 |  | 10676 | 5934 | 2450 | 1030 | 490 | 5.333333 | 240 | 1320
2014-07-17 | 07-061 | 1542 | 6959 |  |  | 587 | 790 | 1066 |  | 10944 | 6923 | 2500 | 550 | 758 | 5.65 | 302 | 1661 | falla en grua volteadora de carga
2014-07-17 | 07-062 | 1525 | 7071 |  |  | 495 | 820 | 994 |  | 10905 | 7912 | 1840 |  | 870 | 5.166667 | 259 | 1425
2014-07-18 | 07-063 | 1593 | 7090 |  |  | 580 |  | 920 |  | 10183 | 5934 | 2300 | 1480 | 1040 | 5.5 | 302 | 1660
2014-07-18 | 07-064 | 2016 | 7050 |  |  | 590 | 930 | 950 |  | 11536 | 5934 | 2400 | 1641 | 946 | 6.08 | 315 | 1734 | retraso por reparacion de piquera
2014-07-18 | 07-065 | 2070 | 7079 |  |  | 550 | 911 | 1300 |  | 11910 | 6923 | 2130 |  | 912 | 5.25 | 281 | 1544
2014-07-18 | 07-066 | 2016 | 7050 |  |  | 540 | 455 | 1049 |  | 11110 | 6923 | 2070 | 1089 | 1550 | 5.5 | 261 | 1436
2014-07-18 | 07-067 | 2005 | 7115 |  |  | 496 | 640 | 1064 |  | 11320 | 6923 | 2000 | 360 | 1670 | 5.916667 | 262 | 1441
2014-07-19 | 07-068 | 2076 | 7007 |  |  | 582 | 1089 | 887 |  | 11641 | 6923 | 2460 | 848 | 1730 | 5.33 | 276 | 1520
2014-07-19 | 07-069 | 2030 | 7072 |  |  | 470 | 986 | 976 |  | 11534 | 6923 | 2470 |  | 1067 | 5.42 | 322 | 1770
2014-07-19 | 07-070 | 2043 | 7026 |  |  | 530 | 992 | 1008 |  | 11599 | 7912 | 1650 | 1975 | 970 | 5.41 | 280 | 1542
2014-07-19 | 07-071 | 2016 | 7070 |  |  | 550 | 886 | 1115 |  | 11637 | 6923 |  | 1550 | 1430 | 5.58 | 290 | 1595
2014-07-20 | 07-072 | 1908 | 7205 |  |  | 525 |  | 1110 |  | 10748 | 5934 |  | 246 | 630 | 5.25 | 279 | 1535
2014-07-20 | 07-073 | 1944 | 7120 |  |  | 516 |  | 1150 |  | 10730 | 6923 |  | 300 | 533 | 5 | 272 | 1494
2014-07-20 | 07-074 | 1881 | 7080 |  |  | 530 | 850 | 980 |  | 11321 | 5934 |  | 1872 | 700 | 6 | 346 | 1905
2014-07-20 | 07-075 | 2012 | 7092 |  |  | 450 | 852 | 987 |  | 11393 | 6923 |  | 1010 | 1570 | 5.83 | 298 | 1642
2014-07-21 | 07-076 | [8 empty] | 0 | 12857 | [6 empty] | paro de proceso cambio de ladrillos culata delantera y piqueras
2014-07-22 | [9 empty] | 0 | [7 empty] | paro de proceso cambio de ladrillos culata delantera y piqueras
2014-07-23 | [9 empty] | 0 | [7 empty] | paro de proceso cambio de ladrillos culata delantera y piqueras
2014-07-24 | [9 empty] | 0 | [7 empty] | paro de proceso cambio de ladrillos culata delantera y piqueras
2014-07-25 | [9 empty] | 0 | [7 empty] | paro de proceso cambio de ladrillos culata delantera y piqueras
2014-07-26 | [9 empty] | 0 | [7 empty] | paro de proceso cambio de ladrillos culata delantera y piqueras
2014-07-27 | [17 empty] | detención operaciones
2014-07-28 | [17 empty] | detención operaciones
2014-07-29 | [17 empty] | detención operaciones
2014-07-30 | [17 empty] | detención operaciones
2014-07-31 | [17 empty] | detención operaciones
Note on M6: COMPAQ: se sacan 13 tochos para bajar nivel de crisol para retirar agitador
Note on M7: COMPAQ: se sacan 3 tochos solamente para recuperar nivel del crisol
Note on M11: COMPAQ: no se registra plomo por recuperación de nivel del crisol
Note on M81: COMPAQ: plomo obtenido de la recuperacion de anodos y parte de plomo del crisol