## letra a) Balance mensual
a) Resultados de los balances de masa mensual y del balance de masa anual cuando corresponda.
| CORRIENTE | PESO MÁSICO SECO |  | ANÁLISIS LEY/CONCENTRACIÓN |  |  |  | FLUJO FINOS
|  |  |  | Ley As |  | Ley S |  | Fino As | Fino S
| NOMBRE/TIPO | Base, TMS | Ajustado, TMS | As, ppm | As, % | S, ppm | S, % | As, TMF | S, TMF
ENTRADAS
| CONCENTRADO PROPIO | 14249.47 | 14249.47 | 1774.066 | 0.1774066 | 359129.2 | 35.91292 | 25.27951 | 5117.403
| CONCENTRADO EXTERNO | 30821.76 | 30821.76 | 9660.646 | 0.9660646 | 311621.5 | 31.16215 | 297.7581 | 9604.722
| CALCINAS | 0 | 0 | 0 | 0 | 0 | 0 | 0 | 0
| SCRAP | 2090.781 | 2090.781 | 1030.543 | 0.1030543 | 35.4152 | 0.00354152 | 2.15464 | 0.07404543
| FUNDENTE | 4289.615 | 4289.615 | 222.1413 | 0.02221413 | 7848.037 | 0.7848037 | 0.9529007 | 33.66506
| OTRAS ENTRADAS | 0 | -3.3e-07 | 0 | 0 | 0 | 0 | 0 | 0
| TOTAL ENTRADAS | 51451.63 | 51451.63 |  | 0.6338869 |  | 28.6791 | 326.1452 | 14755.86
SALIDAS
| ACIDO SULFURICO | 0 | 10336.89 | 8.421519 | 0.0008421519 | 999987.6 | 99.99876 | 0.0870523 | 10336.76
| EFLUENTE PRODUCTO DE LA LIMPIEZA DE GASES | 337.4379 | 341.65 | 278994.8 | 27.89948 | 707616.5 | 70.76165 | 95.31855 | 241.7572
| POLVO CAPTADO NO RECIRCULADO PRODUCTO DE LA OPERACION NORMAL | 192.56 | 193.0708 | 292599.2 | 29.25992 | 127353 | 12.7353 | 56.49236 | 24.58814
| ANODOS | 13412.05 | 13412.05 | 1778 | 0.1778 | 44 | 0.0044 | 23.84663 | 0.5901304
| CIRCULANTE O CARGA FRIA (VENTA) | 0 | 0 | 0 | 0 | 0 | 0 | 0 | 0
| OTROS (RELAVE) | 31081.99 | 32235.625 | 864.5348 | 0.08645348 | 2594.1 | 0.25941 | 27.86882 | 83.62244
| OTROS(SALIDA) | 0 | 0 | 0 | 0 | 0 | 0 | 0 | 0
| TOTAL SALIDAS | 45024.04 | 56519.29 |  | 0.3602547 |  | 18.90915 | 203.6134 | 10687.32
FLUJOS INTERMEDIOS
INVENTARIO INICIAL
| INVENTARIOS CIRCULANTES | 13553 | 14014.44 | 2081.374 | 0.2081374 | 41278.34 | 4.127834 | 29.16928 | 578.4927
| INVENTARIO CARGA FRIA | 0 | 0 | 0 | 0 | 0 | 0 | 0 | 0
| INVENTARIO ANODOS | 0 | 0 | 0 | 0 | 0 | 0 | 0 | 0
| INVENTARIO CARGAS LIQUIDAS | 2151.44 | 2550.261 | 1866.041 | 0.1866041 | 70779.76 | 7.077976 | 4.75889 | 180.5069
| INVENTARIO METAL BLANCO | 150 | 150 | 1403.226 | 0.1403226 | 205512.9 | 20.55129 | 0.2104839 | 30.82694
| INVENTARIO MOLDES | 201.26 | 201.26 | 0 | 0 | 0 | 0 | 0 | 0
| INVENTARIO LADRILLOS | 0 | 0 | 0 | 0 | 0 | 0 | 0 | 0
| INVENTARIOS OTROS (CONCENTRADO PLANTA DE FOTACION DE ESCORIAS) | 478.071 | 507.7338 | 4957.437 | 0.4957437 | 94409.38 | 9.440938 | 2.517058 | 47.93483
INVENTARIO FINAL
| INVENTARIOS CIRCULANTES | 9682.68 | 9940.006 | 3943.061 | 0.3943061 | 52079.77 | 5.207977 | 39.19405 | 517.6732
| INVENTARIO CARGA FRIA | 0 | 0 | 0 | 0 | 0 | 0 | 0 | 0
| INVENTARIO ANODOS | 0 | 0 | 0 | 0 | 0 | 0 | 0 | 0
| INVENTARIO CARGAS LIQUIDAS | 2113.5 | 2336.791 | 1526.544 | 0.1526544 | 39933.48 | 3.993348 | 3.567213 | 93.31619
| INVENTARIO METAL BLANCO | 100 | 100 | 1464.706 | 0.1464706 | 112976.5 | 11.29765 | 0.1464706 | 11.29765
| INVENTARIO MOLDES | 201.26 | 201.26 | 0 | 0 | 0 | 0 | 0 | 0
| INVENTARIO LADRILLOS | 0 | 0 | 0 | 0 | 0 | 0 | 0 | 0
| INVENTARIOS OTROS (CONCENTRADO PLANTA DE FOTACION DE ESCORIAS) | 2781.613 | 2795.832 | 5188.544 | 0.5188544 | 74068.9 | 7.40689 | 14.5063 | 207.0842
VARIACIÓN DE INVENTARIOS
| INVENTARIOS CIRCULANTES | -3870.32 | -4074.43 | 1861.687 | 0.1861687 | 10801.42 | 1.080142 | 10.02477 | -60.81952
| INVENTARIO CARGA FRIA | 0 | 0 | 0 | 0 | 0 | 0 | 0 | 0
| INVENTARIO ANODOS | 0 | 0 | 0 | 0 | 0 | 0 | 0 | 0
| INVENTARIO CARGAS LIQUIDAS | -37.93994 | -213.47 | -339.4969 | -0.03394969 | -30846.29 | -3.084629 | -1.191677 | -87.19068
| INVENTARIO METAL BLANCO | -50 | -50 | 61.48007 | 0.006148007 | -92536.43 | -9.253643 | -0.06401328 | -19.52929
| INVENTARIO MOLDES | 0 | 0 | 0 | 0 | 0 | 0 | 0 | 0
| INVENTARIO LADRILLOS | 0 | 0 | 0 | 0 | 0 | 0 | 0 | 0
| INVENTARIOS OTROS (CONCENTRADO PLANTA DE FOTACION DE ESCORIAS) | 2303.542 | 2288.098 | 231.1072 | 0.02311072 | -20340.48 | -2.034048 | 11.98924 | 159.1494
| INVENTARIO FLUJOS INTERMEDIOS | 29758.11 | [5 empty] | 20.75832 | -8.390122
BALANCE MENSUAL
| EMISIÓN MENSUAL | [6 empty] | 101.7734 | 4076.935
TMS: Toneladas Métricas Secas
TMF: Toneladas Métricas Finas

## letra a) Balance Anual
a) Resultados de los balances de masa mensual y del balance de masa anual cuando corresponda.
Mes | As Emitido (TMF) | As en Material de Limpieza (TMF)
Enero | 101.7734 | 0
Febrero
Marzo
Abril
Mayo
Junio
Julio
Agosto
Septiembre
Octubre
Noviembre
Diciembre
Total | 101.7734 | 0
Total Emisión As (As Emitido - As en Material de Limpieza) (TMF) | 101.7734
Mes | S Emitido (TMF) | S en Material de Limpieza (TMF)
Enero | 4076.935 | 0
Febrero
Marzo
Abril
Mayo
Junio
Julio
Agosto
Septiembre
Octubre
Noviembre
Diciembre
Total | 4076.935 | 0
Total Emisión S (S Emitido - S en Material de Limpieza) (TMF) | 4076.935

## letra c)
c) Porcentaje de captura y fijación de SO2 y As en base mensual y anual.
Porcentaje de captura y fijación de SO2 en base mensual y anual.
| Enero | Febrero | Marzo | Abril | Mayo | Junio | Julio | Agosto | Septiembre | Octubre | Noviembre | Diciembre | Acumulado (Anual)
Azufre Corriente Entrada (TMF) | 14755.86 | [11 empty] | 14755.86
Azufre Emitido (TMF) | 4076.935 | [11 empty] | 4076.935
Azufre Emitido (%) | 27.62925 | [11 empty] | 27.62925
Captura y Fijación S (%) | 72.37075 | [11 empty] | 72.37075
Porcentaje de captura y fijación de As en base mensual y anual.
| Enero | Febrero | Marzo | Abril | Mayo | Junio | Julio | Agosto | Septiembre | Octubre | Noviembre | Diciembre | Acumulado (Anual)
Arsénico Corriente Entrada (TMF) | 326.1452 | [11 empty] | 326.1452
Arsénico Emitido (TMF) | 101.7734 | [11 empty] | 101.7734
Arsénico Emitido (%) | 31.20495 | [11 empty] | 31.20495
Captura y Fijación de As (%) | 68.79505 | [11 empty] | 68.79505