## Resumen Factores
Emisión CT (t/d) | Prom | Años | 2013 | 2014 | 2015 | 2016 | 2017 | 2018 | 2019 | Promedio
Soplado | 0.09849601 | *Tasa de fusión de concentrados t/h | 51.5 | 52.2 | 51.8 | 53.9 | 54.3 | 54 | 51.86 | 52.79429
Sangría Esc. | 0.03510503 | *fuente: Superintendencia de Procesos
Sangría MB | 0.01157791
Total | 0.145179 | Parámetros |  | %
|  | Ley de Cobre en Concentrado de Cobre |  | 25.6
Emisión CPS (t/d) | Prom | Ley de Cobre en Metal Blanco |  | 72.5
Soplado | 0.09031787 | Ley de Hierro en Concentrado de Cobre |  | 27.3
|  | Ley de Hierro en Escoria Convertidor Tte. |  | 35.5
Emisión HE (t/d) | Prom | Deducción Metalúrgica |  | 2.6
Sangría MB | 0.03352534 | Recuperación estándar |  | 97.4
Sangría Esc | 0.04387182 | Horas al día |  | 24
Total | 0.03352534
|  | Niveles de Actvidad | t/d
|  | Fusión de Concentrado | 1267.063
|  | Metal Blanco en CPSs | 435.7718
|  | Escoria CT en Horno Elec. | 974.3892
|  | Factores de Emisión MP Fugitivos | FE | Unidades
|  | Convertidor Teniente | 0.1145791 | kg MP/t ms
|  | Convertidor Peirce Smith | 0.2072596 | Kg MP/t MB
|  | Horno Eléctrico MB | 0.03440652 | Kg MP/ t escoria CT
|  | Horno Eléctrico Esc | 0.04502495 | Kg MP/ t escoria CT

## BD Sangrias
Parámetro | Unidad | Gases Sangria CT |  | Gases Sangria HE | Gases Sangria HE
|  | Escoria | Metal Bco | Metal Bco | Escoria
Flujo Gas Tren secundario gases | Nm3/h | 87178.17 | 93447.34 | 82615.64 | 82615.64
Concentración MP Tren secundario gases | mg/Nm3 | 54.40983 | 46.58538 | 55.81819 | 55.81819
Carga MP en Tren secundario gases | Kg/h | 4.629235 | 4.341717 | 4.656297 | 4.656297
Captura campana secundaria | % | 70 | 70 | 50 | 0
Carga MP en punto de sangría | Kg/h | 6.613193 | 6.202452 | 9.312594 | 9.31 | *
Frecuencia | Ollas/día | 65 | 7 | 12 | 67
Duración por sangrado | min/olla | 4.9 | 16 | 18 | 4.22
Tiempo de sangrado | h/día | 5.308333 | 1.866667 | 3.6 | 4.712333
Emisiones | Kg/día | 35.10503 | 11.57791 | 33.52534 | 43.87182
Emisiones | t/día | 0.03510503 | 0.01157791 | 0.03352534 | 0.04387182
*Nota: En el caso de Gases de Sangría de escoria de HE, dado que no cuenta con un sistema de captura de gases ni ducto,
se utilizó el valor medido de Carga de MP en punto de Sangría de Metal Blanco de HE para la obtención de un factor de emisión.

## BD Factores CT
Parámetro | Unidad | Datos
Flujo Gas Tren primario gases | Nm3/h | 83954.13
Concentración MP Tren primario gases | mg/Nm3 | 1428.164
Carga MP en Tren primario gases | Kg/h | 119.2979
Captura campana primaria | % | 97
Carga MP en boca CT | Kg/h | 122.9875
Emisiones
Emision por partir/parar | Kg/día | 2.389472
Emision por carga material fundido por boca | Kg/día | 9.326553
Emisión por soplado | Kg/día | 86.77999
Emisión Total | Kg/día | 98.49601
Emisión Total | t/d | 0.09849601
*corresponden a datos promedio

## BD Factores CPS
Parámetro | Unidad | Datos
Flujo Gas Tren primario gases | Nm3/h | 52705.61
Concentración MP Tren primario gases | mg/Nm3 | 1321.262
Carga MP en Tren primario gases | Kg/h | 69.65198
Captura campana primaria | % | 94
Carga MP en boca CPS | Kg/h | 74.09785
Emisiones
Emision por inicio y término de soplado | Kg/dia | 5.890779
Emision por soplado | Kg/dia | 84.42709
Emisión Total por CPS | Kg/dia | 90.31787
Ciclos CPS/día |  | 9
Emisión día | Kg/día | 90.31787
Emisión día | t/d | 0.09031787
* corresponden a datos promedio

## Calculos CT
Prom
Concentración promedio MP en gases primarios CT | 1428.164 | mg/Nm3
MP promedio en ducto gases primarios CT | 119.2979 | Kg/hr
Si el MP en ducto CT equivale al 97% de lo que sale por la Boca del CT, entonces los gases de proceso en la boca del CT contienen:
eficiencia captura campana primaria en soplado | 97 | %
caudal de MP en boca | 122.9875 | Kg/hr
Emisión por operaciones unitarias
Caso base: 1 semana de operación | 7 | dias
Tiempo de soplado | 0.98 | %
1) Emisión por partir/parar
Número de detenciones del CT en la semana | 4 | x semana
tiempo de giro para detener soplado | 2 | minutos
tiempo de giro para reanudar soplado | 2 | minutos
eficiencia captura campana primaria durante giro | 49 | % | la campana primaria se abre levemente cuando gira el CT, por lo tanto el giro abarca desde el 97% de efciencia de la campana primaria hasta 0% cuando está todo Girado, en promedio 49%
tiempo con emisión de MP hacia la nave | 16 | minutos x semana
| 0.2666667 | horas x semana
emisión de MP | 16.7263 | Kg x semana
| 2.389472 | Kg/dia
2) Emisión por retorno de escorias líquidas
óxidos x boca | 6.5 | x día
tiempo x óxido | 1.75 | minutos
eficiencia captura campana primaria durante carguío | 60 | %
tiempo cargando óxidos | 11.375 | minutos
| 0.1895833 | horas
emisión de MP | 9.326553 | Kg/día
| 65.28587 | Kg x semana
| 9.326553 | Kg/dia
3) Emisión por soplado normal
operación CT | 164.64 | horas
eficiencia captura campana primaria durante soplado normal | 97 | %
emisión de MP | 607.4599 | Kg x semana
| 86.77999 | Kg/dia
Total emisión | 689.4721 | Kg x semana
| 98.49601 | Kg x día
| 0.09849601 | Ton x día

## Calculos CPS
Concentración promedio MP en gases primarios CPS | 1321.262 | mg/Nm3
MP promedio en ducto gases primarios CPS | 69.65198 | Kg/hr
Si el MP en ducto CPS equivale al 94% de lo que sale por la Boca del CPS, entonces los gases de proceso en la boca del CPS contienen:
eficiencia captura campana primaria en soplado | 94 | %
caudal de MP en boca | 74.09785 | Kg/hr
Emisión por operaciones unitarias
Caso base: 1 dia de operación | 1 | dia
N° de ciclos CPS | 9 | x día
Tiempo de cada ciclo | 2.11 | horas
1) Emisión por iniciar/terminar ciclo soplado CPS
tiempo de giro para iniciar soplado | 0.5 | minuto
tiempo de giro para detener soplado | 0.5 | minuto
eficiencia captura campana primaria durante giro | 47 | % | la campana primaria se abre levemente cuando gira el CPS, por lo tanto el giro abarca desde el 90% de efciencia de la campana primaria hasta 0% cuando está todo Girado, en promedio 47%
tiempo con emisión de MP hacia la nave | 9 | minutos x dia
| 0.15 | horas x día
emisión de MP | 5.890779 | Kg x día
2) Emisión por soplado normal
Tiempo de cada ciclo | 2.11 | horas
eficiencia captura campana primaria durante soplado normal | 94 | %
tiempo soplando CPS | 18.99 | horas
emisión de MP | 84.42709 | Kg x día
Total emisión | 90.31787 | Kg x día
| 0.09031787 | Ton x día

## BD Campañas Isocineticas MP (2
[7 empty] | Sangría Escoria CT |  | 2020-09-21 | 2020-09-22 | 2020-09-23 |  |  | Sangría Escoria CT |  | 2020-09-29 | 2020-09-29 | 2020-09-29
[9 empty] | 16:40 - 17:30 | 08:35 - 09:25 | 08:33 - 09:23 | Prom/3 corridas | Desviación estandar |  |  | 11:34 - 12:09 | 13:55 - 14:30 | 15:45 - 16:20 | Prom/3 corridas | Desviación estandar relativa
[7 empty] | Caudal (bs) | Nm3/h | 92575 | 96377 | 96551 | 95167.67 |  | Caudal (bs) | Nm3/h | 80044 | 77409 | 80113 | 79188.67 |  | Caudal (bs) | 87178.17 | Sangría Escoria CT
[7 empty] | Velocidad | v (m/s) | 23.07493 | 24.18311 | 23.93726 | 23.73177 |  | Velocidad | v (m/s) | 20.16273 | 19.28954 | 20.12725 | 19.85984 |  | Velocidad | 21.7958
[7 empty] | Concentración MP | mg/Nm3 | 42.35956 | 49.34789 | 29.25925 | 40.32223 | 10.19811 | Concentración MP | mg/Nm3 | 62.71194 | 68.62876 | 74.15161 | 68.49743 | 8.352088 | Concentración MP | 54.40983
[7 empty] | Emisión de MP | Kg/h | 3.921463 | 4.756111 | 2.825058 | 3.834211 |  | Emisión de MP | Kg/h | 5.019717 | 5.312518 | 5.940544 | 5.42426 |  | Emisión de MP | 4.629235
[7 empty] | Volumen muestreo | Nm3 | 0.654 | 0.685 | 0.687 | 0.6753333 |  | Volumen muestreo | Nm3 | 0.698 | 0.676 | 0.724 | 0.6993333
[7 empty] | Isocinetismo | % | 99.4 | 100 | 100.1 | 99.83333 |  | Isocinetismo | % | 95 | 95.1 | 98.4 | 96.16667
Sangría MB HELE |  | 2020-06-01 | 2020-06-01 | 2020-06-02 |  |  | Sangría MB HELE |  | 2020-09-23 | 2020-09-23 | 2020-09-24 |  |  | Sangría MB HELE |  | 2020-09-30 | 2020-09-30 | 2020-09-30
|  | 16:45-17:05 | 17:08-17:28 | 10:58-11:35 | Prom/3 corridas | Desviación estandar |  |  | 13:05 - 13:41 | 17:33 - 18:06 | 09:33 - 10:09 | Prom/3 corridas | Desviación estandar relativa |  |  | 11:30 - 12:24 | 13:39 - 14:33 | 15:45 - 16:39 | Prom/3 corridas | Desviación estandar relativa
Caudal (bs) | Nm3/h | 77701 | 80390 | 79528 | 79206.33 |  | Caudal (bs) | Nm3/h | 77382.11 | 77711.65 | 79294.47 | 78129.41 |  | Caudal (bs) | Nm3/h | 89927.25 | 92105.99 | 89500.31 | 90511.18 |  | Caudal (bs) | 82615.64 | Sangría MB HELE
Velocidad | v (m/s) | 20 | 20.5 | 20.1 | 20.2 |  | Velocidad | v (m/s) | 20.32846 | 20.25729 | 20.31584 | 20.30053 |  | Velocidad | v (m/s) | 23.06846 | 23.71212 | 22.98979 | 23.25679 |  | Velocidad | 21.25244
Concentración MP | mg/Nm3 | 27 | 44 | 38.2 | 36.4 | 8.641759 | Concentración MP | mg/Nm3 | 72.20137 | 81.38737 | 34.7 | 62.76291 | 24.7334 | Concentración MP | mg/Nm3 | 55.28866 | 82.45446 | 67.13189 | 68.29167 | 19.94384 | Concentración MP | 55.81819
Emisión de MP | Kg/h | 2.1 | 3.53 | 3.04 | 2.89 |  | Emisión de MP | Kg/h | 5.587095 | 6.324746 | 2.75 | 4.88728 |  | Emisión de MP | Kg/h | 4.971957 | 7.59455 | 6.008326 | 6.191611 |  | Emisión de MP | 4.656297
Volumen muestreo | Nm3 | 0.429 | 0.455 | 0.764 | 0.5493333 |  | Volumen muestreo | Nm3 | 0.738 | 0.746 | 0.764 | 0.7493333 |  | Volumen muestreo | Nm3 | 0.687 | 0.707 | 0.69 | 0.6946667
Isocinetismo | % | 105 | 108 | 98 | 103.6667 |  | Isocinetismo | % | 100.4 | 100 | 100.3 | 100.2333 |  | Isocinetismo | % | 99.5 | 100 | 100.4 | 99.96667
Sangría MB CT |  | 2020-09-16 | 2020-09-16 | 2020-09-16 |  |  | Sangría MB CT |  | 2020-09-23 | 2020-09-23 | 2020-09-24 |  |  | Sangría MB CT |  | 2020-09-29 | 2020-09-29 | 2020-09-29
|  | 10:35 - 11:20 | 14:27 - 15:12 | 18:30 - 19:15 | Prom/3 corridas | Desviación estandar |  |  | 10:50 - 11:40 | 15:15 - 16:05 | 11:13 - 12:03 | Prom/3 corridas | Desviación estandar |  |  | 12:43 - 13:43 | 18:11 - 19:11 | 15:07 - 15:37 | Prom/3 corridas | Desviación estandar relativa
Caudal (bs) | Nm3/h | 98644.58 | 99878.21 | 96601.2 | 98374.67 |  | Caudal (bs) | Nm3/h | 92656.12 | 94230 | 92844 | 93243.37 |  | Caudal (bs) | Nm3/h | 88641.39 | 97471.56 | 80059 | 88723.98 |  | Caudal (bs) | 93447.34 | Sangría MB CT
Velocidad | v (m/s) | 24.61841 | 25.20302 | 24.19972 | 24.67372 |  | Velocidad | v (m/s) | 23.6469 | 23.85628 | 23.6328 | 23.71199 |  | Velocidad | v (m/s) | 22.54811 | 24.91318 | 20.88864 | 22.78331 |  | Velocidad | 23.72301
Concentración MP | mg/Nm3 | 48.03859 | 45.02417 | 40.96987 | 44.67755 | 3.547086 | Concentración MP | mg/Nm3 | 39.31475 | 21.39444 | 44.03713 | 34.91544 | 11.94522 | Concentración MP | mg/Nm3 | 74.47704 | 60.0493 | 45.96311 | 60.16315 | 23.69774 | Concentración MP | 46.58538
Emisión de MP | Kg/h | 4.738747 | 4.496934 | 3.957739 | 4.397807 |  | Emisión de MP | Kg/h | 3.642752 | 2.016024 | 4.088647 | 3.249141 |  | Emisión de MP | Kg/h | 6.601748 | 5.853099 | 3.679761 | 5.378203 |  | Emisión de MP | 4.341717
Volumen muestreo | Nm3 | 0.66 | 0.657 | 0.659 | 0.6586667 |  | Volumen muestreo | Nm3 | 0.661 | 0.664 | 0.668 | 0.6643333 |  | Volumen muestreo | Nm3 | 0.628 | 0.694 | 0.635 | 0.6523333
Isocinetismo | % | 104.2 | 102.9 | 106.6 | 104.5667 |  | Isocinetismo | % | 100.4 | 99.1 | 101.1 | 100.2 |  | Isocinetismo | % | 101.3 | 101.8 | 100.8 | 101.3
Gases Primarios CT |  | 2020-09-16 | 2020-09-16 | 2020-09-16 |  |  | Gases Primarios CT |  | 2020-09-25 | 2020-09-25 | 2020-09-25 |  |  | Gases Primarios CT |  | 2020-09-30 | 2020-09-30 | 2020-09-30
|  | 9:41 - 10:17 | 10:22 - 10:58 | 17:02 - 17:50 | Prom/3 corridas | Desviación estandar relativa |  |  | 09:00 - 09:36 | 09:39 - 10:15 | 12:12 - 12:48 | Prom/3 corridas | Desviación estandar relativa |  |  | 08:40 - 09:18 | 09:22 - 10:00 | 10:04 - 10:43 | Prom/3 corridas | Desviación estandar relativa
Caudal (bs) | Nm3/h | 79892.02 | 78945.89 | 79129.21 | 79322.38 |  | Caudal (bs) | Nm3/h | 87020.16 | 88015.26 | 87901.62 | 87645.68 |  | Caudal (bs) | Nm3/h | 85088.66 | 84010.83 | 85583.54 | 84894.34 |  | Caudal (bs) | 83954.13 | Gases Primarios CT
Velocidad | v (m/s) | 13.1041 | 12.9719 | 12.90059 | 12.9922 |  | Velocidad | v (m/s) | 14.24316 | 14.3456 | 14.33669 | 14.30849 |  | Velocidad | v (m/s) | 14.35015 | 14.14135 | 14.32141 | 14.27097 |  | Velocidad | 13.85722
Concentración MP | mg/Nm3 | 1497.288 | 1588.231 | 1802.783 | 1629.434 | 9.626668 | Concentración MP | mg/Nm3 | 1159.468 | 1288.771 | 1056.653 | 1168.297 | 9.955565 | Concentración MP | mg/Nm3 | 1480.625 | 1387.429 | 1592.233 | 1486.762 | 6.89687 | Concentración MP | 1428.164
Emisión de MP | Kg/h | 119.6213 | 125.3843 | 142.6528 | 129.2195 |  | Emisión de MP | Kg/h | 100.8971 | 113.4315 | 92.88153 | 102.4034 |  | Emisión de MP | Kg/h | 125.9844 | 116.5591 | 136.269 | 126.2708 |  | Emisión de MP | 119.2979
Volumen muestreo | Nm3 | 0.672 | 0.655 | 0.657 | 0.6613333 |  | Volumen muestreo | Nm3 | 0.688 | 0.693 | 0.698 | 0.693 |  | Volumen muestreo | Nm3 | 0.678 | 0.665 | 0.678 | 0.6736667
Isocinetismo | % | 107.4 | 106 | 106 | 106.4667 |  | Isocinetismo | % | 101 | 100.6 | 101.4 | 101 |  | Isocinetismo | % | 101.7 | 101.1 | 101.2 | 101.3333
Gases Primarios CPS |  | 2020-09-15 | 2020-09-15 | 2020-09-15 |  |  | Gases Primarios CPS |  | 2020-09-24 | 2020-09-24 | 2020-09-24 |  |  | Gases Primarios CPS |  | 2020-10-01 | 2020-10-01 | 2020-10-01
|  | 14:20 - 14:56 | 15:08 - 16:02 | 16:02 - 16:50 | Prom/3 corridas | Desviación estandar relativa |  |  | 15:00 - 15:36 | 15:40 - 16:16 | 16:20 - 17:06 | Prom/3 corridas | Desviación estandar relativa |  |  | 10:12 - 11:00 | 11:04 - 11:53 | 11:58 - 12:44 | Prom/3 corridas | Desviación estandar relativa
Caudal (bs) | Nm3/h | 50023.56 | 49699.48 | 49522.89 | 49748.64 |  | Caudal (bs) | Nm3/h | 52595.43 | 53486.73 | 56616.67 | 54232.95 |  | Caudal (bs) | Nm3/h | 54684.74 | 53120.8 | 54600.16 | 54135.24 |  | Caudal (bs) | 52705.61 | Gases Primarios CPS
Velocidad | v (m/s) | 14.33148 | 14.29998 | 14.39764 | 14.34303 |  | Velocidad | v (m/s) | 15.06117 | 15.34469 | 16.24834 | 15.5514 |  | Velocidad | v (m/s) | 14.49695 | 14.16031 | 14.55159 | 14.40295 |  | Velocidad | 14.76579
Concentración MP | mg/Nm3 | 1057.114 | 1258.448 | 1438.218 | 1251.26 | 15.23696 | Concentración MP | mg/Nm3 | 1228.952 | 1221.524 | 1037.737 | 1162.738 | 9.315734 | Concentración MP | mg/Nm3 | 1209.545 | 1666.785 | 1773.032 | 1549.787 | 19.31935 | Concentración MP | 1321.262
Emisión de MP | Kg/h | 52.88059 | 62.5442 | 71.22472 | 62.2165 |  | Emisión de MP | Kg/h | 64.63726 | 65.33534 | 58.75321 | 62.90861 |  | Emisión de MP | Kg/h | 66.14367 | 88.54093 | 96.80786 | 83.83082 |  | Emisión de MP | 69.65198
Volumen muestreo | Nm3 | 0.762 | 0.727 | 0.702 | 0.7303333 |  | Volumen muestreo | Nm3 | 0.739 | 0.751 | 0.808 | 0.766 |  | Volumen muestreo | Nm3 | 0.696 | 0.698 | 0.693 | 0.6956667
Isocinetismo | % | 102.8 | 98.8 | 95.7 | 99.1 |  | Isocinetismo | % | 94.9 | 94.9 | 96.4 | 95.4 |  | Isocinetismo | % | 101.1 | 104.3 | 100.8 | 102.0667