## Abril
LOTE | RUT | CLIENTE | COMUNA | PESAJE | PATENTE | TARA | BRUTO | NETO | PRODUCTO | FECHA | NRO GUIA | MES | AÑO | HORA | bascula
LODO PLANTA DE ACIDO (PISCINA SUR) | 96607990 | HIDRONOR CHILE S A | PUDAHUEL | Despacho | FBSR62 | 18230 | 27860 | 16189.95 | LODOS PLANTA DE ACIDO | 2021-04-01 | 1272858 | 4 | 2021 | 10:53 | sur
LODO PLANTA DE ACIDO (PISCINA SUR) | 96607990 | HIDRONOR CHILE S A | PUDAHUEL | Despacho | FBSR62 | 18270 | 37460 | 1375.923 | LODOS PLANTA DE ACIDO | 2021-04-05 | 1272908 | 4 | 2021 | 9:55 | sur
[7 empty] | Peso | 17565.87
Observacion: | [9 empty] | base Seca
Composito del mes de los lodos del 1 y 5 de abril, enviado el 9 de agosto al laboratorio Airstlab | [8 empty] | total | As | Cu | Fe | S
[9 empty] | 17565.87 | 7.97 | 13.809 | 0.185 | 1.452
[9 empty] | fino Kg | 1400 | 2425.671 | 32.49686 | 255.0565
[9 empty] | ton | 1.4 | 2.425671 | 0.03249686 | 0.2550565

## Agosto
LOTE | RUT | CLIENTE | COMUNA | PESAJE | PATENTE | TARA | BRUTO | NETO | PRODUCTO | FECHA | NRO GUIA | MES | AÑO | HORA | bascula
LODO PLANTA DE ACIDO (PISCINA SUR) | 96607990 | HIDRONOR CHILE S A | PUDAHUEL | Despacho | GTPV54 | 17650 | 27530 | 9367.192 | LODOS PLANTA DE ACIDO | 2021-08-19 | 904242 | 8 | 2021 | 15:00 | norte
LODO PLANTA DE ACIDO (PISCINA SUR) | 96607990 | HIDRONOR CHILE S A | PUDAHUEL | Despacho | GTPV54 | 16760 | 27640 | 10880 | LODOS PLANTA DE ACIDO | 2021-08-20 | 1279386 | 8 | 2021 | 12:24 | sur
LODO PLANTA DE ACIDO (PISCINA SUR) | 96607990 | HIDRONOR CHILE S A | PUDAHUEL | Despacho | GTPV54 | 18430 | 25930 | 7500 | LODOS PLANTA DE ACIDO | 2021-08-23 | 904244 | 8 | 2021 | 15:38 | norte
[7 empty] | Peso | 27747.19
base Seca
Observación: | [8 empty] | total | As | Cu | Fe | S
Composito del mes de los lodos del 19,20 y 23 de agosto, enviado el 3 de septiembre al laboratorio Airstlab | [8 empty] | 27747.19 | 4.541 | 3.148 | 0.801 | 4.209
[9 empty] | fino Kg | 1260 | 873.4816 | 222.255 | 1167.879
[9 empty] | ton | 1.26 | 0.8734816 | 0.222255 | 1.167879

## Noviembre
LOTE | RUT | CLIENTE | COMUNA | PESAJE | PATENTE | TARA | BRUTO | NETO | PRODUCTO | FECHA | NRO GUIA | MES | AÑO | HORA | bascula
LODOS LIQUIDOS | 96607990 | HIDRONOR CHILE S A | PUDAHUEL | Despacho | GTPV54 | 17800 | 24580 | 6780 | LODOS PLANTA DE ACIDO | 2021-11-16 | 904417 | 11 | 2021 | 0.441412 | norte
LODOS LIQUIDOS | 96607990 | HIDRONOR CHILE S A | PUDAHUEL | Despacho | GTPV54 | 18230 | 24810 | 6580 | LODOS PLANTA DE ACIDO | 2021-11-17 | 904419 | 11 | 2021 | 0.4532639 | norte
PISCINA NORTE | 96607990 | HIDRONOR CHILE S A | PUDAHUEL | Despacho | GTPV54 | 17970 | 24240 | 6270 | LODOS PLANTA DE ACIDO | 2021-11-19 | 904422 | 11 | 2021 | 0.4551852 | norte
LODOS LIQUIDOS | 96607990 | HIDRONOR CHILE S A | PUDAHUEL | Despacho | GTPV54 | 16760 | 24750 | 7990 | LODOS PLANTA DE ACIDO | 2021-11-10 | 1282987 | 11 | 2021 | 0.5726736 | sur
LODOS LIQUIDOS | 96607990 | HIDRONOR CHILE S A | PUDAHUEL | Despacho | GTPV54 | 18110 | 24540 | 6430 | LODOS PLANTA DE ACIDO | 2021-11-15 | 1283204 | 11 | 2021 | 0.4377778 | sur
PISCINA NORTE | 96607990 | HIDRONOR CHILE S A | PUDAHUEL | Despacho | GTPV54 | 18200 | 24300 | 6584.567 | LODOS PLANTA DE ACIDO | 2021-11-18 | 1283460 | 11 | 2021 | 0.5491782 | sur
[7 empty] | Peso | 40634.57
Observación:
Composito del mes de los lodos del 18, 19 y 22 de Noviembre, enviado el de 22 de Diciembre al laboratorio Airstlab | [9 empty] | base Seca
[9 empty] | total | As | Cu | Fe | S
[9 empty] | 40634.57 | 14.372 | 9.598 | 0.775 | 5.766
[9 empty] | fino Kg | 5840 | 3900.106 | 314.9179 | 2342.989
[9 empty] | ton | 5.84 | 3.900106 | 0.3149179 | 2.342989