## Sheet1
Fecha/Hora [dd-mm-aaaa hh:mm] | Concentración SO2 [ppm] | Tipo de dato SO2 | Estado operación PA 1 | Estado operación PA 2 | Estado operación PTGC | Estado de operación soplador PA 1 [ON/OFF] | Estado de operación soplador PA 2 [ON/OFF] | Flujo de gases procesado PA 1 [Nm3/h] | Flujo de gases procesado PA 2 [Nm3/h] | Flujo de gases PTGC, [Nm3/h] | Producción H2SO4 [ton/h]
2022-12-01 | 218.915 | DM | HA | DP | HA | ON | OFF | 53637.66 | 0 | 53637.66 | 21.42149
2022-12-01 01:00 | 4.574 | DM | HE | DP | HE | ON | OFF | 14424.46 | 0 | 14424.46 | 2.954363
2022-12-01 02:00 | 0.374 | DM | HE | DP | HE | ON | OFF | 14259.19 | 0 | 14259.19 | 0.1450222
2022-12-01 03:00 | 0.199 | DM | RE | DP | RE | ON | OFF | 46823.40625 | 0 | 46823.40625 | 0.4531739
2022-12-01 04:00 | 0.621 | DM | RE | DP | RE | ON | OFF | 49021.73 | 0 | 49021.73 | 5.761483
2022-12-01 05:00 | 1.322 | DM | HA | DP | HA | ON | OFF | 28247 | 0 | 28247 | 10.51051
2022-12-01 06:00 | 0.319 | DM | HE | DP | HE | ON | OFF | 46342 | 0 | 46342 | 0.2572179
2022-12-01 07:00 | 4.974 | DM | HA | DP | HA | ON | OFF | 49857.61 | 0 | 49857.61 | 10.98709
2022-12-01 08:00 | 0.31 | DM | HE | DP | HE | ON | OFF | 18792.95 | 0 | 18792.95 | 0.2943071
2022-12-01 09:00 | 33.258 | DM | HE | DP | HE | ON | OFF | 18664.37 | 0 | 18664.37 | 0.1711452
2022-12-01 10:00 | 59.463 | DM | HA | DP | HA | ON | OFF | 28423 | 0 | 28423 | 17.32169
2022-12-01 11:00 | 0.253 | DM | HE | DP | HE | ON | OFF | 24279.65 | 0 | 24279.65 | 0.2361624
2022-12-01 12:00 | 0.04 | DM | HE | DP | HE | ON | OFF | 24350.54 | 0 | 24350.54 | 0.2886869
2022-12-01 13:00 | 0 | DM | HE | DP | HE | ON | OFF | 24881.4 | 0 | 24881.4 | 0.2189224
2022-12-01 14:00 | 29.136 | DM | HE | DP | HE | ON | OFF | 24864.2 | 0 | 24864.2 | 0.2180796
2022-12-01 15:00 | 4.787 | DM | HE | DP | HE | ON | OFF | 25184 | 0 | 25184 | 0.2231816
2022-12-01 16:00 | 51.491 | DM | HA | DP | HA | ON | OFF | 47261.71 | 0 | 47261.71 | 0.4271427
2022-12-01 17:00 | 0.742 | DM | HE | DP | HE | ON | OFF | 25178.41 | 0 | 25178.41 | 0.266269
2022-12-01 18:00 | 0.214 | DM | HE | DP | HE | ON | OFF | 25199.11 | 0 | 25199.11 | 0.2482805
2022-12-01 19:00 | 0.123 | DM | HE | DP | HE | ON | OFF | 49215.47 | 0 | 49215.47 | 7.693571
2022-12-01 20:00 | 0.148 | DM | RE | DP | RE | ON | OFF | 49548.22 | 0 | 49548.22 | 9.7317
2022-12-01 21:00 | 0.042 | DM | HE | DP | HE | ON | OFF | 18739.15 | 0 | 18739.15 | 0.2152256
2022-12-01 22:00 | 1.236 | DM | HA | DP | HA | ON | OFF | 49071.85 | 0 | 49071.85 | 10.11254
2022-12-01 23:00 | 0.147 | DM | HE | DP | HE | ON | OFF | 24695.45 | 0 | 24695.45 | 0.6059045
2022-12-02 | 0.01 | DM | HE | DP | HE | ON | OFF | 21845.56 | 0 | 21845.56 | 0.2015553
2022-12-02 01:00 | 4.449 | DM | HA | DP | HA | ON | OFF | 49168.02 | 0 | 49168.02 | 10.54589
2022-12-02 02:00 | 0.304 | DM | HE | DP | HE | ON | OFF | 24028.26 | 0 | 24028.26 | 0.3043642
2022-12-02 03:00 | 0.024 | DM | HE | DP | HE | ON | OFF | 24059.99 | 0 | 24059.99 | 0.2325142
2022-12-02 04:00 | 0 | DM | HE | DP | HE | ON | OFF | 24183.66 | 0 | 24183.66 | 0.2159495
2022-12-02 05:00 | 0 | DM | HE | DP | HE | ON | OFF | 24041.51 | 0 | 24041.51 | 0.2095686
2022-12-02 06:00 | 1.019 | DM | RE | DP | RE | ON | OFF | 51592.31 | 0 | 51592.31 | 5.57675
2022-12-02 07:00 | 8.961 | DM | HA | DP | HA | ON | OFF | 50826.29 | 0 | 50826.29 | 9.455557
2022-12-02 08:00 | 0.212 | DM | HE | DP | HE | ON | OFF | 23946.17 | 0 | 23946.17 | 0.2476103
2022-12-02 09:00 | 3.305 | DM | RE | DP | RE | ON | OFF | 51353.41 | 0 | 51353.41 | 5.175685
2022-12-02 10:00 | 4.283 | DM | HA | DP | HA | ON | OFF | 30626 | 0 | 30626 | 9.278835
2022-12-02 11:00 | 81.103 | DM | HE | DP | HE | ON | OFF | 24052.5 | 0 | 24052.5 | 0.2525909
2022-12-02 12:00 | 68.775 | DM | HA | DP | HA | ON | OFF | 55866.83 | 0 | 55866.83 | 15.89067
2022-12-02 13:00 | 20.952 | DM | HE | DP | HE | ON | OFF | 24327.05 | 0 | 24327.05 | 0.261737
2022-12-02 14:00 | 161.355 | DM | HA | DP | HA | ON | OFF | 55630.18 | 0 | 55630.18 | 16.27187
2022-12-02 15:00 | 5.268 | DM | HE | DP | HE | ON | OFF | 24388 | 0 | 24388 | 0.442918
2022-12-02 16:00 | 0.399 | DM | HE | DP | HE | ON | OFF | 24312.88 | 0 | 24312.88 | 0.2337024
2022-12-02 17:00 | 0.117 | DM | HE | DP | HE | ON | OFF | 18607.34 | 0 | 18607.34 | 0.1663508
2022-12-02 18:00 | 0.062 | DM | HE | DP | HE | ON | OFF | 19032.66 | 0 | 19032.66 | 0.165528
2022-12-02 19:00 | 0.153 | DM | HE | DP | HE | ON | OFF | 19295.57 | 0 | 19295.57 | 0.1648989
2022-12-02 20:00 | 0.096 | DM | HA | DP | HA | ON | OFF | 49503.75 | 0 | 49503.75 | 0.5939752
2022-12-02 21:00 | 0.101 | DM | HE | DP | HE | ON | OFF | 33209 | 0 | 33209 | 11.03741
2022-12-02 22:00 | 0.044 | DM | RE | DP | RE | ON | OFF | 39729 | 0 | 39729 | 0.2107508
2022-12-02 23:00 | 0.933 | DM | RE | DP | RE | ON | OFF | 49820.48 | 0 | 49820.48 | 10.44432
2022-12-03 | 13.623 | DM | RE | DP | RE | ON | OFF | 45997.62 | 0 | 45997.62 | 0.4707202
2022-12-03 01:00 | 13.595 | DM | HA | DP | HA | ON | OFF | 54593.13 | 0 | 54593.13 | 14.5281
2022-12-03 02:00 | 0.852 | DM | HE | DP | HE | ON | OFF | 34767 | 0 | 34767 | 0.245989
2022-12-03 03:00 | 73.129 | DM | HA | DP | HA | ON | OFF | 54025.18 | 0 | 54025.18 | 13.97229
2022-12-03 04:00 | 4.24 | DM | HE | DP | HE | ON | OFF | 21735.59 | 0 | 21735.59 | 2.783599
2022-12-03 05:00 | 0.579 | DM | HE | DP | HE | ON | OFF | 27539.77 | 0 | 27539.77 | 0.260089
2022-12-03 06:00 | 14.098 | DM | RE | DP | RE | ON | OFF | 47086.34375 | 0 | 47086.34375 | 4.179541
2022-12-03 07:00 | 35.999 | DM | HA | DP | HA | ON | OFF | 35348 | 0 | 35348 | 11.45845
2022-12-03 08:00 | 0.761 | DM | HE | DP | HE | ON | OFF | 23590.18 | 0 | 23590.18 | 0.2458597
2022-12-03 09:00 | 0.085 | DM | HE | DP | HE | ON | OFF | 18116.74 | 0 | 18116.74 | 0.1659361
2022-12-03 10:00 | 67.624 | DM | HE | DP | HE | ON | OFF | 18330.35 | 0 | 18330.35 | 0.1646808
2022-12-03 11:00 | 19.968 | DM | HA | DP | HA | ON | OFF | 54264.68 | 0 | 54264.68 | 15.46632
2022-12-03 12:00 | 0.56 | DM | HE | DP | HE | ON | OFF | 23130.0625 | 0 | 23130.0625 | 0.3290458
2022-12-03 13:00 | 0.06 | DM | RE | DP | RE | ON | OFF | 50469.41 | 0 | 50469.41 | 4.421747
2022-12-03 14:00 | 33.693 | DM | HA | DP | HA | ON | OFF | 43323.15 | 0 | 43323.15 | 10.83337
2022-12-03 15:00 | 5.135 | DM | HE | DP | HE | ON | OFF | 38202 | 0 | 38202 | 0.1202671
2022-12-03 16:00 | 2.433 | DM | HA | DP | HA | ON | OFF | 46501.22 | 0 | 46501.22 | 2.698011
2022-12-03 17:00 | 146.196 | DM | HE | DP | HE | ON | OFF | 39992.35 | 0 | 39992.35 | 0.5136239
2022-12-03 18:00 | 71.256 | DM | HA | DP | HA | ON | OFF | 54347.58 | 0 | 54347.58 | 22.98867
2022-12-03 19:00 | 4.328 | DM | HE | DP | HE | ON | OFF | 22442.76 | 0 | 22442.76 | 0.2753972
2022-12-03 20:00 | 227.578 | DM | RE | DP | RE | ON | OFF | 44499.8 | 0 | 44499.8 | 20.50263
2022-12-03 21:00 | 9.316 | DM | RE | DP | RE | ON | OFF | 41505.46875 | 0 | 41505.46875 | 7.935625
2022-12-03 22:00 | 60.79 | DM | RE | DP | RE | ON | OFF | 38800.33 | 0 | 38800.33 | 11.41271
2022-12-03 23:00 | 284.244 | DM | RE | DP | RE | ON | OFF | 50194.18 | 0 | 50194.18 | 21.27098
2022-12-04 | 165.268 | DM | HA | DP | HA | ON | OFF | 51129.19 | 0 | 51129.19 | 22.67361
2022-12-04 01:00 | 76.713 | DM | HE | DP | HE | ON | OFF | 32886 | 0 | 32886 | 0.1844275
2022-12-04 02:00 | 159.842 | DM | RE | DP | RE | ON | OFF | 50290.28125 | 0 | 50290.28125 | 20.07087
2022-12-04 03:00 | 118.547 | DM | HA | DP | HA | ON | OFF | 47208.89 | 0 | 47208.89 | 16.64724
2022-12-04 04:00 | 4.002 | DM | HE | DP | HE | ON | OFF | 27866.52 | 0 | 27866.52 | 1.319386
2022-12-04 05:00 | 1.037 | DM | HE | DP | HE | ON | OFF | 14298.4 | 0 | 14298.4 | 0.1526096
2022-12-04 06:00 | 0.483 | DM | HE | DP | HE | ON | OFF | 22092.05 | 0 | 22092.05 | 0.2063217
2022-12-04 07:00 | 0.294 | DM | HE | DP | HE | ON | OFF | 22355.01 | 0 | 22355.01 | 0.2065743
2022-12-04 08:00 | 0.137 | DM | HE | DP | HE | ON | OFF | 22230.65 | 0 | 22230.65 | 0.1963008
2022-12-04 09:00 | 0.042 | DM | HE | DP | HE | ON | OFF | 22235.9 | 0 | 22235.9 | 0.1951465
2022-12-04 10:00 | 0 | DM | HE | DP | HE | ON | OFF | 22404.43 | 0 | 22404.43 | 0.1948224
2022-12-04 11:00 | 0 | DM | HE | DP | HE | ON | OFF | 21902.49 | 0 | 21902.49 | 0.1905443
2022-12-04 12:00 | 2.331 | DM | RE | DP | RE | ON | OFF | 44916.68 | 0 | 44916.68 | 4.798931
2022-12-04 13:00 | 9.808 | DM | RE | DP | RE | ON | OFF | 50077.93 | 0 | 50077.93 | 11.53631
2022-12-04 14:00 | 36.026 | DM | RE | DP | RE | ON | OFF | 41056.83 | 0 | 41056.83 | 6.08032
2022-12-04 15:00 | 24.04 | DM | HA | DP | HA | ON | OFF | 39668.71 | 0 | 39668.71 | 8.562783
2022-12-04 16:00 | 9.941 | DM | HE | DP | HE | ON | OFF | 39897.59 | 0 | 39897.59 | 0.3959018
2022-12-04 17:00 | 31.099 | DM | RE | DP | RE | ON | OFF | 42178.21 | 0 | 42178.21 | 10.53053
2022-12-04 18:00 | 105.982 | DM | RE | DP | RE | ON | OFF | 49158.61 | 0 | 49158.61 | 20.0555
2022-12-04 19:00 | 19.53 | DM | RE | DP | RE | ON | OFF | 50699.78 | 0 | 50699.78 | 20.61856
2022-12-04 20:00 | 25.272 | DM | RE | DP | RE | ON | OFF | 36753.97 | 0 | 36753.97 | 0.422004
2022-12-04 21:00 | 15.833 | DM | RE | DP | RE | ON | OFF | 44316.6875 | 0 | 44316.6875 | 13.5734
2022-12-04 22:00 | 8.27 | DM | HA | DP | HA | ON | OFF | 43191.02 | 0 | 43191.02 | 2.093186
2022-12-04 23:00 | 0.675 | DM | HE | DP | HE | ON | OFF | 16178.83 | 0 | 16178.83 | 0.1838423
2022-12-05 | 1.677 | DM | RE | DP | RE | ON | OFF | 41486.5 | 0 | 41486.5 | 6.097667
2022-12-05 01:00 | 4.706 | DM | HA | DP | HA | ON | OFF | 43052.08 | 0 | 43052.08 | 11.54323
2022-12-05 02:00 | 4.392 | DM | HE | DP | HE | ON | OFF | 37668 | 0 | 37668 | 0.2356012
2022-12-05 03:00 | 19.51 | DM | HA | DP | HA | ON | OFF | 40584.05 | 0 | 40584.05 | 13.95835
2022-12-05 04:00 | 0.885 | DM | HE | DP | HE | ON | OFF | 17435.21 | 0 | 17435.21 | 0.2059277
2022-12-05 05:00 | 0.183 | DM | HE | DP | HE | ON | OFF | 18116.43 | 0 | 18116.43 | 0.1683618
2022-12-05 06:00 | 0.075 | DM | HE | DP | HE | ON | OFF | 19917.73 | 0 | 19917.73 | 0.1757119
2022-12-05 07:00 | 0.028 | DM | HE | DP | HE | ON | OFF | 24008.96 | 0 | 24008.96 | 0.2120712
2022-12-05 08:00 | 0.01 | DM | HE | DP | HE | ON | OFF | 24157.9 | 0 | 24157.9 | 0.2129201
2022-12-05 09:00 | 0 | DM | HE | DP | HE | ON | OFF | 24412.97 | 0 | 24412.97 | 0.2148086
2022-12-05 10:00 | 0.005 | DM | HE | DP | HE | ON | OFF | 24115.59 | 0 | 24115.59 | 0.211851
2022-12-05 11:00 | 0 | DM | HE | DP | HE | ON | OFF | 24495.83 | 0 | 24495.83 | 0.2147036
2022-12-05 12:00 | 0 | DM | HE | DP | HE | ON | OFF | 24120.02 | 0 | 24120.02 | 0.2099183
2022-12-05 13:00 | 0 | DM | HE | DP | HE | ON | OFF | 24123.89 | 0 | 24123.89 | 0.2104225
2022-12-05 14:00 | 30.321 | DM | HE | DP | HE | ON | OFF | 24069.12 | 0 | 24069.12 | 0.2095534
2022-12-05 15:00 | 5.211 | DM | HE | DP | HE | ON | OFF | 24295.58 | 0 | 24295.58 | 0.2112833
2022-12-05 16:00 | 0.284 | DM | HE | HE | HE | ON | OFF | 24165.07 | 12571 | 36736.07 | 0.2094891
2022-12-05 17:00 | 0.04 | DM | HE | HE | HE | ON | ON | 23889.26 | 12282 | 36171.26 | 0.2078908
2022-12-05 18:00 | 0.047 | DM | HE | HE | HE | ON | ON | 24412.39 | 11597 | 36009.39 | 0.2088444
2022-12-05 19:00 | 0.041 | DM | HE | HE | HE | ON | ON | 24357.63 | 11288.04 | 35645.67 | 0.217683
2022-12-05 20:00 | 0.039 | DM | HE | HE | HE | ON | ON | 24504.12 | 9975.857 | 34479.97 | 0.2084552
2022-12-05 21:00 | 0.02 | DM | HE | HE | HE | ON | ON | 24336.74 | 7824.5 | 32161.24 | 0.2088251
2022-12-05 22:00 | 0.032 | DM | HE | HE | HE | ON | ON | 24320.05 | 6076.222 | 30396.28 | 0.2073259
2022-12-05 23:00 | 0.014 | DM | HE | HE | HE | ON | ON | 24320.52 | 4604.423 | 28924.94 | 0.2073891
2022-12-06 | 0.002 | DM | HE | HE | HE | ON | ON | 24240.98 | 3265.132 | 27506.11 | 0.2069592
2022-12-06 01:00 | 0.012 | DM | HE | HE | HE | ON | ON | 24215.38 | 625.412 | 24840.79 | 0.2091849
2022-12-06 02:00 | 0.005 | DM | HE | HE | HE | ON | ON | 24188.76 | 3266.266 | 27455.03 | 0.2086927
2022-12-06 03:00 | 0 | DM | HE | HE | HE | ON | ON | 24178.31 | 4493.179 | 28671.49 | 0.2073581
2022-12-06 04:00 | 0 | DM | HE | HE | HE | ON | ON | 24460.15625 | 4908.346 | 29368.5 | 0.2099389
2022-12-06 05:00 | 0.003 | DM | HE | HE | HE | ON | ON | 24432.93 | 4702.046875 | 29134.98 | 0.2109418
2022-12-06 06:00 | 0.001 | DM | HE | HE | HE | ON | ON | 24404.83 | 4816.796 | 29221.63 | 0.2092787
2022-12-06 07:00 | 0 | DM | HE | HE | HE | ON | ON | 24458.02 | 4528.73 | 28986.75 | 0.2100935
2022-12-06 08:00 | 0 | DM | HE | HE | HE | ON | ON | 24641.5625 | 4159.901 | 28801.46 | 0.2120511
2022-12-06 09:00 | 0 | DM | HE | HE | HE | ON | ON | 24345.09 | 4483.321 | 28828.41 | 0.2103054
2022-12-06 10:00 | 0 | DM | HE | HE | HE | ON | ON | 24257.99 | 6252.731 | 30510.72 | 0.209965
2022-12-06 11:00 | 0 | DM | HE | HE | HE | ON | ON | 23987.46875 | 6030.533 | 30018 | 0.2073257
2022-12-06 12:00 | 0.021 | DM | HE | HE | HE | ON | ON | 23832.98 | 8298.048 | 32131.03 | 0.2075762
2022-12-06 13:00 | 0 | DM | HE | HE | HE | ON | ON | 24125.12 | 9635.359375 | 33760.47 | 0.2117501
2022-12-06 14:00 | 29.641 | DM | HE | HE | HE | ON | ON | 23827.3 | 11238.93 | 35066.23 | 0.2070835
2022-12-06 15:00 | 4.224 | DM | HE | HE | HE | ON | ON | 24136.41 | 11846.91 | 35983.32 | 0.2101283
2022-12-06 16:00 | 0.002 | DM | HE | HE | HE | ON | ON | 24074.96 | 12593.62 | 36668.58 | 0.2085409
2022-12-06 17:00 | 0.002 | DM | HE | HE | HE | ON | ON | 23991 | 12403.4 | 36394.4 | 0.2094945
2022-12-06 18:00 | 0.039 | DM | HE | HE | HE | ON | ON | 24026.75 | 11867.77 | 35894.52 | 0.2047995
2022-12-06 19:00 | 0.044 | DM | HE | HE | HE | ON | ON | 24130.54 | 11234.35 | 35364.89 | 0.2053065
2022-12-06 20:00 | 0.035 | DM | HE | HE | HE | ON | ON | 24159.22 | 9553.74 | 33712.96 | 0.2078123
2022-12-06 21:00 | 0.021 | DM | HE | HE | HE | ON | ON | 24559.47 | 7575.483 | 32134.96 | 0.2116323
2022-12-06 22:00 | 0.013 | DM | HE | HE | HE | ON | ON | 24226.69 | 6139.928 | 30366.62 | 0.2073766
2022-12-06 23:00 | 0 | DM | HE | HE | HE | ON | ON | 24240.74 | 4668.386 | 28909.13 | 0.2078188
2022-12-07 | 0 | DM | HE | HE | HE | ON | ON | 23674.88 | 2648.029 | 26322.91 | 0.2032363
2022-12-07 01:00 | 0 | DM | HE | HE | HE | ON | ON | 24153.86 | 2016.627 | 26170.48 | 0.2070764
2022-12-07 02:00 | 0 | DM | HE | HE | HE | ON | ON | 24155.58 | 3654.035 | 27809.62 | 0.2081246
2022-12-07 03:00 | 0 | DM | HE | HE | HE | ON | ON | 23997.73 | 3595.437 | 27593.17 | 0.2065528
2022-12-07 04:00 | 0 | DM | HE | HE | HE | ON | ON | 24296.12 | 3714.049 | 28010.17 | 0.2113874
2022-12-07 05:00 | 0 | DM | HE | HE | HE | ON | ON | 24170.21 | 3445.982 | 27616.19 | 0.2101879
2022-12-07 06:00 | 0.002 | DM | HE | HE | HE | ON | ON | 24188.25 | 3625.482 | 27813.73 | 0.2088885
2022-12-07 07:00 | 0 | DM | HE | HE | HE | ON | ON | 24345.61 | 3443.419 | 27789.03 | 0.2103865
2022-12-07 08:00 | 0 | DM | HE | HE | HE | ON | ON | 24317.24 | 3381.42 | 27698.66 | 0.211133
2022-12-07 09:00 | 0 | DM | HE | HE | HE | ON | ON | 24086.13 | 13642.4 | 37728.53 | 0.2089968
2022-12-07 10:00 | 0 | DM | HE | HE | HE | ON | ON | 24315.59 | 19291.75 | 43607.34 | 0.2564782
2022-12-07 11:00 | 0 | DM | HE | HE | HE | ON | ON | 23880.01 | 16284.79 | 40164.8 | 0.2091478
2022-12-07 12:00 | 0 | DM | HE | HE | HE | ON | ON | 24096.68 | 19695.88 | 43792.55 | 0.2099292
2022-12-07 13:00 | 0 | DM | HE | HE | HE | ON | ON | 24000.63 | 19150.52 | 43151.15 | 0.2093372
2022-12-07 14:00 | 29.045 | DM | HE | HE | HE | ON | ON | 23616.98 | 18037.78 | 41654.76 | 0.2055713
2022-12-07 15:00 | 3.151 | DM | HE | HE | HE | ON | ON | 24092.47 | 17517.47 | 41609.94 | 0.2119999
2022-12-07 16:00 | 0 | DM | HE | HE | HE | ON | ON | 23844.61 | 7505.54 | 31350.15 | 0.207538
2022-12-07 17:00 | 0 | DM | HE | HE | HE | ON | ON | 24242.62 | 7279.467 | 31522.08 | 0.2117618
2022-12-07 18:00 | 0 | DM | HE | HE | HE | ON | ON | 24536.04 | 6047.483 | 30583.52 | 0.2101597
2022-12-07 19:00 | 0 | DM | HE | HE | HE | ON | ON | 24234.51 | 4591.209 | 28825.71 | 0.2072231
2022-12-07 20:00 | 0 | DM | HE | HE | HE | ON | ON | 24080.92 | 4558.113 | 28639.03125 | 0.2063676
2022-12-07 21:00 | 0 | DM | HE | HE | HE | ON | ON | 24271.36 | 7129.443 | 31400.8 | 0.21017
2022-12-07 22:00 | 0 | DM | HE | HE | HE | ON | ON | 24064.4 | 8445.474 | 32509.87 | 0.208546
2022-12-07 23:00 | 0 | DM | HE | HE | HE | ON | ON | 24221.91 | 9541.1 | 33763.01 | 0.2083568
2022-12-08 | 0.001 | DM | HE | HE | HE | ON | ON | 24133.25 | 10144.95 | 34278.21 | 0.2078946
2022-12-08 01:00 | 0 | DM | HE | HE | HE | ON | ON | 24270.17 | 10536.88 | 34807.05 | 0.2093963
2022-12-08 02:00 | 0.017 | DM | HE | HE | HE | ON | ON | 24170.86 | 10824.59 | 34995.45 | 0.2100274
2022-12-08 03:00 | 0 | DM | HE | HE | HE | ON | ON | 23951.62 | 11078.95 | 35030.57 | 0.2069031
2022-12-08 04:00 | 0.003 | DM | HE | HE | HE | ON | ON | 24177.75 | 10872.49 | 35050.24 | 0.2090444
2022-12-08 05:00 | 0.01 | DM | HE | HE | HE | ON | ON | 24273.72 | 11099.46 | 35373.18 | 0.2122212
2022-12-08 06:00 | 0.023 | DM | HE | HE | HE | ON | ON | 24072.29 | 11340.54 | 35412.83 | 0.2086234
2022-12-08 07:00 | 0.005 | DM | HE | HE | HE | ON | ON | 24266.46 | 11518.65 | 35785.11 | 0.2099786
2022-12-08 08:00 | 0.002 | DM | HE | HE | HE | ON | ON | 24167.05 | 13380.06 | 37547.11 | 0.2094187
2022-12-08 09:00 | 89.757 | DM | HE | HE | HE | ON | ON | 23284.63 | 33465.67 | 56750.3 | 0.9962918
2022-12-08 10:00 | 15.911 | DM | RE | RE | RE | ON | ON | 48134.57 | 84962.77 | 133097.3 | 21.21924
2022-12-08 11:00 | 0.243 | DM | RE | RE | RE | ON | ON | 46487.11 | 61910.71875 | 108397.8 | 14.5329
2022-12-08 12:00 | 1.284 | DM | RE | RE | RE | ON | ON | 40880.76 | 83858.14 | 124738.9 | 15.60088
2022-12-08 13:00 | 1.901 | DM | RE | RE | RE | ON | ON | 46820.14 | 84962.75 | 131782.9 | 23.60338
2022-12-08 14:00 | 77.436 | DM | RE | RE | RE | ON | ON | 49307.39 | 85318.375 | 134625.8 | 38.14737
2022-12-08 15:00 | 78.856 | DM | RE | RE | RE | ON | OFF | 47237.11 | 78664.23 | 125901.3 | 20.26506
2022-12-08 16:00 | 32.504 | DM | RE | RE | RE | ON | ON | 48438.17 | 85297.48 | 133735.7 | 43.11519
2022-12-08 17:00 | 83.328 | DM | RE | RE | RE | ON | ON | 50409.14 | 85322.42 | 135731.6 | 39.99275
2022-12-08 18:00 | 56.992 | DM | RE | RE | RE | ON | ON | 45163.17 | 85355.86 | 130519 | 48.10653
2022-12-08 19:00 | 96.848 | DM | RE | RE | RE | ON | ON | 49528.92 | 85351.63 | 134880.6 | 42.5259
2022-12-08 20:00 | 8.141 | DM | RE | HA | HA | ON | ON | 40697.08 | 67588.16 | 108285.2 | 19.09937
2022-12-08 21:00 | 72.445 | DM | RE | HE | HE | ON | OFF | 42742.36 | 0 | 42742.36 | 4.10666
2022-12-08 22:00 | 33.579 | DM | RE | HA | HA | ON | ON | 41212.8 | 85461.29 | 126674.1 | 38.24768
2022-12-08 23:00 | 6.304 | DM | RE | HE | HE | ON | OFF | 45624.13 | 77606 | 123230.1 | 20.78564
2022-12-09 | 24.486 | DM | RE | RE | RE | ON | ON | 44368.67 | 85270.77 | 129639.4375 | 41.35778
2022-12-09 01:00 | 125.882 | DM | RE | RE | RE | ON | ON | 44439.96875 | 85229.86 | 129669.8 | 41.07726
2022-12-09 02:00 | 62.521 | DM | HA | HA | HA | ON | ON | 44992.93 | 85181.91 | 130174.8 | 46.31156
2022-12-09 03:00 | 5.267 | DM | HE | HA | HE | ON | ON | 40828.2 | 30325.38 | 71153.58 | 11.0202
2022-12-09 04:00 | 0.712 | DM | HE | DP | HE | ON | OFF | 15556.75 | 0 | 15556.75 | 0.2084581
2022-12-09 05:00 | 0.466 | DM | HE | HE | HE | ON | OFF | 15452.59 | 8420 | 23872.59 | 0.1910473
2022-12-09 06:00 | 17.317 | DM | HA | HE | HE | ON | ON | 47186.76 | 8522.577 | 55709.33 | 22.31984
2022-12-09 07:00 | 1.898 | DM | HE | HE | HE | ON | ON | 21844.23 | 18530.44 | 40374.67 | 3.599737
2022-12-09 08:00 | 74.206 | DM | RE | HE | HE | ON | ON | 38766.12 | 21586.38 | 60352.5 | 7.936697
2022-12-09 09:00 | 16.633 | DM | RE | HE | HE | ON | ON | 47097.35 | 13234.43 | 60331.79 | 22.05233
2022-12-09 10:00 | 21.931 | DM | RE | HE | HE | ON | ON | 45125.79 | 13110.7 | 58236.49 | 15.03432
2022-12-09 11:00 | 37.095 | DM | HA | HE | HE | ON | ON | 45314.42 | 17222.21 | 62536.63 | 22.21348
2022-12-09 12:00 | 47.595 | DM | HE | HE | HE | ON | ON | 17743.40625 | 18374.75 | 36118.15625 | 2.050962
2022-12-09 13:00 | 113.002 | DM | RE | RE | RE | ON | ON | 46537.63 | 85538.52 | 132076.2 | 30.75654
2022-12-09 14:00 | 69.951 | DM | RE | RE | RE | ON | ON | 46482.36 | 85710.67 | 132193 | 24.79301
2022-12-09 15:00 | 25.325 | DM | RE | RE | RE | ON | ON | 50909.39 | 85672.87 | 136582.3 | 36.99798
2022-12-09 16:00 | 55.622 | DM | RE | RE | RE | ON | ON | 49733.35 | 85777.53125 | 135510.9 | 31.69555
2022-12-09 17:00 | 14.177 | DM | RE | HA | HA | ON | ON | 49851.5 | 85472.77 | 135324.3 | 29.41516
2022-12-09 18:00 | 2.64 | DM | HA | HE | HE | ON | ON | 50490.84 | 35694.87 | 86185.7 | 18.56854
2022-12-09 19:00 | 1.182 | DM | HE | HE | HE | ON | ON | 10944.8 | 35056.93 | 46001.73 | 1.837844
2022-12-09 20:00 | 2.611 | DM | HE | RE | HE | ON | ON | 32576.21 | 58787.28125 | 91363.49 | 3.035214
2022-12-09 21:00 | 11.682 | DM | RE | RE | RE | ON | ON | 48583.05 | 85831.55 | 134414.6 | 25.05554
2022-12-09 22:00 | 25.052 | DM | RE | HA | HA | ON | ON | 51285.52 | 86293.16 | 137578.6875 | 33.34915
2022-12-09 23:00 | 9.203 | DM | RE | HE | HE | ON | ON | 47866.96 | 22985.45 | 70852.42 | 16.13612
2022-12-10 | 4.938 | DM | RE | HE | HE | ON | ON | 44164.55 | 33398.43 | 77562.98 | 6.625483
2022-12-10 01:00 | 79.551 | DM | RE | RE | RE | ON | ON | 50106.78125 | 85739.27 | 135846 | 26.26204
2022-12-10 02:00 | 63.079 | DM | RE | RE | RE | ON | ON | 51125.625 | 85860.46875 | 136986.1 | 30.1526
2022-12-10 03:00 | 165.203 | DM | RE | RE | RE | ON | ON | 50664.76 | 85870.73 | 136535.5 | 32.00108
2022-12-10 04:00 | 145.911 | DM | RE | RE | RE | ON | ON | 50217.67 | 85793.8 | 136011.5 | 32.38591
2022-12-10 05:00 | 124.13 | DM | RE | RE | RE | ON | ON | 51324.21875 | 85775.88 | 137100.1 | 33.04819
2022-12-10 06:00 | 130.12 | DM | RE | RE | RE | ON | ON | 51311.55 | 85758.57 | 137070.1 | 33.15741
2022-12-10 07:00 | 149.637 | DM | RE | RE | RE | ON | ON | 51029.46 | 85759.09 | 136788.6 | 34.5558
2022-12-10 08:00 | 90.574 | DM | RE | RE | RE | ON | ON | 50942.1 | 85932.63 | 136874.7 | 34.51639
2022-12-10 09:00 | 127.397 | DM | RE | RE | RE | ON | ON | 51330.41 | 85923.38 | 137253.8 | 46.8703
2022-12-10 10:00 | 103.802 | DM | RE | RE | RE | ON | ON | 51401.15625 | 85846.61 | 137247.8 | 37.92597
2022-12-10 11:00 | 127.353 | DM | RE | RE | RE | ON | ON | 51801.46 | 85920.2 | 137721.7 | 47.12433
2022-12-10 12:00 | 60.329 | DM | RE | RE | RE | ON | ON | 52381.26 | 85864 | 138245.3 | 44.92431
2022-12-10 13:00 | 173.313 | DM | RE | RE | RE | ON | ON | 47944.6 | 85920.78125 | 133865.4 | 46.06538
2022-12-10 14:00 | 174.834 | DM | RE | RE | RE | ON | ON | 49484.25 | 85917.02 | 135401.3 | 56.23926
2022-12-10 15:00 | 125.565 | DM | RE | RE | RE | ON | ON | 51070.29 | 86037.875 | 137108.2 | 42.82457
2022-12-10 16:00 | 103.396 | DM | RE | RE | RE | ON | ON | 50311.11 | 85920.34 | 136231.4 | 42.13452
2022-12-10 17:00 | 119.541 | DM | RE | RE | RE | ON | ON | 52231.3 | 85921.87 | 138153.2 | 49.47102
2022-12-10 18:00 | 139.849 | DM | RE | RE | RE | ON | ON | 50451.21 | 85923.98 | 136375.2 | 45.09662
2022-12-10 19:00 | 160.803 | DM | RE | RE | RE | ON | ON | 51148.77 | 85927.14 | 137075.9 | 48.74668
2022-12-10 20:00 | 103.436 | DM | RE | RE | RE | ON | ON | 50200.6 | 85930.58 | 136131.2 | 48.26973
2022-12-10 21:00 | 158.465 | DM | RE | RE | RE | ON | ON | 50984.66 | 85925.25 | 136909.9 | 49.58062
2022-12-10 22:00 | 93.163 | DM | RE | RE | RE | ON | ON | 51108.65 | 85934.65625 | 137043.3 | 51.17144
2022-12-10 23:00 | 156.237 | DM | RE | RE | RE | ON | ON | 49767.77 | 85869.16 | 135636.9375 | 50.14935
2022-12-11 | 38.362 | DM | RE | RE | RE | ON | ON | 46962.96875 | 85880.07 | 132843 | 37.11123
2022-12-11 01:00 | 53.774 | DM | RE | RE | RE | ON | ON | 49721.62 | 85797.18 | 135518.8 | 38.22995
2022-12-11 02:00 | 103.29 | DM | RE | RE | RE | ON | ON | 50304.68 | 85794.59375 | 136099.3 | 36.46153
2022-12-11 03:00 | 119.079 | DM | RE | RE | RE | ON | ON | 50281.19 | 85823.33 | 136104.5 | 35.54041
2022-12-11 04:00 | 77.413 | DM | RE | RE | RE | ON | ON | 49836.6 | 85842.8 | 135679.4 | 34.93634
2022-12-11 05:00 | 137.902 | DM | RE | RE | RE | ON | ON | 51007.53125 | 85836.375 | 136843.9 | 34.69525
2022-12-11 06:00 | 162.574 | DM | RE | RE | RE | ON | ON | 51062.58 | 85827.77 | 136890.3 | 36.13975
2022-12-11 07:00 | 82.081 | DM | RE | RE | RE | ON | ON | 51363.69 | 85901.98 | 137265.7 | 37.42187
2022-12-11 08:00 | 95.3 | DM | RE | RE | RE | ON | ON | 49030.32 | 85919.16 | 134949.5 | 52.45033
2022-12-11 09:00 | 37.031 | DM | RE | RE | RE | ON | ON | 50658.38 | 85996.2 | 136654.6 | 40.68539
2022-12-11 10:00 | 75.804 | DM | RE | RE | RE | ON | ON | 53039.07 | 86009.73 | 139048.8 | 49.79957
2022-12-11 11:00 | 107.135 | DM | RE | RE | RE | ON | ON | 51342.24 | 85835.40625 | 137177.6 | 40.28066
2022-12-11 12:00 | 150.76 | DM | RE | RE | RE | ON | ON | 49999.68 | 85834.61 | 135834.3 | 53.28756
2022-12-11 13:00 | 46.244 | DM | RE | RE | RE | ON | ON | 49833.13 | 85860.89 | 135694 | 36.95
2022-12-11 14:00 | 138.884 | DM | RE | RE | RE | ON | ON | 52092.47 | 85833.2 | 137925.7 | 51.01966
2022-12-11 15:00 | 114.967 | DM | RE | RE | RE | ON | ON | 51571.43 | 85966.9 | 137538.3 | 43.37596
2022-12-11 16:00 | 162.147 | DM | RE | RE | RE | ON | ON | 52557.59 | 85857.2 | 138414.8 | 54.17648
2022-12-11 17:00 | 55.645 | DM | RE | RE | RE | ON | ON | 40930.98 | 85869.93 | 126800.9 | 38.72346
2022-12-11 18:00 | 144.827 | DM | RE | RE | RE | ON | ON | 51787.09375 | 85870.39 | 137657.5 | 43.71704
2022-12-11 19:00 | 61.809 | DM | RE | RE | RE | ON | ON | 52308.59 | 85865.57 | 138174.2 | 51.31958
2022-12-11 20:00 | 46.949 | DM | RE | RE | RE | ON | ON | 45125.16 | 85788.8125 | 130914 | 40.84721
2022-12-11 21:00 | 127.643 | DM | RE | RE | RE | ON | ON | 51295.77 | 85892.84375 | 137188.6 | 40.91907
2022-12-11 22:00 | 72.941 | DM | RE | RE | RE | ON | ON | 52327.8 | 85888.64 | 138216.4 | 48.31602
2022-12-11 23:00 | 185.891 | DM | RE | RE | RE | ON | ON | 50637.64 | 85889.16 | 136526.8 | 38.41353
2022-12-12 | 86.002 | DM | RE | RE | RE | ON | ON | 49772.08 | 85883.4 | 135655.5 | 44.20606
2022-12-12 01:00 | 27.274 | DM | RE | RE | RE | ON | ON | 46228.61 | 85785.95 | 132014.5625 | 41.84619
2022-12-12 02:00 | 101.106 | DM | RE | RE | RE | ON | ON | 46670.58 | 85820.85 | 132491.4 | 39.35035
2022-12-12 03:00 | 137.299 | DM | FA | RE | FA | ON | ON | 46385.7 | 85799.23 | 132184.9 | 38.89829
2022-12-12 04:00 | 61.625 | DM | DNP | HA | HA | OFF | ON | 0 | 81207 | 81207 | 21.46591
2022-12-12 05:00 | 1.57 | DM | DNP | DNP | DNP | OFF | OFF | 0 | 0 | 0 | 0
2022-12-12 06:00 | 0.739 | DM | DNP | DNP | DNP | OFF | OFF | 0 | 0 | 0 | 0
2022-12-12 07:00 | 0.373 | DM | DNP | HE | HE | OFF | OFF | 0 | 8101 | 8101 | 0
2022-12-12 08:00 | 0.261 | DM | DNP | HE | HE | OFF | ON | 0 | 8066.446 | 8066.446 | 0.6431026
2022-12-12 09:00 | 0.14 | DM | DNP | HE | HE | OFF | ON | 0 | 16611.97 | 16611.97 | 0.4500127
2022-12-12 10:00 | 0.035 | DM | DNP | HE | HE | OFF | ON | 0 | 21729.32 | 21729.32 | 0
2022-12-12 11:00 | 0.007 | DM | DNP | HE | HE | OFF | ON | 0 | 14255.54 | 14255.54 | 0
2022-12-12 12:00 | 0 | DM | HE | HE | HE | OFF | ON | 16597 | 19631.28 | 36228.28 | 1.970749
2022-12-12 13:00 | 0 | DM | HE | HE | HE | ON | ON | 19384.12 | 18830.3 | 38214.42 | 4.095216
2022-12-12 14:00 | 24.621 | DM | HE | HE | HE | ON | ON | 19124.49 | 18442.03 | 37566.51 | 3.631337
2022-12-12 15:00 | 2329.967 | DM | HE | HE | HE | ON | ON | 12947.73 | 23823.76 | 36771.49 | 2.839742
2022-12-12 16:00 | 48.958 | DM | HE | RE | HE | ON | ON | 43045.375 | 58461.53125 | 101506.9 | 19.82106
2022-12-12 17:00 | 275.221 | DM | RE | RE | RE | ON | ON | 49092.82 | 71852.64 | 120945.5 | 23.32941
2022-12-12 18:00 | 77.769 | DM | RE | RE | RE | ON | ON | 44313.68 | 85732.84375 | 130046.5 | 25.07013
2022-12-12 19:00 | 186.083 | DM | RE | RE | RE | ON | ON | 44303.1 | 85896.39 | 130199.5 | 34.50401
2022-12-12 20:00 | 174.816 | DM | RE | RE | RE | ON | ON | 46404.3 | 85852.39 | 132256.6875 | 26.17518
2022-12-12 21:00 | 128.971 | DM | RE | RE | RE | ON | ON | 48937.39 | 85907.5 | 134844.9 | 31.4839
2022-12-12 22:00 | 188.35 | DM | HA | RE | HA | ON | ON | 48935.17 | 85880.48 | 134815.7 | 44.38705
2022-12-12 23:00 | 26.723 | DM | HE | RE | HE | ON | ON | 15423.82 | 85575.96875 | 100999.8 | 30.33704
2022-12-13 | 25.446 | DM | HE | RE | HE | ON | ON | 8715.67 | 84962.59 | 93678.26 | 28.6504
2022-12-13 01:00 | 33.124 | DM | HE | HA | HE | ON | ON | 10389.57 | 84962.77 | 95352.34 | 25.63798
2022-12-13 02:00 | 1.566 | DM | HE | HA | HE | ON | ON | 42504.86 | 17185.1 | 59689.95 | 5.587677
2022-12-13 03:00 | 0.692 | DM | HE | HA | HE | ON | ON | 23683.62 | 15437.15 | 39120.76 | 4.51169
2022-12-13 04:00 | 0.411 | DM | HE | HA | HE | ON | ON | 23281.52 | 13185.61 | 36467.13 | 3.221939
2022-12-13 05:00 | 0.278 | DM | HE | DNP | HE | ON | OFF | 23712.19 | 0 | 23712.19 | 0.215918
2022-12-13 06:00 | 0.282 | DM | HE | DNP | HE | ON | OFF | 23695.85 | 0 | 23695.85 | 0.2258514
2022-12-13 07:00 | 0.187 | DM | HE | DNP | HE | ON | OFF | 23855.3 | 0 | 23855.3 | 0.2152243
2022-12-13 08:00 | 0.171 | DM | HE | DNP | HE | ON | OFF | 24123.85 | 0 | 24123.85 | 0.2190116
2022-12-13 09:00 | 0.045 | DM | HE | DNP | HE | ON | OFF | 23951.44 | 0 | 23951.44 | 0.2223329
2022-12-13 10:00 | 0 | DM | HE | HE | HE | ON | OFF | 23859.09 | 0 | 23859.09 | 0.2207588
2022-12-13 11:00 | 0 | DM | HE | HE | HE | ON | OFF | 23726.39 | 2683.193 | 26409.58 | 0.471458
2022-12-13 12:00 | 0.002 | DM | HE | HE | HE | ON | ON | 23142.15 | 18802.01 | 41944.15 | 3.681131
2022-12-13 13:00 | 1.279 | DM | RE | HE | HE | ON | ON | 40016.11 | 18132.09 | 58148.19 | 7.29948
2022-12-13 14:00 | 106.958 | DM | RE | HE | HE | ON | ON | 46794.52 | 28040.41 | 74834.93 | 21.23425
2022-12-13 15:00 | 267.02 | DM | RE | HE | HE | ON | ON | 35651.67 | 64167.69 | 99819.36 | 6.842171
2022-12-13 16:00 | 260.409 | DM | RE | RE | RE | ON | ON | 44126.21 | 65242.03 | 109368.2 | 26.08529
2022-12-13 17:00 | 230.525 | DM | RE | RE | RE | ON | ON | 44106.29 | 78732.46875 | 122838.8 | 45.9725
2022-12-13 18:00 | 209.89 | DM | RE | RE | RE | ON | ON | 41567.98 | 85765.85 | 127333.8 | 39.78329
2022-12-13 19:00 | 258.376 | DM | RE | RE | RE | ON | ON | 41786.26 | 85753.52 | 127539.8 | 50.81725
2022-12-13 20:00 | 225.355 | DM | RE | RE | RE | ON | ON | 44813.33 | 85920.34 | 130733.7 | 41.53675
2022-12-13 21:00 | 211.809 | DM | RE | RE | RE | ON | ON | 44173.12 | 85936.29 | 130109.4 | 55.03597
2022-12-13 22:00 | 80.739 | DM | RE | RE | RE | ON | ON | 49840.64 | 85934.54 | 135775.2 | 45.28241
2022-12-13 23:00 | 69.512 | DM | RE | HA | HA | ON | ON | 50477.86 | 96144.27 | 146622.1 | 35.03809
2022-12-14 | 4.989 | DM | RE | HE | HE | ON | ON | 46984.15625 | 46497.62 | 93481.78 | 10.67444
2022-12-14 01:00 | 18.742 | DM | RE | HE | HE | ON | ON | 41518.25 | 78830.62 | 120348.9 | 10.97575
2022-12-14 02:00 | 65.921 | DM | HA | HE | HE | ON | ON | 45453.92 | 85372 | 130825.9 | 3.188502
2022-12-14 03:00 | 14.344 | DM | HE | HE | HE | ON | ON | 23993.44 | 106429.5 | 130422.9 | 0.5100728
2022-12-14 04:00 | 164.085 | DM | RE | HE | HE | ON | ON | 43749.92 | 85422.01 | 129171.9 | 10.99796
2022-12-14 05:00 | 13.418 | DM | RE | HE | HE | ON | ON | 44075.47 | 80606.2 | 124681.7 | 10.41425
2022-12-14 06:00 | 145.039 | DM | HA | HE | HE | ON | ON | 41353.35 | 82045.24 | 123398.6 | 12.89166
2022-12-14 07:00 | 10.903 | DM | HE | HE | HE | ON | ON | 24872.59 | 82449.2 | 107321.8 | 1.424717
2022-12-14 08:00 | 2.248 | DM | RE | HE | HE | ON | ON | 43323.48 | 41192.68 | 84516.16 | 7.904219
2022-12-14 09:00 | 3.565 | DM | HA | HE | HE | ON | ON | 41089.28125 | 25986.49 | 67075.78 | 19.24958
2022-12-14 10:00 | 0.168 | DM | HE | HE | HE | ON | ON | 24509.91 | 44868.37 | 69378.28 | 0.3218646
2022-12-14 11:00 | 0.063 | DM | HE | HE | HE | ON | ON | 24909.73 | 44791.7 | 69701.42 | 0.2433131
2022-12-14 12:00 | 73.836 | DS | HE | RE | HE | ON | ON | 25181.6 | 19137.03 | 44318.63 | 6.510081
2022-12-14 13:00 | 147.609 | DM | HE | RE | HE | ON | ON | 25558.93 | 113954.4375 | 139513.4 | 47.97277
2022-12-14 14:00 | 131.283 | DM | RE | RE | RE | ON | ON | 40018.56 | 105335.125 | 145353.7 | 44.76968
2022-12-14 15:00 | 186.973 | DM | RE | RE | RE | ON | ON | 42365.95 | 150504.5 | 192870.4 | 71.2262
2022-12-14 16:00 | 96.264 | DM | RE | RE | RE | ON | ON | 44437.2 | 98719.08 | 143156.3 | 56.11409
2022-12-14 17:00 | 105.071 | DM | RE | RE | RE | ON | ON | 51695.62 | 98914.16 | 150609.8 | 44.77251
2022-12-14 18:00 | 168.135 | DM | RE | RE | RE | ON | ON | 48162.47 | 97858.6 | 146021.1 | 55.9127
2022-12-14 19:00 | 58.012 | DM | RE | RE | RE | ON | ON | 45478.82 | 95945.8 | 141424.6 | 50.40212
2022-12-14 20:00 | 164.508 | DM | RE | RE | RE | ON | ON | 52711.96 | 96572.32 | 149284.3 | 48.47271
2022-12-14 21:00 | 37.73 | DM | RE | RE | RE | ON | ON | 51784.93 | 95055.65 | 146840.6 | 49.74037
2022-12-14 22:00 | 3.51 | DM | RE | RE | RE | ON | ON | 49429.73 | 95768.86 | 145198.6 | 38.15687
2022-12-14 23:00 | 1.907 | DM | RE | RE | RE | ON | ON | 45136.4 | 96523.39 | 141659.8 | 47.82899
2022-12-15 | 6.442 | DM | RE | RE | RE | ON | ON | 44163.34 | 96596.52 | 140759.9 | 53.99458
2022-12-15 01:00 | 3.957 | DM | RE | RE | RE | ON | ON | 49588.82 | 95803.15 | 145392 | 40.597
2022-12-15 02:00 | 2.243 | DM | RE | RE | RE | ON | ON | 52648.82 | 96064 | 148712.8 | 39.87877
2022-12-15 03:00 | 2.148 | DM | HA | HA | HA | ON | ON | 33800 | 96518.32 | 130318.3 | 38.65095
2022-12-15 04:00 | 0.305 | DM | HE | HE | HE | ON | ON | 18921.11 | 76235 | 95156.11 | 4.518726
2022-12-15 05:00 | 0.203 | DM | HE | HA | HE | ON | ON | 23947.11 | 89067.9375 | 113015 | 11.74029
2022-12-15 06:00 | 0.153 | DM | HE | HE | HE | ON | ON | 24463.71 | 35399 | 59862.71 | 2.742297
2022-12-15 07:00 | 0.078 | DM | HE | HE | HE | ON | ON | 24528.17 | 20509.06 | 45037.23 | 2.787301
2022-12-15 08:00 | 0.026 | DM | HE | HE | HE | ON | ON | 24444.97 | 33232.3 | 57677.28 | 4.122099
2022-12-15 09:00 | 0.05 | DM | HE | RE | HE | ON | ON | 19937.54 | 47097.41 | 67034.95 | 4.588428
2022-12-15 10:00 | 0.011 | DM | HE | RE | HE | ON | ON | 22008.25 | 106835.1 | 128843.3 | 15.56343
2022-12-15 11:00 | 9.681 | DS | HE | RE | HE | ON | ON | 35067 | 110972.9 | 146039.9 | 32.11394
2022-12-15 12:00 | 19.35 | DM | RE | RE | RE | ON | ON | 49191.75 | 107503.3 | 156695.1 | 46.51257
2022-12-15 13:00 | 2.572 | DM | RE | RE | RE | ON | ON | 50625.1 | 102682.3 | 153307.4 | 52.43468
2022-12-15 14:00 | 1.031 | DM | RE | RE | RE | ON | ON | 47262.77 | 109426.8 | 156689.5 | 43.02628
2022-12-15 15:00 | 19.371 | DM | RE | RE | RE | ON | ON | 46466.38 | 107941.7 | 154408.1 | 47.90537
2022-12-15 16:00 | 82.184 | DM | RE | RE | RE | ON | ON | 43236.39 | 107206 | 150442.4 | 59.04353
2022-12-15 17:00 | 25.364 | DM | RE | RE | RE | ON | ON | 46612.89 | 107250.9375 | 153863.8 | 62.543
2022-12-15 18:00 | 30.409 | DM | RE | RE | RE | ON | ON | 47417.72 | 107284.7 | 154702.5 | 47.97197
2022-12-15 19:00 | 147.279 | DM | RE | RE | RE | ON | ON | 45004.87 | 105341.2 | 150346.1 | 60.119
2022-12-15 20:00 | 53.639 | DM | RE | RE | RE | ON | ON | 51579.90625 | 104752.3 | 156332.2 | 55.24364
2022-12-15 21:00 | 104.349 | DM | RE | RE | RE | ON | ON | 50002.55 | 105160.8 | 155163.4 | 47.41316
2022-12-15 22:00 | 138.471 | DM | RE | RE | RE | ON | ON | 43737.75 | 105620 | 149357.7 | 55.18021
2022-12-15 23:00 | 54.663 | DM | RE | RE | RE | ON | ON | 53572.68 | 104536.3 | 158109 | 61.57471
2022-12-16 | 138.605 | DM | RE | RE | RE | ON | ON | 48345.88 | 104903.9 | 153249.7 | 48.37262
2022-12-16 01:00 | 104.601 | DM | RE | RE | RE | ON | ON | 54502.65625 | 105028 | 159530.6 | 57.29727
2022-12-16 02:00 | 34.826 | DM | RE | RE | RE | ON | ON | 45237.66 | 105118.4 | 150356.1 | 47.89663
2022-12-16 03:00 | 158.847 | DM | RE | RE | RE | ON | ON | 52130.63 | 105131.7 | 157262.3 | 62.31536
2022-12-16 04:00 | 11.341 | DM | RE | HA | HA | ON | ON | 47066.33 | 85303 | 132369.3 | 36.09744
2022-12-16 05:00 | 5.379 | DM | HA | DP | HA | ON | OFF | 43664.43 | 0 | 43664.43 | 14.00201
2022-12-16 06:00 | 1.277 | DM | HE | DP | HE | ON | OFF | 29967 | 0 | 29967 | 0.2443848
2022-12-16 07:00 | 15.319 | DM | RE | DP | RE | ON | OFF | 45939.05 | 0 | 45939.05 | 12.95533
2022-12-16 08:00 | 5.733 | DM | RE | DP | RE | ON | OFF | 46405.51 | 0 | 46405.51 | 6.90227
2022-12-16 09:00 | 34.049 | DM | RE | DP | RE | ON | OFF | 52898.12 | 0 | 52898.12 | 12.79177
2022-12-16 10:00 | 10.065 | DM | HA | HE | HE | ON | OFF | 53144.08 | 37755 | 90899.08 | 17.61277
2022-12-16 11:00 | 0.49 | DM | HE | HE | HE | ON | ON | 23952.125 | 43365.96 | 67318.09 | 3.364692
2022-12-16 12:00 | 0.21 | DM | HE | HE | HE | ON | ON | 45919.25 | 41775.04 | 87694.28125 | 2.606076
2022-12-16 13:00 | 0.089 | DM | RE | HE | HE | ON | ON | 46531.92 | 43026.79 | 89558.71 | 0.4512565
2022-12-16 14:00 | 27.529 | DM | HA | HE | HE | ON | ON | 48121.68 | 44133.64 | 92255.32 | 9.471756
2022-12-16 15:00 | 3.897 | DM | HE | HE | HE | ON | ON | 18104.38 | 48542.46875 | 66646.85 | 0.1764204
2022-12-16 16:00 | 77.719 | DM | RE | RE | RE | ON | ON | 55789.5 | 66798.24 | 122587.7 | 27.29252
2022-12-16 17:00 | 160.832 | DM | RE | RE | RE | ON | ON | 52426.08 | 119262.2 | 171688.2 | 56.0103
2022-12-16 18:00 | 177.143 | DM | RE | RE | RE | ON | ON | 46992.3 | 112239.7 | 159232 | 49.74388
2022-12-16 19:00 | 108.96 | DM | RE | RE | RE | ON | ON | 52116.45 | 108869.4 | 160985.8125 | 48.64125
2022-12-16 20:00 | 75.352 | DM | RE | RE | RE | ON | ON | 53098.03 | 107752.7 | 160850.7 | 58.05922
2022-12-16 21:00 | 116.038 | DM | RE | HA | HA | ON | ON | 48325.77 | 107609.6 | 155935.4 | 45.00145
2022-12-16 22:00 | 6.722 | DM | HA | DNP | HA | ON | OFF | 51124.8 | 0 | 51124.8 | 20.24816
2022-12-16 23:00 | 1.671 | DM | HE | DNP | HE | ON | OFF | 23810 | 0 | 23810 | 0.1317175
2022-12-17 | 2.024 | DM | RE | HE | HE | ON | OFF | 48354.71 | 0 | 48354.71 | 11.57655
2022-12-17 01:00 | 1.807 | DM | RE | HE | HE | ON | ON | 48861.09 | 26765.22 | 75626.3125 | 17.21277
2022-12-17 02:00 | 4.429 | DM | RE | HE | HE | ON | ON | 43004.40625 | 35250.8125 | 78255.21875 | 20.2
2022-12-17 03:00 | 8.831 | DM | HA | HE | HE | ON | ON | 50085.84 | 35848.1875 | 85934.03 | 22.061
2022-12-17 04:00 | 0.909 | DM | HE | HE | HE | ON | ON | 13908.82 | 40037.29 | 53946.11 | 0.1485385
2022-12-17 05:00 | 0.894 | DM | HE | HE | HE | ON | ON | 13978.64 | 45498.65 | 59477.29 | 0.1323166
2022-12-17 06:00 | 1.224 | DM | HE | HE | HE | ON | ON | 13856.31 | 44015.42 | 57871.73 | 0.1294076
2022-12-17 07:00 | 1.327 | DM | HE | HE | HE | ON | ON | 14114.16 | 47835.71 | 61949.88 | 0.1303951
2022-12-17 08:00 | 130.845 | DM | HE | RE | HE | ON | ON | 43816.1875 | 72636.3125 | 116452.5 | 5.354844
2022-12-17 09:00 | 76.135 | DM | RE | RE | RE | ON | ON | 50566.38 | 118735.875 | 169302.3 | 38.64992
2022-12-17 10:00 | 12.811 | DM | RE | RE | RE | ON | ON | 45847.82 | 112196.7 | 158044.6 | 43.55246
2022-12-17 11:00 | 37.999 | DM | RE | RE | RE | ON | ON | 46416.94 | 110696.4 | 157113.3 | 47.34456
2022-12-17 12:00 | 167.262 | DM | RE | RE | RE | ON | ON | 50492.75 | 109433.8 | 159926.6 | 57.60788
2022-12-17 13:00 | 54.766 | DM | RE | RE | RE | ON | ON | 51134.73 | 108322.1 | 159456.8125 | 43.43094
2022-12-17 14:00 | 202.029 | DM | RE | RE | RE | ON | ON | 52074.21 | 108259.1 | 160333.3 | 52.06607
2022-12-17 15:00 | 96.467 | DM | RE | RE | RE | ON | ON | 43681.19 | 107298.2 | 150979.4 | 47.47349
2022-12-17 16:00 | 171.726 | DM | RE | RE | RE | ON | ON | 42871.14 | 108186.9 | 151058.1 | 47.77593
2022-12-17 17:00 | 117.337 | DM | RE | RE | RE | ON | ON | 50984.03125 | 107736.9 | 158721 | 55.29844
2022-12-17 18:00 | 148.771 | DM | RE | RE | RE | ON | ON | 44527.25 | 107997.6 | 152524.8 | 49.16258
2022-12-17 19:00 | 136.759 | DM | RE | RE | RE | ON | ON | 49341.86 | 106755.4375 | 156097.3 | 55.02937
2022-12-17 20:00 | 89.935 | DM | RE | RE | RE | ON | ON | 51558.32 | 106064.5 | 157622.9 | 42.1397
2022-12-17 21:00 | 189.647 | DM | RE | RE | RE | ON | ON | 52502.19 | 106514.4 | 159016.6 | 49.17017
2022-12-17 22:00 | 83.767 | DM | RE | RE | RE | ON | ON | 53815.83 | 106923.1 | 160738.9 | 60.39178
2022-12-17 23:00 | 108.709 | DM | RE | RE | RE | ON | ON | 51849.64 | 107559.9 | 159409.5 | 41.8851
2022-12-18 | 55.019 | DM | RE | HA | HA | ON | ON | 51505.69 | 106439 | 157944.7 | 40.45862
2022-12-18 01:00 | 5.128 | DM | RE | HE | HE | ON | ON | 52527.53 | 24350.46 | 76877.99 | 15.00428
2022-12-18 02:00 | 39.577 | DM | RE | HE | HE | ON | ON | 49229.33 | 33893.28 | 83122.61 | 8.578373
2022-12-18 03:00 | 40.245 | DM | RE | HE | HE | ON | ON | 51565.91 | 25423.04 | 76988.95 | 16.90401
2022-12-18 04:00 | 74.5 | DM | RE | HE | HE | ON | ON | 46286.58 | 24432.2 | 70718.78125 | 15.3
2022-12-18 05:00 | 114.248 | DM | HA | HE | HE | ON | ON | 50935.54 | 25271.76 | 76207.3 | 17.12213
2022-12-18 06:00 | 9.998 | DM | HE | HE | HE | ON | ON | 42732 | 28657.83 | 71389.83 | 0.2417601
2022-12-18 07:00 | 72.731 | DM | RE | HE | HE | ON | ON | 53526.42 | 33457.25 | 86983.67 | 17.02984
2022-12-18 08:00 | 3.847 | DM | RE | HE | HE | ON | ON | 50222.67 | 33968.91 | 84191.58 | 0.6540854
2022-12-18 09:00 | 1.805 | DM | RE | HE | HE | ON | ON | 52113.39 | 33884.11 | 85997.49 | 11.52987
2022-12-18 10:00 | 58.937 | DM | RE | HE | HE | ON | ON | 49392.58 | 26748.95 | 76141.52 | 7.223951
2022-12-18 11:00 | 127.545 | DM | RE | RE | RE | ON | ON | 53921.16 | 126300.8125 | 180222 | 45.40348
2022-12-18 12:00 | 47.575 | DM | RE | RE | RE | ON | ON | 53248.88 | 113937.6 | 167186.4375 | 39.41375
2022-12-18 13:00 | 210.029 | DM | RE | RE | RE | ON | ON | 53543.04 | 111382.3 | 164925.3 | 47.69566
2022-12-18 14:00 | 86.576 | DM | RE | RE | RE | ON | ON | 52401.51 | 109566.8 | 161968.3 | 51.87856
2022-12-18 15:00 | 44.243 | DM | RE | RE | RE | ON | ON | 50564.26 | 108053.9 | 158618.1 | 51.60161
2022-12-18 16:00 | 21.028 | DM | RE | RE | RE | ON | ON | 50456.26 | 107625.7 | 158081.9 | 43.39772
2022-12-18 17:00 | 37.64 | DM | RE | RE | RE | ON | ON | 49973.73 | 108273.6875 | 158247.4 | 37.01518
2022-12-18 18:00 | 79.519 | DM | RE | RE | RE | ON | ON | 50317.61 | 108517.625 | 158835.2 | 35.51823
2022-12-18 19:00 | 175.657 | DM | RE | RE | RE | ON | ON | 49880.62 | 107519.9375 | 157400.6 | 37.42078
2022-12-18 20:00 | 217.995 | DM | RE | RE | RE | ON | ON | 52743.9 | 107620 | 160363.875 | 43.78737
2022-12-18 21:00 | 218.15 | DM | RE | RE | RE | ON | ON | 49486.4 | 107947.3 | 157433.7 | 49.37151
2022-12-18 22:00 | 37.549 | DM | RE | RE | RE | ON | ON | 49967.17 | 107056.8 | 157024 | 44.95638
2022-12-18 23:00 | 137.404 | DM | RE | RE | RE | ON | ON | 52701.11 | 105844.7 | 158545.8125 | 52.46544
2022-12-19 | 53.016 | DM | RE | RE | RE | ON | ON | 52793.37 | 106075.4 | 158868.8 | 60.22801
2022-12-19 01:00 | 10.911 | DM | RE | HA | HA | ON | ON | 48899.67 | 49197 | 98096.67 | 36.43368
2022-12-19 02:00 | 3.476 | DM | RE | HE | HE | ON | ON | 48362.23 | 25913.62 | 74275.86 | 11.03029
2022-12-19 03:00 | 5.108 | DM | HA | HE | HE | ON | ON | 49846.54 | 11724.58 | 61571.12 | 21.57173
2022-12-19 04:00 | 0.945 | DM | HE | HE | HE | ON | ON | 23406.28 | 32776.64 | 56182.92 | 0.2258917
2022-12-19 05:00 | 15.131 | DM | RE | HE | HE | ON | ON | 48744.21875 | 25716.875 | 74461.09375 | 11.56452
2022-12-19 06:00 | 46.018 | DM | RE | HE | HE | ON | ON | 51384.37 | 26350.13 | 77734.5 | 21.64735
2022-12-19 07:00 | 62.437 | DM | RE | HE | HE | ON | ON | 47895.9 | 34137.65 | 82033.55 | 5.211901
2022-12-19 08:00 | 97.745 | DM | HA | HE | HE | ON | ON | 48031.32 | 27894.55 | 75925.87 | 20.32207
2022-12-19 09:00 | 172.809 | DM | HE | HE | HE | ON | ON | 47934 | 41650.04 | 89584.04 | 8.535178
2022-12-19 10:00 | 121.103 | DM | RE | RE | RE | ON | ON | 50839.82 | 122241.1 | 173080.9 | 46.29124
2022-12-19 11:00 | 44.847 | DM | RE | RE | RE | ON | ON | 51855.95 | 114063.5 | 165919.5 | 52.68042
2022-12-19 12:00 | 32.835 | DM | RE | RE | RE | ON | ON | 50737.88 | 110141.2 | 160879.125 | 48.41769
2022-12-19 13:00 | 41.753 | DM | RE | RE | RE | ON | ON | 50592.14 | 109456.625 | 160048.8 | 43.57129
2022-12-19 14:00 | 151.601 | DM | RE | RE | RE | ON | ON | 52190.39 | 108862 | 161052.4375 | 59.01339
2022-12-19 15:00 | 42.321 | DM | RE | FA | FA | ON | ON | 47028.08 | 108813.9 | 155842 | 39.97603
2022-12-19 16:00 | 16.946 | DM | RE | HE | HE | ON | OFF | 51345.69 | 101213 | 152558.7 | 11.4
2022-12-19 17:00 | 227.707 | DM | RE | RE | RE | ON | ON | 51775.875 | 113421.1 | 165197 | 52.72991
2022-12-19 18:00 | 68.273 | DM | RE | RE | RE | ON | ON | 50062.24 | 110832.2 | 160894.5 | 55.02405
2022-12-19 19:00 | 33.86 | DM | RE | RE | RE | ON | ON | 52546.79 | 108874.9 | 161421.7 | 46.17182
2022-12-19 20:00 | 50.598 | DM | RE | RE | RE | ON | ON | 52761.18 | 109179.6 | 161940.8 | 47.78918
2022-12-19 21:00 | 152.794 | DM | RE | RE | RE | ON | ON | 49963.99 | 109092.7 | 159056.7 | 49.08583
2022-12-19 22:00 | 66.002 | DM | RE | RE | RE | ON | ON | 50191.66 | 108931.4 | 159123 | 52.65198
2022-12-19 23:00 | 59.759 | DM | RE | RE | RE | ON | ON | 51448.39 | 109766.8 | 161215.2 | 44.08877
2022-12-20 | 118.713 | DM | RE | HA | HA | ON | ON | 52211.91 | 109449.9 | 161661.8 | 41.62253
2022-12-20 01:00 | 4.182 | DM | RE | HE | HE | ON | ON | 50762.46 | 32638.9 | 83401.37 | 10.85756
2022-12-20 02:00 | 17.475 | DM | HA | HE | HE | ON | ON | 51947.6 | 33799.375 | 85746.98 | 12.72271
2022-12-20 03:00 | 3.695 | DM | HA | HE | HE | ON | ON | 38063.375 | 33882.9 | 71946.28 | 0.628222
2022-12-20 04:00 | 1.128 | DM | DP | HE | HE | OFF | ON | 0 | 34587.58 | 34587.58 | 0
2022-12-20 05:00 | 0.786 | DM | DP | HE | HE | OFF | ON | 0 | 34947.59375 | 34947.59375 | 0
2022-12-20 06:00 | 0.448 | DM | DP | HE | HE | OFF | ON | 0 | 35165.26 | 35165.26 | 0
2022-12-20 07:00 | 0.511 | DM | DP | HE | HE | OFF | ON | 0 | 35151.68 | 35151.68 | 0
2022-12-20 08:00 | 0.152 | DM | DP | HE | HE | OFF | ON | 0 | 41255.73 | 41255.73 | 0
2022-12-20 09:00 | 0.089 | DM | HE | HE | HE | OFF | ON | 10063 | 41287.92 | 51350.92 | 0
2022-12-20 10:00 | 0.021 | DM | HE | HE | HE | ON | ON | 11066.31 | 19247.37 | 30313.68 | 0.1109709
2022-12-20 11:00 | 0.008 | DM | RE | RE | RE | ON | ON | 38859.85 | 91986.95 | 130846.8 | 23.07424
2022-12-20 12:00 | 0.024 | DM | RE | RE | RE | ON | ON | 43062.79 | 118240.9 | 161303.7 | 34.80959
2022-12-20 13:00 | 0.799 | DM | RE | RE | RE | ON | ON | 50273.71875 | 116015 | 166288.7 | 48.92899
2022-12-20 14:00 | 34.754 | DM | RE | RE | RE | ON | ON | 46880.61 | 114643.8 | 161524.4 | 38.61203
2022-12-20 15:00 | 6.122 | DM | RE | RE | RE | ON | ON | 43547.96875 | 112722 | 156270 | 37.63513
2022-12-20 16:00 | 55.371 | DM | RE | RE | RE | ON | ON | 47496.21 | 110164.6 | 157660.8 | 44.34606
2022-12-20 17:00 | 65.966 | DM | RE | RE | RE | ON | ON | 51326.07 | 109575.3 | 160901.4 | 53.4764
2022-12-20 18:00 | 88.345 | DM | RE | RE | RE | ON | ON | 50321.76 | 109041.1 | 159362.9 | 43.50715
2022-12-20 19:00 | 117.482 | DM | RE | RE | RE | ON | ON | 46946.9 | 107660.625 | 154607.5 | 43.27976
2022-12-20 20:00 | 85.951 | DM | RE | RE | RE | ON | ON | 47309.59 | 107434.1 | 154743.7 | 44.98831
2022-12-20 21:00 | 156.398 | DM | RE | RE | RE | ON | ON | 53995 | 107277.1 | 161272.1 | 49.94051
2022-12-20 22:00 | 34.915 | DM | RE | RE | RE | ON | ON | 49501.13 | 106724.7 | 156225.9 | 43.55144
2022-12-20 23:00 | 129.879 | DM | RE | RE | RE | ON | ON | 51242.42 | 106769 | 158011.4 | 37.968
2022-12-21 | 9.062 | DM | HA | HA | HA | ON | ON | 51116.36 | 106934.3 | 158050.625 | 30.38214
2022-12-21 01:00 | 1.726 | DM | HE | HE | HE | ON | ON | 47401 | 22528.67 | 69929.67 | 5.671999
2022-12-21 02:00 | 0.898 | DM | HA | HE | HE | ON | ON | 52635.12 | 33396.79 | 86031.90625 | 26.75
2022-12-21 03:00 | 0.553 | DM | HE | HE | HE | ON | ON | 14993 | 35777.64 | 50770.64 | 11.29571
2022-12-21 04:00 | 0.29 | DM | HE | HE | HE | ON | ON | 11862.49 | 35388.05 | 47250.54 | 9.201386
2022-12-21 05:00 | 0.224 | DM | HA | HE | HE | ON | ON | 51437.95 | 36044.74 | 87482.6875 | 24.22103
2022-12-21 06:00 | 0.24 | DM | HE | HE | HE | ON | ON | 12830.03 | 36281.12 | 49111.15 | 6.896889
2022-12-21 07:00 | 0.138 | DM | HE | HE | HE | ON | ON | 18881.27 | 36681.01 | 55562.28 | 5.939222
2022-12-21 08:00 | 0.063 | DM | HE | HE | HE | ON | ON | 18982.43 | 37771.11 | 56753.54 | 5.218159
2022-12-21 09:00 | 0.009 | DM | HE | HE | HE | ON | ON | 18865.49 | 34084.29 | 52949.78125 | 4.028216
2022-12-21 10:00 | 0.001 | DM | HE | HE | HE | ON | ON | 19177.26 | 38565.2 | 57742.46 | 3.789817
2022-12-21 11:00 | 0 | DM | RE | HE | HE | ON | ON | 30087.69 | 40732.46 | 70820.15 | 3.491861
2022-12-21 12:00 | 0.004 | DM | RE | HE | HE | ON | ON | 49197.75 | 35045.15 | 84242.89 | 10.09457
2022-12-21 13:00 | 0 | DM | RE | RE | RE | ON | ON | 48423.65625 | 123547.3 | 171971 | 42.11814
2022-12-21 14:00 | 34.065 | DM | RE | RE | RE | ON | ON | 52205.1875 | 114543.5 | 166748.7 | 56.46293
2022-12-21 15:00 | 1.746 | DM | RE | RE | RE | ON | ON | 40023.27 | 109084.7 | 149108 | 45.97403
2022-12-21 16:00 | 0.001 | DM | RE | RE | RE | ON | ON | 49784.65625 | 107280.1 | 157064.75 | 44.78276
2022-12-21 17:00 | 0.656 | DM | RE | RE | RE | ON | ON | 47731.92 | 106547.6 | 154279.5 | 54.68996
2022-12-21 18:00 | 0.501 | DM | HA | FA | FA | ON | OFF | 14595 | 105846.9 | 120441.9 | 8.013077
2022-12-21 19:00 | 0.691 | DM | HE | DNP | HE | ON | OFF | 11257.2 | 0 | 11257.2 | 0.1277473
2022-12-21 20:00 | 0.795 | DM | RE | DNP | RE | ON | OFF | 45559.9 | 0 | 45559.9 | 0.4275527
2022-12-21 21:00 | 0.71 | DM | RE | HE | HE | ON | OFF | 54278.43 | 54629 | 108907.4 | 20.85453
2022-12-21 22:00 | 0.608 | DM | RE | RE | RE | ON | ON | 53410.4 | 81669.49 | 135079.9 | 38.00401
2022-12-21 23:00 | 1.473 | DM | RE | RE | RE | ON | ON | 51223.92 | 112275.5 | 163499.375 | 49.49261
2022-12-22 | 0.672 | DM | RE | RE | RE | ON | ON | 45512.44 | 107609 | 153121.4 | 62.33865
2022-12-22 01:00 | 0.428 | DM | RE | HA | HA | ON | ON | 52493.85 | 106528 | 159021.9 | 44.78532
2022-12-22 02:00 | 0.294 | DM | HA | HE | HE | ON | ON | 45529.4 | 50549.88 | 96079.28 | 34.07694
2022-12-22 03:00 | 0.231 | DM | HE | HE | HE | ON | ON | 12850.46 | 49671.15625 | 62521.62 | 10.39028
2022-12-22 04:00 | 0.264 | DM | HE | HE | HE | ON | ON | 12869.26 | 50233.82 | 63103.09 | 6.457842
2022-12-22 05:00 | 0.195 | DM | HE | HE | HE | ON | ON | 13139.74 | 50797.25 | 63936.99 | 3.99868
2022-12-22 06:00 | 0.094 | DM | HE | HE | HE | ON | ON | 13375.68 | 50809.13 | 64184.81 | 2.288918
2022-12-22 07:00 | 0.079 | DM | HE | HE | HE | ON | ON | 13516.72 | 50238.08 | 63754.8 | 1.254639
2022-12-22 08:00 | 0.03 | DM | HE | HE | HE | ON | ON | 13639.5 | 51322.89 | 64962.39 | 0.6351026
2022-12-22 09:00 | 0.029 | DM | HE | HE | HE | ON | ON | 35067 | 51404.54 | 86471.54 | 1.02713
2022-12-22 10:00 | 0.012 | DM | RE | RE | RE | ON | ON | 53747.09 | 117901.7 | 171648.75 | 23.45046
2022-12-22 11:00 | 1.59 | DM | RE | RE | RE | ON | ON | 51708.61 | 119560.7 | 171269.3 | 36.81956
2022-12-22 12:00 | 29.212 | DM | RE | RE | RE | ON | ON | 49342.65625 | 112100.9 | 161443.5 | 40.69021
2022-12-22 13:00 | 39.104 | DS | RE | RE | RE | ON | ON | 50430.48 | 108937.1875 | 159367.7 | 43.06951
2022-12-22 14:00 | 39.104 | DS | RE | RE | RE | ON | ON | 50369.26 | 108490.8 | 158860.1 | 43.07168
2022-12-22 15:00 | 39.104 | DS | RE | RE | RE | ON | ON | 48079.71 | 108768.4 | 156848.1 | 53.7938
2022-12-22 16:00 | 39.104 | DS | RE | RE | RE | ON | ON | 46240.87 | 106474.0625 | 152714.9 | 44.34525
2022-12-22 17:00 | 39.104 | DS | RE | RE | RE | ON | ON | 48771.8 | 106427.7 | 155199.5 | 56.51406
2022-12-22 18:00 | 48.996 | DM | RE | RE | RE | ON | ON | 49896.62 | 105538.625 | 155435.2 | 43.14226
2022-12-22 19:00 | 159.141 | DM | RE | RE | RE | ON | ON | 49833.79 | 104554.8 | 154388.6 | 49.57927
2022-12-22 20:00 | 33.196 | DM | RE | RE | RE | ON | ON | 51738.90625 | 105702.6 | 157441.5 | 52.68569
2022-12-22 21:00 | 136.507 | DM | RE | RE | RE | ON | ON | 52637.9375 | 107833.5 | 160471.5 | 44.68063
2022-12-22 22:00 | 62.589 | DM | RE | RE | RE | ON | ON | 47364.01 | 105454.7 | 152818.8 | 60.8187
2022-12-22 23:00 | 65.144 | DM | RE | RE | RE | ON | ON | 41789.18 | 104153.5625 | 145942.7 | 47.22343
2022-12-23 | 142.742 | DM | RE | HA | HA | ON | ON | 48613.97 | 103605.3 | 152219.3 | 50.70838
2022-12-23 01:00 | 0 | DM | HA | HE | HE | ON | ON | 44551.99 | 23626.07 | 68178.0625 | 27.64512
2022-12-23 02:00 | 0 | DM | HE | HE | HE | ON | ON | 46384.6875 | 49287.18 | 95671.87 | 16.58123
2022-12-23 03:00 | 0 | DM | HA | HE | HE | ON | ON | 43571.68 | 44334.11 | 87905.79 | 27.1059
2022-12-23 04:00 | 0 | DM | HE | HE | HE | ON | OFF | 15564.45 | 48083 | 63647.45 | 0.3059325
2022-12-23 05:00 | 0 | DM | HE | HE | HE | ON | ON | 15722.38 | 49808.49 | 65530.88 | 6.843758
2022-12-23 06:00 | 0 | DM | HA | HE | HE | ON | ON | 48858.61 | 49044.93 | 97903.54 | 21.79366
2022-12-23 07:00 | 0 | DM | HE | HE | HE | ON | ON | 16688.94 | 49622.75 | 66311.69 | 3.323993
2022-12-23 08:00 | 0 | DM | HE | HE | HE | ON | ON | 16970.88 | 47891.23 | 64862.11 | 2.124514
2022-12-23 09:00 | 0 | DM | HE | HE | HE | ON | ON | 16847.96 | 47208.54 | 64056.5 | 1.294664
2022-12-23 10:00 | 0 | DM | HE | HE | HE | ON | ON | 17046.83 | 48028.96 | 65075.79 | 0.7588091
2022-12-23 11:00 | 96.765 | DM | RE | RE | RE | ON | ON | 47367.35 | 112245.7 | 159613 | 5.248318
2022-12-23 12:00 | 38.346 | DM | RE | HA | HA | ON | ON | 55462.41 | 117561.3 | 173023.7 | 27.14533
2022-12-23 13:00 | 149.233 | DM | RE | HE | HE | ON | ON | 51840.55 | 26671.16 | 78511.71 | 15.46295
2022-12-23 14:00 | 58.094 | DM | RE | HA | HA | ON | ON | 50897.96 | 113731 | 164629 | 47.40394
2022-12-23 15:00 | 6.498 | DM | RE | HA | HA | ON | ON | 50961.67 | 110574.9 | 161536.6 | 29.23454
2022-12-23 16:00 | 0 | DM | HA | DP | HA | ON | OFF | 47103.25 | 0 | 47103.25 | 4.414391
2022-12-23 17:00 | 0 | DM | HE | HE | HE | ON | OFF | 18519.26 | 19132 | 37651.26 | 0.1816313
2022-12-23 18:00 | 0 | DM | HA | HE | HE | ON | ON | 47899.19 | 16452.81 | 64352 | 19.44685
2022-12-23 19:00 | 0 | DM | HE | HE | HE | ON | ON | 20881.24 | 48477.36 | 69358.6 | 12.08602
2022-12-23 20:00 | 0 | DM | HE | HE | HE | ON | ON | 21378.17 | 48527.73 | 69905.90625 | 9.287944
2022-12-23 21:00 | 113.439 | DM | HE | HE | HE | ON | ON | 21062.24 | 48582.07 | 69644.3125 | 6.52545
2022-12-23 22:00 | 23.785 | DM | HE | RE | HE | ON | ON | 21751.31 | 123420.4 | 145171.8 | 27.89933
2022-12-23 23:00 | 0 | DM | HE | RE | HE | ON | ON | 21451 | 113896.6 | 135347.6 | 34.46618
2022-12-24 | 2.602 | DM | HE | RE | HE | ON | ON | 21630.84 | 110217.1 | 131847.9375 | 38.59962
2022-12-24 01:00 | 46.7 | DM | HE | HA | HE | ON | ON | 21067.24 | 108284.9 | 129352.2 | 39.51126
2022-12-24 02:00 | 0 | DM | HE | HE | HE | ON | ON | 21334.69 | 41933.34 | 63268.02 | 11.63905
2022-12-24 03:00 | 0.442 | DM | HE | HA | HE | ON | ON | 21354.83 | 116462.6875 | 137817.5 | 40.3056
2022-12-24 04:00 | 0 | DM | HE | HE | HE | ON | ON | 21183.32 | 45244.9375 | 66428.26 | 12.1157
2022-12-24 05:00 | 0 | DM | HE | HE | HE | ON | ON | 21492.37 | 45859.3 | 67351.67 | 11.46699
2022-12-24 06:00 | 0 | DM | HE | RE | HE | ON | ON | 21387.56 | 108297.6 | 129685.2 | 32.9268
2022-12-24 07:00 | 0 | DM | HE | RE | HE | ON | ON | 21864.56 | 105596.2 | 127460.7 | 31.79028
2022-12-24 08:00 | 0 | DM | HA | HA | HA | ON | ON | 21410.17 | 102500.1 | 123910.3 | 22.38322
2022-12-24 09:00 | 0 | DM | HA | DP | HA | ON | OFF | 21655.04 | 0 | 21655.04 | 0.2032412
2022-12-24 10:00 | 0 | DM | HA | HE | HE | ON | OFF | 21300.43 | 54661 | 75961.43 | 0.2010615
2022-12-24 11:00 | 87.319 | DM | HA | HE | HE | ON | ON | 21369.96 | 85028.9 | 106398.9 | 20.85522
2022-12-24 12:00 | 164.697 | DM | HA | RE | HA | ON | ON | 21666.0625 | 117810 | 139476.0625 | 39.75677
2022-12-24 13:00 | 92.345 | DM | HA | RE | HA | ON | ON | 21639.6 | 112419 | 134058.6 | 43.32248
2022-12-24 14:00 | 160.768 | DM | HA | RE | HA | ON | ON | 21536.46 | 110202.8 | 131739.3 | 44.16518
2022-12-24 15:00 | 121.657 | DM | HA | RE | HA | ON | ON | 21654.9 | 109143.0625 | 130798 | 44.59201
2022-12-24 16:00 | 146.442 | DM | HA | RE | HA | ON | ON | 21961.65 | 108083 | 130044.6 | 45.00416
2022-12-24 17:00 | 146.677 | DM | HA | RE | HA | ON | ON | 21958.25 | 108714.4 | 130672.6 | 45.49994
2022-12-24 18:00 | 145.415 | DM | HA | RE | HA | ON | ON | 22009 | 108026.3 | 130035.3 | 46.41647
2022-12-24 19:00 | 129.56 | DM | HA | RE | HA | ON | ON | 22102.97 | 106700 | 128802.9 | 45.75443
2022-12-24 20:00 | 78.092 | DM | HA | HA | HA | ON | ON | 22319.3 | 106395.6 | 128714.9 | 42.25481
2022-12-24 21:00 | 84.023 | DM | HA | HE | HE | ON | ON | 22097.73 | 24429.06 | 46526.79 | 9.037601
2022-12-24 22:00 | 157.924 | DM | HA | RE | HA | ON | ON | 17058.41 | 111564.6 | 128623 | 42.54559
2022-12-24 23:00 | 39.752 | DM | HA | RE | HA | ON | ON | 16843.18 | 110375.4 | 127218.6 | 43.88018
2022-12-25 | 0 | DM | DNP | RE | RE | OFF | ON | 0 | 110223.5625 | 110223.5625 | 35.90382
2022-12-25 01:00 | 0 | DM | DNP | RE | RE | OFF | ON | 0 | 106331.75 | 106331.75 | 30.97526
2022-12-25 02:00 | 0.875 | DM | DNP | RE | RE | OFF | ON | 0 | 107065 | 107065 | 30.02881
2022-12-25 03:00 | 3.974 | DM | DNP | RE | RE | OFF | ON | 0 | 106067.7 | 106067.7 | 22.82739
2022-12-25 04:00 | 14.777 | DM | DNP | RE | RE | OFF | ON | 0 | 108531.9 | 108531.9 | 27.80553
2022-12-25 05:00 | 81.093 | DM | DNP | RE | RE | OFF | ON | 0 | 107099.4 | 107099.4 | 21.01461
2022-12-25 06:00 | 0 | DM | DNP | RE | RE | OFF | ON | 0 | 96607.5625 | 96607.5625 | 18.82535
2022-12-25 07:00 | 30.48 | DM | DNP | HA | HA | OFF | ON | 0 | 109625.75 | 109625.75 | 22.80547
2022-12-25 08:00 | 6.886 | DM | DNP | HE | HE | OFF | ON | 0 | 23327.74 | 23327.74 | 4.794129
2022-12-25 09:00 | 103.103 | DM | DNP | HA | HA | OFF | ON | 0 | 109339.2 | 109339.2 | 22.75264
2022-12-25 10:00 | 0 | DM | DNP | HE | HE | OFF | ON | 0 | 27482.9 | 27482.9 | 5.17804
2022-12-25 11:00 | 20.356 | DM | DNP | HE | HE | OFF | ON | 0 | 115320.5 | 115320.5 | 24.16028
2022-12-25 12:00 | 126.743 | DM | DNP | RE | RE | OFF | ON | 0 | 118941.1 | 118941.1 | 32.14584
2022-12-25 13:00 | 182.532 | DM | DNP | RE | RE | OFF | ON | 0 | 112341.8 | 112341.8 | 36.37016
2022-12-25 14:00 | 187.05 | DM | DNP | RE | RE | OFF | ON | 0 | 109284.1 | 109284.1 | 39.09858
2022-12-25 15:00 | 154.09 | DM | DNP | RE | RE | OFF | ON | 0 | 108094.5 | 108094.5 | 40.32855
2022-12-25 16:00 | 122.179 | DM | DNP | RE | RE | OFF | ON | 0 | 106721.5 | 106721.5 | 41.76463
2022-12-25 17:00 | 76.679 | DM | DNP | RE | RE | OFF | ON | 0 | 107140.5 | 107140.5 | 43.33719
2022-12-25 18:00 | 162.333 | DM | DNP | RE | RE | OFF | ON | 0 | 106754.8 | 106754.8 | 44.29017
2022-12-25 19:00 | 181.634 | DM | DNP | RE | RE | OFF | ON | 0 | 105461 | 105461 | 44.08698
2022-12-25 20:00 | 120.821 | DM | DNP | RE | RE | OFF | ON | 0 | 105821.1 | 105821.1 | 43.45485
2022-12-25 21:00 | 147.436 | DM | DNP | RE | RE | OFF | ON | 0 | 104939.6 | 104939.6 | 42.79598
2022-12-25 22:00 | 122.649 | DM | DNP | RE | RE | OFF | ON | 0 | 104646.5 | 104646.5 | 42.23207
2022-12-25 23:00 | 114.578 | DM | DNP | RE | RE | OFF | ON | 0 | 105487.2 | 105487.2 | 41.31689
2022-12-26 | 90.675 | DM | DNP | RE | RE | OFF | ON | 0 | 106044.1 | 106044.1 | 39.68489
2022-12-26 01:00 | 13.67 | DM | DNP | RE | RE | OFF | ON | 0 | 107873.6 | 107873.6 | 40.59671
2022-12-26 02:00 | 3.224 | DM | DNP | RE | RE | OFF | ON | 0 | 100797.7 | 100797.7 | 30.46566
2022-12-26 03:00 | 26.227 | DM | DNP | RE | RE | OFF | ON | 0 | 73472.42 | 73472.42 | 21.64713
2022-12-26 04:00 | 57.985 | DM | DNP | HA | HA | OFF | ON | 0 | 106251.9375 | 106251.9375 | 35.12672
2022-12-26 05:00 | 0 | DM | DNP | HE | HE | OFF | ON | 0 | 48476.18 | 48476.18 | 15.54861
2022-12-26 06:00 | 56.257 | DM | DNP | RE | RE | OFF | ON | 0 | 112540.4375 | 112540.4375 | 29.06816
2022-12-26 07:00 | 0 | DM | DNP | HA | HA | OFF | ON | 0 | 41743 | 41743 | 26.62353
2022-12-26 08:00 | 0 | DM | DNP | HE | HE | OFF | ON | 0 | 23095.35 | 23095.35 | 5.527415
2022-12-26 09:00 | 0.026 | DM | DNP | HA | HA | OFF | ON | 0 | 113530.9 | 113530.9 | 22.93151
2022-12-26 10:00 | 0 | DM | DNP | HE | HE | OFF | ON | 0 | 29576.18 | 29576.18 | 6.122969
2022-12-26 11:00 | 19.758 | DM | DNP | HA | HA | OFF | ON | 0 | 115363.7 | 115363.7 | 20.38597
2022-12-26 12:00 | 0.132 | DM | DNP | HE | HE | OFF | ON | 0 | 37151.42 | 37151.42 | 6.311218
2022-12-26 13:00 | 0 | DM | DNP | HE | HE | OFF | ON | 0 | 10954.21 | 10954.21 | 1.962518
2022-12-26 14:00 | 19.375 | DM | DNP | HE | HE | OFF | ON | 0 | 27791.89 | 27791.89 | 5.326867
2022-12-26 15:00 | 0.3 | DM | DNP | HE | HE | OFF | ON | 0 | 42312.57 | 42312.57 | 8.094549
2022-12-26 16:00 | 0 | DM | DNP | HE | HE | OFF | ON | 0 | 31395.33 | 31395.33 | 5.847713
2022-12-26 17:00 | 0 | DM | DNP | HE | HE | OFF | ON | 0 | 26735.77 | 26735.77 | 4.764507
2022-12-26 18:00 | 0 | DM | DNP | HE | HE | OFF | ON | 0 | 13996.23 | 13996.23 | 2.339445
2022-12-26 19:00 | 0 | DM | DNP | HE | HE | OFF | ON | 0 | 27772.12 | 27772.12 | 4.433512
2022-12-26 20:00 | 0 | DM | DNP | HE | HE | OFF | ON | 0 | 33591.73 | 33591.73 | 4.989109
2022-12-26 21:00 | 0 | DM | DNP | HE | HE | OFF | ON | 0 | 33505.23 | 33505.23 | 4.561292
2022-12-26 22:00 | 0 | DM | DNP | HE | HE | OFF | ON | 0 | 27540.77 | 27540.77 | 3.417539
2022-12-26 23:00 | 0 | DM | DNP | HE | HE | OFF | ON | 0 | 26959.78 | 26959.78 | 3.099301
2022-12-27 | 0 | DM | DNP | HE | HE | OFF | ON | 0 | 28095.27 | 28095.27 | 2.990576
2022-12-27 01:00 | 0 | DM | DNP | HE | HE | OFF | ON | 0 | 36044.57 | 36044.57 | 3.557351
2022-12-27 02:00 | 0 | DM | DNP | HE | HE | OFF | ON | 0 | 29874.3125 | 29874.3125 | 2.718109
2022-12-27 03:00 | 0 | DM | DNP | HE | HE | OFF | ON | 0 | 29371.37 | 29371.37 | 2.538896
2022-12-27 04:00 | 0 | DM | DNP | HE | HE | OFF | ON | 0 | 38205.40625 | 38205.40625 | 3.186172
2022-12-27 05:00 | 0 | DM | DNP | HE | HE | OFF | ON | 0 | 30996.93 | 30996.93 | 2.355774
2022-12-27 06:00 | 0 | DM | DNP | HE | HE | OFF | ON | 0 | 32275.2 | 32275.2 | 2.299774
2022-12-27 07:00 | 0 | DM | DNP | HE | HE | OFF | ON | 0 | 39273.8 | 39273.8 | 2.605692
2022-12-27 08:00 | 0 | DM | DNP | HE | HE | OFF | ON | 0 | 33185.96 | 33185.96 | 1.923104
2022-12-27 09:00 | 0 | DM | DNP | HE | HE | OFF | ON | 0 | 40772.04 | 40772.04 | 2.263348
2022-12-27 10:00 | 0 | DM | DNP | HE | HE | OFF | ON | 0 | 48449.32 | 48449.32 | 2.541651
2022-12-27 11:00 | 0 | DM | DNP | HE | HE | OFF | ON | 0 | 48804.95 | 48804.95 | 2.333548
2022-12-27 12:00 | 0 | DM | DNP | HE | HE | OFF | ON | 0 | 43567.56 | 43567.56 | 1.897665
2022-12-27 13:00 | 0 | DM | DNP | HE | HE | OFF | ON | 0 | 22105.81 | 22105.81 | 0.8830447
2022-12-27 14:00 | 0.164 | DS | DNP | HE | HE | OFF | ON | 0 | 40987.86 | 40987.86 | 1.511379
2022-12-27 15:00 | 0.164 | DS | DNP | HE | HE | OFF | ON | 0 | 40221.61 | 40221.61 | 1.367862
2022-12-27 16:00 | 0.327 | DM | DNP | HE | HE | OFF | ON | 0 | 43562.53125 | 43562.53125 | 1.343887
2022-12-27 17:00 | 0 | DM | DNP | HE | HE | OFF | ON | 0 | 37188.125 | 37188.125 | 1.004
2022-12-27 18:00 | 0 | DM | DNP | HE | HE | OFF | ON | 0 | 40206.89 | 40206.89 | 0.8836862
2022-12-27 19:00 | 0 | DM | DNP | HE | HE | OFF | ON | 0 | 38308.14 | 38308.14 | 0.6077341
2022-12-27 20:00 | 0 | DM | DNP | HE | HE | OFF | ON | 0 | 36853.89 | 36853.89 | 0.3009392
2022-12-27 21:00 | 0 | DM | DNP | HE | HE | OFF | ON | 0 | 38131.59375 | 38131.59375 | 0.0356353
2022-12-27 22:00 | 0 | DM | DNP | HE | HE | OFF | ON | 0 | 39087.99 | 39087.99 | 0
2022-12-27 23:00 | 0 | DM | DNP | HE | HE | OFF | ON | 0 | 38997.39 | 38997.39 | 0
2022-12-28 | 0 | DM | DNP | HE | HE | OFF | ON | 0 | 39042.48 | 39042.48 | 0
2022-12-28 01:00 | 0 | DM | DNP | HE | HE | OFF | ON | 0 | 39424.2 | 39424.2 | 0
2022-12-28 02:00 | 0 | DM | DNP | HE | HE | OFF | ON | 0 | 39493.73 | 39493.73 | 0
2022-12-28 03:00 | 0 | DM | DNP | HE | HE | OFF | ON | 0 | 39889.38 | 39889.38 | 0
2022-12-28 04:00 | 0 | DM | DNP | HE | HE | OFF | ON | 0 | 40537.57 | 40537.57 | 0
2022-12-28 05:00 | 0 | DM | DNP | HE | HE | OFF | ON | 0 | 40563.05 | 40563.05 | 0
2022-12-28 06:00 | 0 | DM | DNP | HE | HE | OFF | ON | 0 | 40660.46875 | 40660.46875 | 0
2022-12-28 07:00 | 0 | DM | DNP | HE | HE | OFF | ON | 0 | 40305.61 | 40305.61 | 0
2022-12-28 08:00 | 0 | DM | DNP | HE | HE | OFF | ON | 0 | 41274.34 | 41274.34 | 0
2022-12-28 09:00 | 0 | DM | DNP | HE | HE | OFF | ON | 0 | 36618.05 | 36618.05 | 0
2022-12-28 10:00 | 0 | DM | DNP | HE | HE | OFF | ON | 0 | 43768.5 | 43768.5 | 0
2022-12-28 11:00 | 0 | DM | HE | HE | HE | OFF | ON | 12039 | 43960.28 | 55999.28 | 0
2022-12-28 12:00 | 0 | DM | HE | HE | HE | ON | ON | 12419.38 | 37337.82 | 49757.2 | 0.1115707
2022-12-28 13:00 | 0 | DM | HE | HE | HE | ON | ON | 19121.94 | 33903.41 | 53025.35 | 0.1792795
2022-12-28 14:00 | 0.632 | DM | HE | HE | HE | ON | ON | 19020.65 | 37521.6 | 56542.25 | 0.1759763
2022-12-28 15:00 | 0.8 | DS | HE | HE | HE | ON | ON | 19030.02 | 38202.73 | 57232.74 | 0.1757967
2022-12-28 16:00 | 0.967 | DM | HE | HE | HE | ON | ON | 18708.52 | 32758.85 | 51467.37 | 0.1726085
2022-12-28 17:00 | 0 | DM | HE | HE | HE | ON | ON | 18979.35 | 35526.61 | 54505.97 | 0.1747468
2022-12-28 18:00 | 0 | DM | HE | HE | HE | ON | ON | 18925.35 | 40470.84375 | 59396.19 | 0.1718016
2022-12-28 19:00 | 0 | DM | HE | HE | HE | ON | ON | 19046.29 | 38430.65625 | 57476.94 | 0.1722526
2022-12-28 20:00 | 0 | DM | HE | HE | HE | ON | ON | 19209.29 | 38660.87 | 57870.16 | 0.1737213
2022-12-28 21:00 | 0 | DM | HE | HE | HE | ON | ON | 18900.35 | 37932.8125 | 56833.17 | 0.170973
2022-12-28 22:00 | 0 | DM | HE | HE | HE | ON | ON | 19080.14 | 38874.17 | 57954.32 | 0.1725023
2022-12-28 23:00 | 0 | DM | HE | HE | HE | ON | ON | 19141.5 | 39588.99 | 58730.49 | 0.1732844
2022-12-29 | 0 | DM | HE | HE | HE | ON | ON | 19157.07 | 39360.21 | 58517.28 | 0.1734876
2022-12-29 01:00 | 0 | DM | HE | HE | HE | ON | ON | 19103.8125 | 39545.98 | 58649.79 | 0.1735669
2022-12-29 02:00 | 0 | DM | HE | HE | HE | ON | ON | 19145.67 | 39535.77 | 58681.45 | 0.1742738
2022-12-29 03:00 | 0 | DM | HE | HE | HE | ON | ON | 19249.27 | 39593.11 | 58842.38 | 0.175992
2022-12-29 04:00 | 0 | DM | HE | HE | HE | ON | ON | 19184.44 | 39584.17 | 58768.6 | 0.1752397
2022-12-29 05:00 | 0 | DM | HE | HE | HE | ON | ON | 19074.54 | 39622.375 | 58696.92 | 0.1767474
2022-12-29 06:00 | 0 | DM | HE | HE | HE | ON | ON | 19154.22 | 39852.34375 | 59006.57 | 0.1773099
2022-12-29 07:00 | 0 | DM | HE | HE | HE | ON | ON | 19038.07 | 39495.42 | 58533.5 | 0.1770743
2022-12-29 08:00 | 0 | DM | HE | HE | HE | ON | ON | 19270.43 | 39675.45 | 58945.88 | 0.1795022
2022-12-29 09:00 | 0 | DM | HE | HE | HE | ON | ON | 19139.02 | 43639.88 | 62778.9 | 0.1780141
2022-12-29 10:00 | 0 | DM | HE | HE | HE | ON | ON | 18781.67 | 44202.29 | 62983.96 | 0.1753812
2022-12-29 11:00 | 0 | DM | HE | HE | HE | ON | ON | 18948.3 | 42973.15 | 61921.45 | 0.1774966
2022-12-29 12:00 | 0 | DM | HE | HE | HE | ON | ON | 18647.18 | 42034.5 | 60681.68 | 0.1757024
2022-12-29 13:00 | 0 | DM | HE | HE | HE | ON | ON | 19153.5 | 41832.75 | 60986.25 | 0.1785033
2022-12-29 14:00 | 391.547 | DM | HE | HE | HE | ON | ON | 18859.23 | 65783.61 | 84642.84 | 18.77363
2022-12-29 15:00 | 376.613 | DM | HE | FA | FA | ON | ON | 19076.82 | 94914.16 | 113991 | 46.19459
2022-12-29 16:00 | 0.195 | DM | HE | HE | HE | ON | ON | 15236.5 | 56714.39 | 71950.89 | 18.97731
2022-12-29 17:00 | 0 | DM | HE | HE | HE | ON | ON | 18937.43 | 57613.71 | 76551.15 | 4.883637
2022-12-29 18:00 | 468.272 | DM | HE | FA | FA | ON | ON | 19056.71 | 80523.26 | 99579.97 | 31.38678
2022-12-29 19:00 | 0.472 | DM | HE | HE | HE | ON | ON | 18994.34 | 56810.4375 | 75804.78 | 1.963031
2022-12-29 20:00 | 0 | DM | HE | HE | HE | ON | ON | 19169.98 | 42547.46 | 61717.4375 | 0.7380018
2022-12-29 21:00 | 9.483 | DM | HE | RE | HE | ON | ON | 19178.68 | 128738.3 | 147917 | 60.41006
2022-12-29 22:00 | 17.321 | DM | HE | HA | HE | ON | ON | 19259.13 | 122210.4 | 141469.5 | 34.87571
2022-12-29 23:00 | 0.597 | DM | HE | HE | HE | ON | ON | 18971.93 | 23766.93 | 42738.87 | 7.367331
2022-12-30 | 0 | DM | HE | HE | HE | ON | ON | 19077.14 | 52602.28125 | 71679.42 | 13.78296
2022-12-30 01:00 | 0.054 | DM | HE | HA | HE | ON | ON | 18858.4 | 114564 | 133422.4 | 20.16984
2022-12-30 02:00 | 0 | DM | HE | HE | HE | ON | ON | 19051.06 | 49214.59375 | 68265.66 | 7.503744
2022-12-30 03:00 | 17.132 | DM | HE | HA | HE | ON | ON | 19031.90625 | 112332.25 | 131364.2 | 15.18726
2022-12-30 04:00 | 0 | DM | HE | HE | HE | ON | ON | 19016.27 | 49123.07 | 68139.33 | 5.886983
2022-12-30 05:00 | 62.084 | DM | HE | HA | HE | ON | ON | 18905.79 | 114792 | 133697.7 | 13.11443
2022-12-30 06:00 | 0.023 | DM | HE | HE | HE | ON | ON | 19118.25 | 47922.73 | 67040.98 | 4.698157
2022-12-30 07:00 | 0 | DM | HE | HE | HE | ON | ON | 18879.42 | 51241.52 | 70120.94 | 4.955359
2022-12-30 08:00 | 0 | DM | HE | HE | HE | ON | ON | 19135.02 | 51072.35 | 70207.37 | 4.927986
2022-12-30 09:00 | 0 | DM | HE | HE | HE | ON | ON | 18762.01 | 51739.29 | 70501.3 | 4.113085
2022-12-30 10:00 | 0 | DM | HE | HE | HE | ON | ON | 18821.38 | 51485.1 | 70306.48 | 3.748335
2022-12-30 11:00 | 0 | DM | HE | HE | HE | ON | ON | 18744 | 51578.3 | 70322.3 | 3.514349
2022-12-30 12:00 | 0 | DM | HE | HE | HE | ON | ON | 18634.58 | 50650.86 | 69285.44 | 4.553791
2022-12-30 13:00 | 0 | DM | RE | RE | RE | ON | ON | 50504.45 | 128111.6 | 178616 | 30.22867
2022-12-30 14:00 | 37.089 | DM | RE | RE | RE | ON | ON | 54015.46 | 121398.1 | 175413.5 | 32.98299
2022-12-30 15:00 | 34.322 | DM | RE | RE | RE | ON | ON | 50978.92 | 117713.875 | 168692.8 | 27.9576
2022-12-30 16:00 | 106.41 | DM | RE | RE | RE | ON | ON | 50062.875 | 115969.4 | 166032.3 | 47.04921
2022-12-30 17:00 | 26.909 | DM | RE | RE | RE | ON | ON | 53290.52 | 115237 | 168527.6 | 37.9679
2022-12-30 18:00 | 177.737 | DM | RE | RE | RE | ON | ON | 52538.46 | 114365.5 | 166904 | 35.7384
2022-12-30 19:00 | 40.19 | DM | HA | RE | HA | ON | ON | 50810.3 | 111642.1 | 162452.4 | 53.22775
2022-12-30 20:00 | 128.511 | DM | HE | RE | HE | ON | ON | 18994.72 | 110912 | 129906.7 | 36.99902
2022-12-30 21:00 | 142.945 | DM | HE | RE | HE | ON | ON | 19108.32 | 109594.8 | 128703.1 | 39.18607
2022-12-30 22:00 | 130.853 | DM | HE | RE | HE | ON | ON | 18996.43 | 108971.4375 | 127967.9 | 39.68338
2022-12-30 23:00 | 72.663 | DM | HE | HA | HE | ON | ON | 19042.86 | 107859.5 | 126902.4 | 35.60766
2022-12-31 | 0.152 | DM | HE | HE | HE | ON | ON | 19178.3125 | 47763.27 | 66941.58 | 12.36687
2022-12-31 01:00 | 2.057 | DM | HE | HA | HE | ON | ON | 19016.68 | 110643.3 | 129659.9 | 21.83443
2022-12-31 02:00 | 0.003 | DM | HE | HE | HE | ON | ON | 18974.65 | 47103.5 | 66078.15 | 7.268349
2022-12-31 03:00 | 10.365 | DM | HE | HA | HE | ON | ON | 19292.6 | 109502.9 | 128795.5 | 17.38288
2022-12-31 04:00 | 0.033 | DM | HE | HE | HE | ON | ON | 19406.37 | 48905.93 | 68312.29 | 5.731002
2022-12-31 05:00 | 47.912 | DM | HE | HA | HE | ON | ON | 19207.33 | 110801.3 | 130008.6 | 15.13802
2022-12-31 06:00 | 0.099 | DM | HE | HE | HE | ON | ON | 19615.83 | 47389.9 | 67005.74 | 4.757062
2022-12-31 07:00 | 0 | DM | HE | HE | HE | ON | ON | 19377.15 | 48008.37 | 67385.52 | 4.338768
2022-12-31 08:00 | 0 | DM | HE | HE | HE | ON | ON | 19433.54 | 48499.07 | 67932.61 | 4.267065
2022-12-31 09:00 | 25.221 | DM | HE | HE | HE | ON | ON | 19581.16 | 48352.28125 | 67933.44 | 5.254303
2022-12-31 10:00 | 63.688 | DM | HE | RE | HE | ON | ON | 19401.43 | 126410 | 145811.5 | 21.3843
2022-12-31 11:00 | 39.84 | DM | HE | HA | HE | ON | ON | 19526.96875 | 119253.25 | 138780.2 | 25.83714
2022-12-31 12:00 | 0 | DM | HE | HE | HE | ON | ON | 19287.8 | 50547.68 | 69835.48 | 10.53577
2022-12-31 13:00 | 0 | DM | HE | HE | HE | ON | ON | 19301.11 | 49570.92 | 68872.03 | 8.851328
2022-12-31 14:00 | 30.546 | DM | HE | HE | HE | ON | ON | 19433.48 | 49969.42 | 69402.90625 | 8.317099
2022-12-31 15:00 | 3.833 | DM | HE | HE | HE | ON | ON | 13893.22 | 49179.75 | 63072.97 | 9.709782
2022-12-31 16:00 | 0.482 | DM | RE | HA | HA | ON | ON | 43555.96875 | 120444.5 | 164000.4 | 35.36255
2022-12-31 17:00 | 0.007 | DM | RE | HE | HE | ON | ON | 34927.4 | 21167.27 | 56094.67 | 10.31648
2022-12-31 18:00 | 93.706 | DM | RE | RE | RE | ON | ON | 44532.84375 | 120217.1 | 164750 | 37.77558
2022-12-31 19:00 | 7.842 | DM | RE | RE | RE | ON | ON | 48971.83 | 116019.2 | 164991.1 | 35.71313
2022-12-31 20:00 | 33.745 | DM | RE | RE | RE | ON | ON | 51623.38 | 113034.8 | 164658.2 | 37.48219
2022-12-31 21:00 | 121.638 | DM | RE | RE | RE | ON | ON | 51091.78125 | 109918.4 | 161010.2 | 37.31761
2022-12-31 22:00 | 126.093 | DM | RE | RE | RE | ON | ON | 50069.37 | 107994.2 | 158063.6 | 37.50742
2022-12-31 23:00 | 77.204 | DM | HA | HA | HA | ON | ON | 28546 | 108787.1 | 137333.1 | 38.00512