## CARÁTULA
FUNDICIÓN HERNÁN
VIDELA LIRA PAIPOTE
BALANCE ARSÉNICO Y AZUFRE ENERO 2023
| Elaborado por: | Revisado por: | Aprobado por: | Fecha:
| Miguel Aguilera Cortínez | Pamela Cerda Cuevas | Carlos Fernandez Reinoso
2023-02-21
| Ingeniero Contabilidad Metalúrgica | Jefa Control Procesos y Gestión | Superintendente Control Procesos y Gestión

## FORMATO SMA 2023 (hidden)
Tipo de Flujo | Nombre Flujo | Peso Másico Seco Base [TMS] | Peso Másico Ajustado [TMS] | As [ppm] | As [%] | S [ppm] | S [%] | Fino As [TMF] | Fino S [TMF] | Observación
ENTRADA | Concentrado de Cu | 18796.331 | 18704.12 | 554.2598 | 0.05542598 | 317891.9 | 31.78919 | 10.36694 | 5945.89
ENTRADA | Precipitados | 0 | 0 | 0 | 0 | 0 | 0 | 0 | 0
ENTRADA | Blíster | 0 | 0 | 0 | 0 | 0 | 0 | 0 | 0
ENTRADA | Minerales de fusión directa | 0 | 0 | 0 | 0 | 0 | 0 | 0 | 0
ENTRADA | Concentrado de oro | 28.919 | 28.96377 | 2662.609 | 0.2662609 | 116048.2728 | 11.60482728 | 0.0771192 | 3.361196
ENTRADA | Concentrado de plata | 0 | 0 | 0 | 0 | 0 | 0 | 0 | 0
ENTRADA | Sílice | 2090 | 2135.634 | 0 | 0 | 0 | 0 | 0 | 0
ENTRADA | Diesel | 447.30825 | 447.30825 | 0 | 0 | 15 | 0.0015 | 0 | 0.00670962375
ENTRADA | Enap - 6 | 507.918 | 507.918 | 0 | 0 | 15 | 0.0015 | 0 | 0.00761877
TOTAL Flujos Entrada |  | 21870.47625 | 21823.95 |  |  |  |  | 10.44406 | 5949.266 |  | FILA CON FÓRMULA - NO MODIFICAR
SALIDA | Ánodos | 3581.733 | 3582.737 | 460.1648 | 0.04601648 | 29.96205 | 0.002996205 | 1.648649 | 0.1073462
SALIDA | Ácido sulfúrico producto | 15547.65 | 15547.65 | 0.4916564 | 4.916564e-05 | 326900 | 32.69 | 0.007644102 | 5082.527
SALIDA | Ácido sulfúrico Tipo C | 2401.826 | 2401.826 | 4242.384 | 0.4242384 | 88360.25 | 8.836025 | 10.18947 | 212.226
SALIDA | Ácido sulfúrico PTGC | 0 | 0 | 0 | 0 | 0 | 0 | 0 | 0
SALIDA | Escoria final | 12466.48 | 10409.65 | 333.3666 | 0.03333666 | 6572.428 | 0.6572428 | 3.47023 | 68.41668
SALIDA | Venta de circulante CT | 0 | 0 | 0 | 0 | 0 | 0 | 0 | 0
SALIDA | Venta de circulantes conversión | 0 | 0 | 0 | 0 | 0 | 0 | 0 | 0
TOTAL Flujos Salida |  | 33997.69 | 31941.87 |  |  |  |  | 15.31599 | 5363.277 |  | FILA CON FÓRMULA - NO MODIFICAR
Intermedios, Inventario Inicial | Circulante CT | 13643.8 | 13643.8 | 2640.753 | 0.2640753 | 45946.43 | 4.594643 | 36.02991 | 626.8839
Intermedios, Inventario Inicial | Escoria CT fria | 3211.547 | 3211.547 | 176.1443 | 0.01761443 | 37401.24 | 3.740124 | 0.5656958 | 120.1158
Intermedios, Inventario Inicial | Metal Blanco frío | 0 | 0 | 0 | 0 | 0 | 0 | 0 | 0
Intermedios, Inventario Inicial | Circulante Conversión | 11740.71 | 11740.71 | 2621.394 | 0.2621394 | 226283.3 | 22.62833 | 30.77703 | 2656.727
Intermedios, Inventario Inicial | Polvos de fusión | 6048.124 | 6048.124 | 5488.569 | 0.5488569 | 198574 | 19.8574 | 33.19555 | 1201
Intermedios, Inventario Inicial | Polvos de conversión | 3484.715 | 3484.715 | 2714.9864 | 0.27149864 | 120526.4 | 12.05264 | 9.460954 | 420
Intermedios, Inventario Inicial | Polvos precipitadores electrostáticos | 5635.544 | 5635.544 | 17529.91 | 1.752991 | 198343.6 | 19.83436 | 98.79055 | 1117.774
Intermedios, Inventario Inicial | Productos en proceso | 2399.75 | 2399.75 | 399.4855 | 0.03994855 | 162644.1 | 16.26441 | 0.9586654 | 390.3052
TOTAL Flujos Intermedios, Inventario inicial |  | 46164.19 | 46164.19 |  |  |  |  | 209.7784 | 6532.806 |  | FILA CON FÓRMULA - NO MODIFICAR
Intermedios, Inventario Final | Circulante CT | 14257.48 | 14858.18 | 2507.4837 | 0.25074837 | 74700 | 7.47 | 37.25664 | 1109.906
Intermedios, Inventario Final | Escoria CT fria | 3083.387 | 3086.599 | 577.9723 | 0.05779723 | 42792.52 | 4.279252 | 1.783968 | 132.0833
Intermedios, Inventario Final | Metal Blanco frío | 0 | 0 | 0 | 0 | 0 | 0 | 0 | 0
Intermedios, Inventario Final | Circulante Conversión | 13527.72 | 13806.62 | 2017.844 | 0.2017844 | 185015.8 | 18.50158 | 27.8596 | 2554.442
Intermedios, Inventario Final | Polvos de fusión | 6093.314 | 6140.326 | 9403.1 | 0.94031 | 198766.1 | 19.87661 | 57.7381 | 1220.489
Intermedios, Inventario Final | Polvos de conversión | 3485.715 | 3486.469 | 2714.3624 | 0.27143624 | 155001.9 | 15.50019 | 9.463541 | 540.4093
Intermedios, Inventario Final | Polvos precipitadores electrostáticos | 5195.619 | 2856.582 | 21728.57 | 2.172857 | 208777.1 | 20.87771 | 62.06945 | 596.3887
Intermedios, Inventario Final | Productos en proceso | 1959.828 | 2147.141 | 3830.01 | 0.383001 | 256015.2 | 25.60152 | 8.223571 | 549.7007
TOTAL Flujos Intermedios, Inventario final |  | 47603.07 | 46381.91 |  |  |  |  | 204.3949 | 6703.419 |  | FILA CON FÓRMULA - NO MODIFICAR.
INVENTARIO FLUJOS INTERMEDIOS | [7 empty] | -5.383477 | 170.6132 |  | FILA CON FÓRMULA - NO MODIFICAR
EMISION MENSUAL,TMF/MES | [7 empty] | 0.5115463 | 415.3758 |  | FILA CON FÓRMULA - NO MODIFICAR.
PORCENTAJE DE CAPTURA Y FIJACIÓN MENSUAL [%] | [7 empty] | 95.10204 | 93.01803 |  | FILA CON FÓRMULA - NO MODIFICAR
| Peso Másico Seco Base [TMS] | Peso Másico Seco Ajustado [TMS] | As [ppm] | As [%] | S [ppm] | S [%] | Fino As [TMF] | Fino S [TMF]
MATERIAL DE MANTENCIÓN Y/O LIMPIEZA MENSUAL, TMF/MES
MATERIAL DE MANTENCIÓN Y/O LIMPIEZA ANUAL, TMF/AÑO (reportar solo en el mes de diciembre)
| Fino As [TMF] | Fino S [TMF] | Fino SO2 [TMF]
TOTAL ENTRADA ANUAL, TMF/AÑO | 10.44406 | 5949.266 | 11898.53 | ÚLTIMA CELDA DE LA FILA CON FÓRMULA - NO MODIFICAR
EMISION ACUMULADA, TMF/AÑO | 0.5115463 | 415.3758 | 830.7517 | ÚLTIMA CELDA DE LA FILA CON FÓRMULA - NO MODIFICAR
EMISION ANUAL, TMF/AÑO (reportar solo en el mes de diciembre) | 0.5115463 | 415.3758 | 830.7517 | FILA CON FÓRMULA - NO MODIFICAR
| As [%] | S [%]
PORCENTAJE DE CAPTURA Y FIJACIÓN ANUAL (SIN MATERIAL DE LIMPIEZA) (reportar solo en el mes de diciembre) | 95.1% | 93.02% | FILA CON FÓRMULA - NO MODIFICAR
PORCENTAJE DE CAPTURA Y FIJACIÓN ANUAL (CON MATERIAL DE LIMPIEZA (reportar solo en el mes de diciembre) | 95.1% | 93.02% | FILA CON FÓRMULA - NO MODIFICAR

## RESUMEN BALANCE
BALANCE MENSUAL FUNDICIÓN HERNÁN VIDELA LIRA
ENERO
Flujos entrada | Peso seco, tms |  | As, medido |  | S, medido |  | Finos, tms
| Medido | Ajustado | ppm | % | ppm | % | As | S
Concentrado de Cu | 18796.331 | 18704.12 | 554.2598 | 0.05542598 | 317891.9 | 31.78919 | 10.36694 | 5945.89
Precipitados | 0 | 0 | 0 | 0 | 0 | 0 | 0 | 0
Blíster | 0 | 0 | 0 | 0 | 0 | 0 | 0 | 0
Minerales de fusión directa | 0 | 0 | 0 | 0 | 0 | 0 | 0 | 0
Concentrado de oro | 28.919 | 28.96377 | 2662.609 | 0.2662609 | 116048.2728 | 11.60482728 | 0.0771192 | 3.361196
Concentrado de plata | 0 | 0 | 0 | 0 | 0 | 0 | 0 | 0
Sílice | 2090 | 2135.634 | 0 | 0 | 0 | 0 | 0 | 0
Diesel | 447.30825 | 447.30825 | 0 | 0 | 15 | 0.0015 | 0 | 0.00670962375 | Densidad diesel kg/lt | 0.85
Enap - 6 | 507.918 | 507.918 | 0 | 0 | 15 | 0.0015 | 0 | 0.00761877
Total, entradas | 21870.47625 | 21823.95 | 478.5598 | 0.04785598 | 272602.6 | 27.26026 | 10.44406 | 5949.266
Flujos Inventario inicial | Peso seco, tms |  | As, medido |  | S, medido |  | Finos, tms
| Medido | Ajustado | ppm | % | ppm | % | As | S
Circulante CT | 13643.8 | 13643.8 | 2640.753 | 0.2640753 | 45946.43 | 4.594643 | 36.02991 | 626.8839
Escoria CT fria | 3211.547 | 3211.547 | 176.1443 | 0.01761443 | 37401.24 | 3.740124 | 0.5656958 | 120.1158
Metal Blanco frío | 0 | 0 | 0 | 0 | 0 | 0 | 0 | 0
Circulante Conversión | 11740.71 | 11740.71 | 2621.394 | 0.2621394 | 226283.3 | 22.62833 | 30.77703 | 2656.727
Polvos de fusión | 6048.124 | 6048.124 | 5488.569 | 0.5488569 | 198574 | 19.8574 | 33.19555 | 1201
Polvos de conversión | 3484.715 | 3484.715 | 2714.9864 | 0.27149864 | 120526.4 | 12.05264 | 9.460954 | 420
Polvos precipitadores electrostáticos | 5635.544 | 5635.544 | 17529.91 | 1.752991 | 198343.6 | 19.83436 | 98.79055 | 1117.774
Productos en proceso | 2399.75 | 2399.75 | 399.4855 | 0.03994855 | 162644.1 | 16.26441 | 0.9586654 | 390.3052
Total, Inventario inicial | 46164.19 | 46164.19 | 4544.179 | 0.4544179 | 141512.4 | 14.15124 | 209.7784 | 6532.806
Flujos inventario final | Peso seco, tms |  | As, medido |  | S, medido |  | Finos, tms
| Medido | Ajustado | ppm | % | ppm | % | As | S
Circulante CT | 14257.48 | 14858.18 | 2507.4837 | 0.25074837 | 74700 | 7.47 | 37.25664 | 1109.906
Escoria CT fria | 3083.387 | 3086.599 | 577.9723 | 0.05779723 | 42792.52 | 4.279252 | 1.783968 | 132.0833
Metal Blanco frío | 0 | 0 | 0 | 0 | 0 | 0 | 0 | 0
Circulante Conversión | 13527.72 | 13806.62 | 2017.844 | 0.2017844 | 185015.8 | 18.50158 | 27.8596 | 2554.442
Polvos de fusión | 6093.314 | 6140.326 | 9403.1 | 0.94031 | 198766.1 | 19.87661 | 57.7381 | 1220.489
Polvos de conversión | 3485.715 | 3486.469 | 2714.3624 | 0.27143624 | 155001.9 | 15.50019 | 9.463541 | 540.4093
Polvos precipitadores electrostáticos | 5195.619 | 2856.582 | 21728.57 | 2.172857 | 208777.1 | 20.87771 | 62.06945 | 596.3887
Productos en proceso | 1959.828 | 2147.141 | 3830.01 | 0.383001 | 256015.2 | 25.60152 | 8.223571 | 549.7007
Total, Inventario final | 47603.07 | 46381.91 | 4406.78 | 0.440678 | 144526.6 | 14.45266 | 204.3949 | 6703.419
Variación de inventarios | Peso seco, tms |  | Finos, tms
| Medido | Ajustado | As | S
Inventario Final - Inventario Inicial | 1438.874 | 217.7203 | -5.383477 | 170.6132
Flujos salidas | Peso seco, tms |  | As, medido |  | S, medido |  | Finos, tms
| Medido | Ajustado | ppm | % | ppm | % | As | S
Ánodos | 3581.733 | 3582.737 | 460.1648 | 0.04601648 | 29.96205 | 0.002996205 | 1.648649 | 0.1073462
Ácido sulfúrico producto | 15547.65 | 15547.65 | 0.4916564 | 4.916564e-05 | 326900 | 32.69 | 0.007644102 | 5082.527
Ácido sulfúrico Tipo C | 2401.826 | 2401.826 | 4242.384 | 0.4242384 | 88360.25 | 8.836025 | 10.18947 | 212.226
Ácido sulfúrico PTGC | 0 | 0 | 0 | 0 | 0 | 0 | 0 | 0
Escoria final | 12466.48 | 10409.65 | 333.3666 | 0.03333666 | 6572.428 | 0.6572428 | 3.47023 | 68.41668
Venta de circulante CT | 0 | 0 | 0 | 0 | 0 | 0 | 0 | 0
Venta de circulantes conversión | 0 | 0 | 0 | 0 | 0 | 0 | 0 | 0
Total, salidas | 33997.69 | 31941.87 | 479.4959 | 0.04794959 | 167907.4 | 16.79074 | 15.31599 | 5363.277
EMISIÓN ARSÉNICO, tmf | [7 empty] | 0.5115463
CAPTACIÓN ARSÉNICO (Mes), % | [7 empty] | 95.10204
EMISIÓN AZUFRE, tmf | [7 empty] | 415.3758
CAPTACIÓN AZUFRE (Mes), % | [7 empty] | 93.01803
EMISIÓN ARSÉNICO ACUMULADA, tmf | [7 empty] | 0.5115463
CAPTACIÓN ARSÉNICO ACUMULADO, % | [7 empty] | 95.10204
EMISIÓN AZUFRE ACUMULADA, tmf | [7 empty] | 415.3758
CAPTACIÓN AZUFRE ACUMULADA, % | [7 empty] | 93.01803

## Flujos de entrada
| FLUJO | CONCENTRADO DE COBRE
| MES | ENERO
| AÑO | 2023
Flujo Fusión | Proveedor | Conjunto | Peso seco medido, ton | Peso seco ajustado, ton | As, % | S, % | As, ton | S, ton
12 | CAROLA | 299 | 2905.854 | 2872.859 | 0.0057126 | 36.4345559 | 0.1641149 | 1046.713
14 | CAROLA | 390 | 0 | 0 | 0 | 0 | 0 | 0
20 | CAROLA | 406 | 0 | 0 | 0 | 0 | 0 | 0
24 | CAROLA | 328 | 2521.087 | 2731.712 | 0.00582054 | 37.91883049 | 0.1590004 | 1035.833
136 | CAROLA | 359 | 0 | 0 | 0 | 0 | 0 | 0
158 | CAROLA | 346 | 0 | 0 | 0 | 0 | 0 | 0
461 | CAROLA | 347 | 0 | 0 | 0 | 0 | 0 | 0
463 | CAROLA | 230 | 183.907 | 183.9136 | 0.0038063 | 36.88766605 | 0.007000305 | 67.84145
465 | CAROLA | 399 | 0 | 0 | 0 | 0 | 0 | 0
83 | MATTA | 395 | 397.955 | 397.955 | 0.096242 | 10.29111332 | 0.3829998511 | 40.954
636 | MATTA | 427 | 785.991 | 785.9357 | 0.1426225 | 30.76498331 | 1.120921 | 241.793
640 | MATTA | 249 | 942.65 | 987.7187 | 0.150427 | 30.10693258 | 1.485796 | 297.3718
18 | ATACAMA KOZAN | 388 | 1136.712 | 1136.712 | 0.0117884 | 32.07391142 | 0.1340002 | 364.588
22 | PUNTA DEL COBRE | 338 | 0 | 0 | 0 | 0 | 0 | 0
54 | PUNTA DEL COBRE | 349 | 5128.958 | 5084.745 | 0.0423673 | 34.33991856 | 2.154269 | 1746.097
56 | PUNTA DEL COBRE | 397 | 0 | 0 | 0 | 0 | 0 | 0
67 | PUNTA DEL COBRE | 294 | 0 | 0 | 0 | 0 | 0 | 0
494 | PUNTA DEL COBRE | 256 | 0 | 0 | 0 | 0 | 0 | 0
98 | ENAMI VARIOS | 213 | 2555.431 | 2597.378 | 0.0693425 | 27.64829103 | 1.801087 | 718.1306
200 | CENIZAS | 398 | 2237.786 | 1925.196 | 0.153634 | 20.07939991 | 2.957756 | 386.5678
| TOTALES |  | 18796.331 | 18704.12 | 0.05542598 | 31.78919 | 10.36694 | 5945.89
| FLUJO | PRECIPITADOS
| MES | ENERO
| AÑO | 2023
Flujo Fusión | Proveedor | Conjunto | Peso seco medido, ton | Peso seco ajustado, ton | As, % | S, % | As, ton | S, ton
185 | PRECIPITADO DE Cu | 70 | 0 | 0 | 0 | 0 | 0 | 0
185 | PRECIPITADO DE Cu | 222 | 0 | 0 | 0 | 0 | 0 | 0
200 | PRECIPITADO DE Cu | 3 | 0 | 0 | 0 | 0 | 0 | 0
200 | PRECIPITADO DE Cu | 146 | 0 | 0 | 0 | 0 | 0 | 0
191 | PRECIPITADO DE Cu | 164 | 0 | 0 | 0 | 0 | 0 | 0
557 | PRECIPITADO DE Cu | 565 | 0 | 0 | 0 | 0 | 0 | 0
559 | PRECIPITADO DE Cu | 448 | 0 | 0 | 0 | 0 | 0 | 0
| TOTALES |  | 0 | 0 | 0 | 0 | 0 | 0
| FLUJO | BLÍSTER EXTERNO |  | Jefa Control Procesos y Gestión
| MES | ENERO
| AÑO | 2023
Flujo Fusión | Proveedor | Conjunto | Peso seco medido, ton | Peso seco ajustado, ton | As, % | S, % | As, ton | S, ton
561 | BLÍSTER EXTERNO | 89 | 0 | 0 | 0 | 0 | 0 | 0
| TOTALES |  | 0 | 0 | 0 | 0 | 0 | 0
| FLUJO | MINERALES
| MES | ENERO
| AÑO | 2023
Flujo Fusión | Proveedor | Conjunto | Peso seco medido, ton | Peso seco ajustado, ton | As, % | S, % | As, ton | S, ton
216 | MFD Cu | 329 | 0 | 0 | 0 | 0 | 0 | 0
543 | MFD Cu | 539 | 0 | 0 | 0 | 0 | 0 | 0
548 | MFD Au | 330 | 0 | 0 | 0 | 0 | 0 | 0
551 | MFD Au | 465 | 0 | 0 | 0 | 0 | 0 | 0
| TOTALES |  | 0 | 0 | 0 | 0 | 0 | 0
| FLUJO | CONCENTRADO Au
| MES | ENERO
| AÑO | 2023
Flujo Fusión | Proveedor | Conjunto | Peso seco medido, ton | Peso seco ajustado, ton | As, % | S, % | As, ton | S, ton
535 | CONCENTRADO DE ORO | 337 | 28.919 | 28.96377 | 0.2662609 | 11.60482728 | 0.0771192 | 3.361196
537 | CONCENTRADO DE ORO | 521 | 0 | 0 | 0 | 0 | 0 | 0
| TOTALES |  | 28.919 | 28.96377 | 0.2662609 | 11.60482728 | 0.0771192 | 3.361196
| FLUJO | CONCENTRADO Ag
| MES | ENERO
| AÑO | 2023
Flujo Fusión | Proveedor | Conjunto | Peso seco medido, ton | Peso seco ajustado, ton | As, % | S, % | As, ton | S, ton
527 | CONCENTRADO DE PLATA | 207 | 0 | 0 | 0 | 0 | 0 | 0
| TOTALES |  | 0 | 0 | 0 | 0 | 0 | 0
| FLUJO | SÍLICE
| MES | ENERO
| AÑO | 2023
Flujo Fusión | Proveedor | Peso seco medido, ton | Peso seco ajustado, ton | As, % | S, % | As, ton | S, ton
262 | SÍLICE | 2090 | 2135.634 | 0 | 0 | 0 | 0
| TOTALES | 2090 | 2135.634 | 0 | 0 | 0 | 0

## Inv Circ
INVENTARIO DE CIRCULANTES
ENERO | [15 empty] | 32 | 29 | 95
|  |  |  | INVENTARIO FINAL | [5 empty] | INVENTARIO INICIAL |  |  | Diferencia | Diferencia |  | 33 | 30 | 96
|  |  |  | -1 | [5 empty] | -2 |  |  | (1) - (2) | (1) - (2) |  | 34 | 31 | 98
| ts | ts ajustada | As (%) | As (t) | S (%) | S (t) | ts | ts ajustada | As (%) | As (t) | S (%) | S (t) | As (t) | S (t) |  | 35 |  | 100
[16 empty] | 38 | 25 | 108
CIRCULANTE CT | 14257.48 | 14858.18 | 0.25074837 | 37.25664 | 7.47 | 1109.906 | 13643.8 | 13643.8 | 0.2640753 | 36.02991 | 4.594643 | 626.8839 | 1.226733 | 483.0222 | Conj. 394 | 40 | 27 | 111
[16 empty] | 41 |  | 112
METAL BLANCO FRIO | 0 | 0 | 0 | 0 | 0 | 0 | 0 | 0 | 0 | 0 | 0 | 0 | 0 | 0 |  | 42 | 20 | 117
[16 empty] | 43 | 21 | 119
CIRCULANTE CONVERSIÓN | 13527.72 | 13806.62 | 0.2017844 | 27.8596 | 18.50158 | 2554.442 | 11740.71 | 11740.71 | 0.2621394 | 30.77703 | 22.62833 | 2656.727 | -2.917432 | -102.2846 |  | 44 | 26 | 121
[16 empty] | 45 | 32 | 124
CIRCULANTE SIN TRITURAR |  |  | 0 |  | 0 |  | 0 |  | 0 |  | 0 |  | 0 | 0 |  | 46 | 22 | 125
[16 empty] | 49 | 33 | 130
ESCORIA. CT FRIA | 3083.387 | 3086.599 | 0.05779723 | 1.783968 | 4.279252 | 132.0833 | 3211.547 | 3211.547 | 0.01761443 | 0.5656958 | 3.740124 | 120.1158 | 1.218273 | 11.96748 | Conj. 392 | 51 | 19 | 135
[16 empty] | 52 |  | 140
CONCENTRADO ESCORIA CT (MATTA) | 0 | 0 | 0 | 0 | 0 | 0 | 0 | 0 | 0 | 0 | 0 | 0 | 0 | 0 |  | 53 |  | 141
[16 empty] | 116 | 28 | 215
SUBTOTAL CIRCULANTE NAVE | 30868.59 | 31751.4 | 0.002107001 | 66.90021 | 11.95674 | 3796.432 | 28596.06 | 28596.06 | 0.002356011 | 67.37264 | 11.90278 | 3403.727 | -0.4724265 | 392.705 |  | 118 |  | 219
[16 empty] | 119 |  | 220
CIRCULANTES RAF |  |  | 0 |  | 0 |  | 0 |  | 0 |  | 0 |  | 0 | 0 |  | 120 |  | 221
[16 empty] | 122 | 1.1 | 223
POLVOS DE FUSIÓN | 6093.314 | 6140.326 | 0.94031 | 57.7381 | 19.87661 | 1220.489 | 6048.124 | 6048.124 | 0.5488569 | 33.19555 | 19.8574 | 1201 | 24.54255 | 19.48853 |  | 123 | 1.1 | 224
[16 empty] | 124 | 1.1 | 225
POLVOS DE CONVERSIÓN | 3485.715 | 3486.469 | 0.27143624 | 9.463541 | 15.50019 | 540.4093 | 3484.715 | 3484.715 | 0.27149864 | 9.460954 | 12.05264 | 420 | 0.002587096 | 120.4093 |  | 125 |  | 226
[16 empty] | 128 | 38 | 230
POLVOS PRECIP. ELECTROSTÁTICOS | 732.3093 | 732.9268 | 2.394586 | 17.55056 | 18.13964514 | 132.9503 | 711.8018 | 711.8018 | 0.3898119 | 2.774688 | 18.13965 | 129.1183 | 14.77587 | 3.832006 |  | 117 | 35 | 218
4093
POLVOS PPEE HELE | 4463.309 | 2123.655 | 2.096333 | 44.51889 | 21.82267943 | 463.4384 | 4923.742 | 4923.742 | 1.950059 | 96.01586 | 20.07935 | 988.6554 | -51.49697 | -525.217
PRODUCTOS EN PROCESO | 1959.828 | 2147.141 | 0.383001 | 8.223571 | 25.60152 | 549.7007 | 2399.75 | 2399.75 | 0.03994855 | 0.9586654 | 16.26441 | 390.3052 | 7.264905 | 159.3954
TOTAL CIRCULANTES | 47603.07 | 46381.91 | 0.440678 | 204.3949 | 14.45266 | 6703.419 | 46164.19 | 46164.19 | 0.4544179 | 209.7784 | 14.15124 | 6532.806 | -5.383477 | 170.6132
Jefa Control Procesos y Gestión

## Ánodos
FLUJO | ÁNODOS
MES | ENERO
AÑO | 2023
Lote | Peso medido, ton | Peso Ajustado, ton | S, ppm | As,ppm | S, ton | As, ton | Peso medido, ton | Peso ajustado, ton | As, ton | S, ton
01012023-1 | 129.117 | 129.1532 | 30 | 699 | 0.003874596 | 0.09027808 | 129.117 | 129.1532 | 0.09027808 | 0.003874596
01012023-2 | 30.284 | 30.29249 | 31 | 398 | 0.0009390672 | 0.01205641 | 30.284 | 30.29249 | 0.01205641 | 0.0009390672
02012023-1 | 83.456 | 83.47939 | 31 | 699 | 0.002587861 | 0.0583521 | 83.456 | 83.47939 | 0.0583521 | 0.002587861
02012023-2 | 40.245 | 40.25628 | 33 | 362 | 0.001328457 | 0.01457277 | 40.245 | 40.25628 | 0.01457277 | 0.001328457
03012023-1 | 73.259 | 73.27954 | 32 | 689 | 0.002344945 | 0.0504896 | 73.259 | 73.27954 | 0.0504896 | 0.002344945
03012023-2 | 55.363 | 55.37852 | 31 | 684 | 0.001716734 | 0.03787891 | 55.363 | 55.37852 | 0.03787891 | 0.001716734
04012023-1 | 45.505 | 45.51776 | 32 | 647 | 0.001456568 | 0.02944999 | 45.505 | 45.51776 | 0.02944999 | 0.001456568
04012023-2 | 111.297 | 111.3282 | 31 | 640 | 0.003451174 | 0.07125005 | 111.297 | 111.3282 | 0.07125005 | 0.003451174
05012023-1 | 89.417 | 89.44207 | 30 | 698 | 0.002683262 | 0.06243056 | 89.417 | 89.44207 | 0.06243056 | 0.002683262
06012023-1 | 126.703 | 126.7385 | 30 | 300 | 0.003802156 | 0.03802156 | 126.703 | 126.7385 | 0.03802156 | 0.003802156
07012023-1 | 124.74 | 124.775 | 31 | 393 | 0.003868024 | 0.04903656 | 124.74 | 124.775 | 0.04903656 | 0.003868024
08012023-1 | 109.503 | 109.5337 | 31 | 374 | 0.003395545 | 0.0409656 | 109.503 | 109.5337 | 0.0409656 | 0.003395545
09012023-1 | 136.218 | 136.2562 | 30 | 361 | 0.004087686 | 0.04918848 | 136.218 | 136.2562 | 0.04918848 | 0.004087686
10012023-1 | 78.999 | 79.02114 | 30 | 433 | 0.002370634 | 0.03421616 | 78.999 | 79.02114 | 0.03421616 | 0.002370634
11012023-1 | 104.916 | 104.9454 | 30 | 359 | 0.003148362 | 0.0376754 | 104.916 | 104.9454 | 0.0376754 | 0.003148362
14012023-1 | 85.207 | 85.23088 | 30 | 386 | 0.002556927 | 0.03289912 | 85.207 | 85.23088 | 0.03289912 | 0.002556927
16012023-1 | 89.979 | 90.00422 | 30 | 387 | 0.002700127 | 0.03483163 | 89.979 | 90.00422 | 0.03483163 | 0.002700127
17012023-1 | 108.483 | 108.5134 | 30 | 364 | 0.003255402 | 0.03949888 | 108.483 | 108.5134 | 0.03949888 | 0.003255402
18012023-1 | 138.2 | 138.2387 | 30 | 866 | 0.004147162 | 0.1197147 | 138.2 | 138.2387 | 0.1197147 | 0.004147162
19012023-1 | 76.744 | 76.76551 | 30 | 373 | 0.002302965 | 0.02863354 | 76.744 | 76.76551 | 0.02863354 | 0.002302965
20012023-1 | 105.12 | 105.1495 | 30 | 362 | 0.003154484 | 0.03806411 | 105.12 | 105.1495 | 0.03806411 | 0.003154484
21012023-1 | 110.843 | 110.8741 | 30 | 357 | 0.003326222 | 0.03958204 | 110.843 | 110.8741 | 0.03958204 | 0.003326222
22012023-1 | 82.566 | 82.58914 | 30 | 331 | 0.002477674 | 0.02733701 | 82.566 | 82.58914 | 0.02733701 | 0.002477674
24012023-1 | 76.244 | 76.26537 | 29 | 336 | 0.002211696 | 0.02562517 | 76.244 | 76.26537 | 0.02562517 | 0.002211696
24012023-2 | 97.923 | 97.95045 | 29 | 380 | 0.002840563 | 0.03722117 | 97.923 | 97.95045 | 0.03722117 | 0.002840563
25012023-1 | 146.896 | 146.9372 | 29 | 297 | 0.004261178 | 0.04364034 | 146.896 | 146.9372 | 0.04364034 | 0.004261178
26012023-1 | 144.235 | 144.2754 | 29 | 302 | 0.004183988 | 0.04357118 | 144.235 | 144.2754 | 0.04357118 | 0.004183988
26012023-2 | 128.787 | 128.8231 | 29 | 279 | 0.00373587 | 0.03594165 | 128.787 | 128.8231 | 0.03594165 | 0.00373587
27012023-1 | 123.854 | 123.8887 | 29 | 288 | 0.003592773 | 0.03567995 | 123.854 | 123.8887 | 0.03567995 | 0.003592773
27012023-2 | 96.315 | 96.342 | 29 | 445 | 0.002793918 | 0.04287219 | 96.315 | 96.342 | 0.04287219 | 0.002793918
28012023-1 | 135.175 | 135.2129 | 29 | 581 | 0.003921174 | 0.07855869 | 135.175 | 135.2129 | 0.07855869 | 0.003921174
28012023-2 | 59.386 | 59.40265 | 29 | 638 | 0.001722677 | 0.03789889 | 59.386 | 59.40265 | 0.03789889 | 0.001722677
29012023-1 | 199.523 | 199.5789 | 30 | 562 | 0.005987368 | 0.1121634 | 199.523 | 199.5789 | 0.1121634 | 0.005987368
30012023-1 | 65.17 | 65.18827 | 30 | 621 | 0.001955648 | 0.04048191 | 65.17 | 65.18827 | 0.04048191 | 0.001955648
31012023-1 | 41.305 | 41.31658 | 30 | 474 | 0.001239497 | 0.01958406 | 41.305 | 41.31658 | 0.01958406 | 0.001239497
31012023-2 | 130.756 | 130.7927 | 30 | 451 | 0.00392378 | 0.05898749 | 130.756 | 130.7927 | 0.05898749 | 0.00392378
Jefa Control Procesos y Gestión
[5 empty] | 0 | 0 | 0 | 0 | 0 | 0
[5 empty] | 0 | 0 | 0 | 0 | 0 | 0
[5 empty] | 0 | 0 | 0 | 0 | 0 | 0
[5 empty] | 0 | 0 | 0 | 0 | 0 | 0
[5 empty] | 0 | 0 | 0 | 0 | 0 | 0
[5 empty] | 0 | 0 | 0 | 0 | 0 | 0
[5 empty] | 0 | 0 | 0 | 0 | 0 | 0
[5 empty] | 0 | 0 | 0 | 0 | 0 | 0
[5 empty] | 0 | 0 | 0 | 0 | 0 | 0
[5 empty] | 0 | 0 | 0 | 0 | 0 | 0
[5 empty] | 0 | 0 | 0 | 0 | 0 | 0
[5 empty] | 0 | 0 | 0 | 0 | 0 | 0
[5 empty] | 0 | 0 | 0 | 0 | 0 | 0
[5 empty] | 0 | 0 | 0 | 0 | 0 | 0
[5 empty] | 0 | 0 | 0 | 0 | 0 | 0
[5 empty] | 0 | 0 | 0 | 0 | 0 | 0
[5 empty] | 0 | 0 | 0 | 0 | 0 | 0
[5 empty] | TOTAL MES |  | 3581.733 | 3582.737 | 1.648649 | 0.1073462
[7 empty] | 3581.733 | 3582.737 | 0.04602% | 0.002996%

## Ácido Sulfúrico Producto
FLUJO | ACIDO SULFÚRICO PRODUCTO
MES | ENERO
AÑO | 2023
DESPACHO DIARIO, TONELADAS | [31 empty] | TOTAL
| 1 | 2 | 3 | 4 | 5 | 6 | 7 | 8 | 9 | 10 | 11 | 12 | 13 | 14 | 15 | 16 | 17 | 18 | 19 | 20 | 21 | 22 | 23 | 24 | 25 | 26 | 27 | 28 | 29 | 30 | 31
Masa medida, kg | 0 | 0 | 616090 | 758790 | 841150 | 560130 | 0 | 0 | 866610 | 922270 | 812780 | 951480 | 533730 | 0 | 0 | 694050 | 670850 | 696150 | 415550 | 418410 | 0 | 0 | 719740 | 524920 | 722470 | 640340 | 553910 | 0 | 0 | 834380 | 778740 | 14532540
Masa medida, ton | 0 | 0 | 616.09 | 758.79 | 841.15 | 560.13 | 0 | 0 | 866.61 | 922.27 | 812.78 | 951.48 | 533.73 | 0 | 0 | 694.05 | 670.85 | 696.15 | 415.55 | 418.41 | 0 | 0 | 719.74 | 524.92 | 722.47 | 640.34 | 553.91 | 0 | 0 | 834.38 | 778.74 | 14532.54
Masa ajustada, ton | 0 | 0 | 616.09 | 758.79 | 841.15 | 560.13 | 0 | 0 | 866.61 | 922.27 | 812.78 | 951.48 | 533.73 | 0 | 0 | 694.05 | 670.85 | 696.15 | 415.55 | 418.41 | 0 | 0 | 719.74 | 524.92 | 722.47 | 640.34 | 553.91 | 0 | 0 | 834.38 | 778.74 | 14532.54
Densidad gr/cc, t/m3 |  |  | 1.69 | 1.73 | 1.67 | 1.76867 |  |  | 1.74 | 1.76 | 1.77 | 1.76867 | 1.76867 |  |  | 1.75 | 1.77 | 1.76 | 1.73 | 1.7 |  |  | 1.871 | 1.78 | 1.76867 | 1.79 | 1.78 |  |  | 1.76867 | 1.79 | 1.758153
Volumen m3 |  |  | 364.5503 | 438.6069 | 503.6826 | 316.6956 |  |  | 498.0517 | 524.017 | 459.1977 | 537.9635 | 301.7691 |  |  | 396.6 | 379.0113 | 395.5398 | 240.2023 | 246.1235 |  |  | 384.682 | 294.8989 | 408.482 | 357.7319 | 311.1854 |  |  | 471.7556 | 435.0503 | 8265.797
[H2SO4], % |  |  | 96.46678 | 94.82 | 96.46678 | 96.46678 |  |  | 95.16 | 96.41 | 97.09 | 96.46678 | 96.46678 |  |  | 95.51 | 96.8 | 96.43 | 94.57 | 93.23 |  |  | 96.29 | 97.02 | 96.46678 | 97.97 | 97.52 |  |  | 96.46678 | 97.54 | 96.32974
[As], mg/l, gr/m3 | [31 empty] | 0.93 | composito mensual
Ácido al 100%, ton | 0 | 0 | 594.3222 | 719.4847 | 811.4303 | 540.3394 | 0 | 0 | 824.6661 | 889.1605 | 789.1281 | 917.8621 | 514.8721 | 0 | 0 | 662.8872 | 649.3828 | 671.2974 | 392.9856 | 390.0837 | 0 | 0 | 693.0377 | 509.2774 | 696.9435 | 627.3411 | 540.173 | 0 | 0 | 804.8995 | 759.583 | 13999.16
Factor gravimétrico H2SO4 ==> S | 0.3269 | 0.3269 | 0.3269 | 0.3269 | 0.3269 | 0.3269 | 0.3269 | 0.3269 | 0.3269 | 0.3269 | 0.3269 | 0.3269 | 0.3269 | 0.3269 | 0.3269 | 0.3269 | 0.3269 | 0.3269 | 0.3269 | 0.3269 | 0.3269 | 0.3269 | 0.3269 | 0.3269 | 0.3269 | 0.3269 | 0.3269 | 0.3269 | 0.3269 | 0.3269 | 0.3269 | 0.3269
Azufre, ton | 0 | 0 | 194.2839 | 235.1995 | 265.2566 | 176.6369 | 0 | 0 | 269.5834 | 290.6666 | 257.966 | 300.0491 | 168.3117 | 0 | 0 | 216.6978 | 212.2832 | 219.4471 | 128.467 | 127.5183 | 0 | 0 | 226.554 | 166.4828 | 227.8308 | 205.0778 | 176.5826 | 0 | 0 | 263.1216 | 248.3077 | 4576.325 | 31.49%
Arsénico, ton | 0 | 0 | 0 | 0 | 0 | 0 | 0 | 0 | 0 | 0 | 0 | 0 | 0 | 0 | 0 | 0 | 0 | 0 | 0 | 0 | 0 | 0 | 0 | 0 | 0 | 0 | 0 | 0 | 0 | 0 | 0 | 0.007687192 | 5.29e-05%
Jefa Control Procesos y Gestión

## DIFERENCIA INVENTARIO ÁCIDO
INVENTARIO | ACIDO SULFÚRICO PRODUCTO
MES | ENERO
AÑO | 2023
| Inicial | Final | Variación
Masa medida, kg | 3844064.01 | 5420459.007 | 1576394.997
Masa medida, ton | 3844.06401 | 5420.459007 | 1576.394997
Densidad gr/cc, t/m3 | 1.747471 | 1.758153
Volumen m3 | 2199.787 | 3083.041
[H2SO4], % | 98.23 | 98.23
[As], mg/l, gr/m3 | 1.323 | 0.93
Ácido al 100%, ton | 3776.024 | 5324.517 | 1548.493
Factor gravimétrico H2SO4 ==> S | 0.3269 | 0.3269 | 0.3269
Azufre, ton | 1234.382 | 1740.585 | 506.2023
Arsénico, ton | 0.002910318 | 0.002867228 | -4.308988e-05
Jefa Control Procesos y Gestión

## Ácido Sulfúrico Tipo C
FLUJO | ACIDO TIPO C
MES | ENERO
AÑO | 2023
IDENTIFICACIÓN CAMION | DESPACHO DIARIO, TONELADAS | [30 empty] | TOTAL
| 1 | 2 | 3 | 4 | 5 | 6 | 7 | 8 | 9 | 10 | 11 | 12 | 13 | 14 | 15 | 16 | 17 | 18 | 19 | 20 | 21 | 22 | 23 | 24 | 25 | 26 | 27 | 28 | 29 | 30 | 31
GLRD33 | 30.02283 | 60.04566 | 0 | 0 | 0 | 0 | 0 | 0 | 0 | 0 | 0 | 0 | 0 | 0 | 0 | 0 | 0 | 0 | 0 | 0 | 0 | 0 | 0 | 0 | 0 | 0 | 0 | 0 | 0 | 0 | 0 | 90.06849
GGYB76 | 0 | 0 | 30.03 | 90.23283 | 59.53 | 59.71283 | 59.06 | 0 | 60.21 | 59.83 | 88.15283 | 57.42 | 58.65 | 60.75 | 58.2 | 65.27 | 91.33 | 59.61 | 62.73 | 60.73 | 0 | 0 | 0 | 116.51 | 59.23 | 57.94 | 29.06 | 0 | 0 | 0 | 65.38 | 1409.568
GLRD32 | 0 | 0 | 0 | 0 | 30.02283 | 60.04566 | 30.02283 | 58.82 | 30.02283 | 0 | 30.02283 | 0 | 30.02283 | 30.02283 | 30.02283 | 0 | 0 | 30.02283 | 30.02283 | 30.02283 | 30.02283 | 0 | 30.02283 | 30.02283 | 0 | 30.02283 | 30.02283 | 0 | 0 | 30.02283 | 30.02283 | 629.2538
GSKP42 | 0 | 0 | 0 | 0 | 0 | 0 | 0 | 0 | 0 | 0 | 0 | 0 | 0 | 0 | 0 | 0 | 0 | 0 | 0 | 0 | 89.06283 | 58.09283 | 0 | 0 | 0 | 0 | 0 | 0 | 0 | 0 | 0 | 147.1557
FKRR18 | 0 | 0 | 0 | 0 | 0 | 0 | 0 | 0 | 0 | 0 | 0 | 0 | 0 | 0 | 0 | 0 | 0 | 0 | 0 | 0 | 0 | 0 | 0 | 0 | 0 | 0 | 0 | 59.55 | 66.23 | 0 | 0 | 125.78
| 0 | 0 | 0 | 0 | 0 | 0 | 0 | 0 | 0 | 0 | 0 | 0 | 0 | 0 | 0 | 0 | 0 | 0 | 0 | 0 | 0 | 0 | 0 | 0 | 0 | 0 | 0 | 0 | 0 | 0 | 0
Masa medida, ton | 30.02283 | 60.04566 | 30.03 | 90.23283 | 89.55283 | 119.7585 | 89.08283 | 58.82 | 90.23283 | 59.83 | 118.1757 | 57.42 | 88.67283 | 90.77283 | 88.22283 | 65.27 | 91.33 | 89.63283 | 92.75283 | 90.75283 | 119.0857 | 58.09283 | 30.02283 | 146.5328 | 59.23 | 87.96283 | 59.08283 | 59.55 | 66.23 | 30.02283 | 95.40283 | 2401.826
Masa ajustada, ton | 30.02283 | 60.04566 | 30.03 | 90.23283 | 89.55283 | 119.7585 | 89.08283 | 58.82 | 90.23283 | 59.83 | 118.1757 | 57.42 | 88.67283 | 90.77283 | 88.22283 | 65.27 | 91.33 | 89.63283 | 92.75283 | 90.75283 | 119.0857 | 58.09283 | 30.02283 | 146.5328 | 59.23 | 87.96283 | 59.08283 | 59.55 | 66.23 | 30.02283 | 95.40283 | 2401.826
Densidad gr/cc, t/m3 | 1.29 | 1.194979 | 1.09 | 1.083309 | 1.096389 | 1.123025 | 1.149866 | 1.114511 | 1.169654 | 1.175053 | 1.17743 | 1.190905 | 1.186464 | 1.199997 | 1.155844 | 1.155844 | 1.155844 | 1.155844 | 1.155844 | 1.155844 | 1.155844 | 1.155844 | 1.155844 | 1.155844 | 1.155844 | 1.155844 | 1.155844 | 1.155844 | 1.155844 | 1.155844 | 1.155844 | 1.154768
Volumen m3 | 23.27351 | 50.24829 | 27.55046 | 83.29373 | 81.67981 | 106.6392 | 77.47236 | 52.77652 | 77.14489 | 50.91685 | 100.3675 | 48.21544 | 74.73708 | 75.6442 | 76.3276 | 56.46954 | 79.01582 | 77.54749 | 80.24681 | 78.51647 | 103.0291 | 50.26008 | 25.9748 | 126.7756 | 51.24392 | 76.10265 | 51.11659 | 51.52077 | 57.3001 | 25.9748 | 82.53951 | 2079.922
Ácidez g/l, kg/m3 | 316.2618 | 316.2618 | 316.2618 | 316.2618 | 316.2618 | 316.2618 | 316.2618 | 316.2618 | 422.62 | 323.4 | 316.2618 | 316.2618 | 316.2618 | 316.2618 | 316.2618 | 442.23 | 319.73 | 314.83 | 268.03 | 227.9 | 316.2618 | 316.2618 | 202.4 | 110.74 | 354 | 493 | 316.2618 | 316.2618 | 316.2618 | 316.2618 | 316.2618
[As], mg/l, gr/m3 | 4910.955 | 4910.955 | 4910.955 | 4910.955 | 4910.955 | 4910.955 | 4910.955 | 4910.955 | 7158 | 3684 | 4910.955 | 4910.955 | 4910.955 | 4910.955 | 4910.955 | 3579 | 4472.5 | 5738 | 4863 | 3844 | 4910.955 | 4910.955 | 3206 | 2795 | 7313 | 7368 | 4910.955 | 4910.955 | 4910.955 | 4910.955 | 4910.955
Azufre, ton | 2.406155 | 5.194969 | 2.848331 | 8.611405 | 8.444548 | 11.025 | 8.009556 | 5.456353 | 10.65791 | 5.382902 | 10.37659 | 4.9848 | 7.726767 | 7.820551 | 7.891204 | 8.163518 | 8.258713 | 7.981026 | 7.031146 | 5.849517 | 10.65177 | 5.196188 | 1.718611 | 4.58939 | 5.93008 | 12.26483 | 5.28474 | 5.326526 | 5.924027 | 2.685431 | 8.533428 | 212.226 | 0.08836025
Arsénico, ton | 0.1142952 | 0.2467671 | 0.135299 | 0.4090517 | 0.4011258 | 0.5237003 | 0.3804632 | 0.2591831 | 0.5522031 | 0.1875777 | 0.4929002 | 0.2367838 | 0.3670304 | 0.3714852 | 0.3748414 | 0.2021045 | 0.3533983 | 0.4449675 | 0.3902402 | 0.3018173 | 0.5059714 | 0.246825 | 0.08327521 | 0.3543377 | 0.3747468 | 0.5607244 | 0.2510313 | 0.2530162 | 0.2813982 | 0.1275611 | 0.4053478 | 10.18947 | 0.004242384

## Ácido Sulfúrico PTGC
FLUJO | ACIDO PTGC
MES | ENERO
AÑO | 2023
IDENTIFICACIÓN CAMION | DESPACHO DIARIO, TONELADAS | [30 empty] | TOTAL
| 1 | 2 | 3 | 4 | 5 | 6 | 7 | 8 | 9 | 10 | 11 | 12 | 13 | 14 | 15 | 16 | 17 | 18 | 19 | 20 | 21 | 22 | 23 | 24 | 25 | 26 | 27 | 28 | 29 | 30 | 31
BBZP-72 | 0 | 0 | 0 | 0 | 0 | 0 | 0 | 0 | 0 | 0 | 0 | 0 | 0 | 0 | 0 | 0 | 0 | 0 | 0 | 0 | 0 | 0 | 0 | 0 | 0 | 0 | 0 | 0 | 0 | 0 |  | 0
BHBC-64 | 0 | 0 | 0 | 0 | 0 | 0 | 0 | 0 | 0 | 0 | 0 | 0 | 0 | 0 | 0 | 0 | 0 | 0 | 0 | 0 | 0 | 0 | 0 | 0 | 0 | 0 | 0 | 0 | 0 | 0 |  | 0
BHFA-80 | 0 | 0 | 0 | 0 | 0 | 0 | 0 | 0 | 0 | 0 | 0 | 0 | 0 | 0 | 0 | 0 | 0 | 0 | 0 | 0 | 0 | 0 | 0 | 0 | 0 | 0 | 0 | 0 | 0 | 0 |  | 0
BHFB-80 | 0 | 0 | 0 | 0 | 0 | 0 | 0 | 0 | 0 | 0 | 0 | 0 | 0 | 0 | 0 | 0 | 0 | 0 | 0 | 0 | 0 | 0 | 0 | 0 | 0 | 0 | 0 | 0 | 0 | 0 |  | 0
BHFH-80 | 0 | 0 | 0 | 0 | 0 | 0 | 0 | 0 | 0 | 0 | 0 | 0 | 0 | 0 | 0 | 0 | 0 | 0 | 0 | 0 | 0 | 0 | 0 | 0 | 0 | 0 | 0 | 0 | 0 | 0 |  | 0
BHFN-80 | 0 | 0 | 0 | 0 | 0 | 0 | 0 | 0 | 0 | 0 | 0 | 0 | 0 | 0 | 0 | 0 | 0 | 0 | 0 | 0 | 0 | 0 | 0 | 0 | 0 | 0 | 0 | 0 | 0 | 0 |  | 0
BVGP-12 | 0 | 0 | 0 | 0 | 0 | 0 | 0 | 0 | 0 | 0 | 0 | 0 | 0 | 0 | 0 | 0 | 0 | 0 | 0 | 0 | 0 | 0 | 0 | 0 | 0 | 0 | 0 | 0 | 0 | 0 |  | 0
BVGP-13 | 0 | 0 | 0 | 0 | 0 | 0 | 0 | 0 | 0 | 0 | 0 | 0 | 0 | 0 | 0 | 0 | 0 | 0 | 0 | 0 | 0 | 0 | 0 | 0 | 0 | 0 | 0 | 0 | 0 | 0 |  | 0
CDLV-83 | 0 | 0 | 0 | 0 | 0 | 0 | 0 | 0 | 0 | 0 | 0 | 0 | 0 | 0 | 0 | 0 | 0 | 0 | 0 | 0 | 0 | 0 | 0 | 0 | 0 | 0 | 0 | 0 | 0 | 0 |  | 0
CDLV-84 | 0 | 0 | 0 | 0 | 0 | 0 | 0 | 0 | 0 | 0 | 0 | 0 | 0 | 0 | 0 | 0 | 0 | 0 | 0 | 0 | 0 | 0 | 0 | 0 | 0 | 0 | 0 | 0 | 0 | 0 |  | 0
CGTP-29 | 0 | 0 | 0 | 0 | 0 | 0 | 0 | 0 | 0 | 0 | 0 | 0 | 0 | 0 | 0 | 0 | 0 | 0 | 0 | 0 | 0 | 0 | 0 | 0 | 0 | 0 | 0 | 0 | 0 | 0 |  | 0
CGTP-31 | 0 | 0 | 0 | 0 | 0 | 0 | 0 | 0 | 0 | 0 | 0 | 0 | 0 | 0 | 0 | 0 | 0 | 0 | 0 | 0 | 0 | 0 | 0 | 0 | 0 | 0 | 0 | 0 | 0 | 0 |  | 0
CWVR-12 | 0 | 0 | 0 | 0 | 0 | 0 | 0 | 0 | 0 | 0 | 0 | 0 | 0 | 0 | 0 | 0 | 0 | 0 | 0 | 0 | 0 | 0 | 0 | 0 | 0 | 0 | 0 | 0 | 0 | 0 |  | 0
CZWW-83 | 0 | 0 | 0 | 0 | 0 | 0 | 0 | 0 | 0 | 0 | 0 | 0 | 0 | 0 | 0 | 0 | 0 | 0 | 0 | 0 | 0 | 0 | 0 | 0 | 0 | 0 | 0 | 0 | 0 | 0 |  | 0
DDLW-73 | 0 | 0 | 0 | 0 | 0 | 0 | 0 | 0 | 0 | 0 | 0 | 0 | 0 | 0 | 0 | 0 | 0 | 0 | 0 | 0 | 0 | 0 | 0 | 0 | 0 | 0 | 0 | 0 | 0 | 0 |  | 0
DHFH-80 | 0 | 0 | 0 | 0 | 0 | 0 | 0 | 0 | 0 | 0 | 0 | 0 | 0 | 0 | 0 | 0 | 0 | 0 | 0 | 0 | 0 | 0 | 0 | 0 | 0 | 0 | 0 | 0 | 0 | 0 |  | 0
DRRS-56 | 0 | 0 | 0 | 0 | 0 | 0 | 0 | 0 | 0 | 0 | 0 | 0 | 0 | 0 | 0 | 0 | 0 | 0 | 0 | 0 | 0 | 0 | 0 | 0 | 0 | 0 | 0 | 0 | 0 | 0 |  | 0
FKRR-18 | 0 | 0 | 0 | 0 | 0 | 0 | 0 | 0 | 0 | 0 | 0 | 0 | 0 | 0 | 0 | 0 | 0 | 0 | 0 | 0 | 0 | 0 | 0 | 0 | 0 | 0 | 0 | 0 | 0 | 0 |  | 0
FTZF-11 | 0 | 0 | 0 | 0 | 0 | 0 | 0 | 0 | 0 | 0 | 0 | 0 | 0 | 0 | 0 | 0 | 0 | 0 | 0 | 0 | 0 | 0 | 0 | 0 | 0 | 0 | 0 | 0 | 0 | 0 |  | 0
GCFP-76 | 0 | 0 | 0 | 0 | 0 | 0 | 0 | 0 | 0 | 0 | 0 | 0 | 0 | 0 | 0 | 0 | 0 | 0 | 0 | 0 | 0 | 0 | 0 | 0 | 0 | 0 | 0 | 0 | 0 | 0 |  | 0
GSKR-38 | 0 | 0 | 0 | 0 | 0 | 0 | 0 | 0 | 0 | 0 | 0 | 0 | 0 | 0 | 0 | 0 | 0 | 0 | 0 | 0 | 0 | 0 | 0 | 0 | 0 | 0 | 0 | 0 | 0 | 0 |  | 0
HKFL-96 | 0 | 0 | 0 | 0 | 0 | 0 | 0 | 0 | 0 | 0 | 0 | 0 | 0 | 0 | 0 | 0 | 0 | 0 | 0 | 0 | 0 | 0 | 0 | 0 | 0 | 0 | 0 | 0 | 0 | 0 |  | 0
HLFX-56 | 0 | 0 | 0 | 0 | 0 | 0 | 0 | 0 | 0 | 0 | 0 | 0 | 0 | 0 | 0 | 0 | 0 | 0 | 0 | 0 | 0 | 0 | 0 | 0 | 0 | 0 | 0 | 0 | 0 | 0 |  | 0
JPPD-86 | 0 | 0 | 0 | 0 | 0 | 0 | 0 | 0 | 0 | 0 | 0 | 0 | 0 | 0 | 0 | 0 | 0 | 0 | 0 | 0 | 0 | 0 | 0 | 0 | 0 | 0 | 0 | 0 | 0 | 0 |  | 0
JGBP-15 | 0 | 0 | 0 | 0 | 0 | 0 | 0 | 0 | 0 | 0 | 0 | 0 | 0 | 0 | 0 | 0 | 0 | 0 | 0 | 0 | 0 | 0 | 0 | 0 | 0 | 0 | 0 | 0 | 0 | 0 |  | 0
YN-4096 | 0 | 0 | 0 | 0 | 0 | 0 | 0 | 0 | 0 | 0 | 0 | 0 | 0 | 0 | 0 | 0 | 0 | 0 | 0 | 0 | 0 | 0 | 0 | 0 | 0 | 0 | 0 | 0 | 0 | 0 |  | 0
Masa medida, ton |  | 0 | 0 | 0 | 0 | 0 | 0 | 0 | 0 | 0 | 0 | 0 | 0 | 0 | 0 | 0 | 0 | 0 | 0 | 0 | 0 | 0 | 0 | 0 | 0 | 0 | 0 | 0 | 0 | 0 | 0 | 0
Masa ajustada, ton |  | 0 | 0 | 0 | 0 | 0 | 0 | 0 | 0 | 0 | 0 | 0 | 0 | 0 | 0 | 0 | 0 | 0 | 0 | 0 | 0 | 0 | 0 | 0 | 0 | 0 | 0 | 0 | 0 | 0 | 0 | 0
Densidad gr/cc, t/m3
Volumen m3 | 0 | 0 | 0 | 0 | 0 | 0 | 0 | 0 | 0 | 0 | 0 | 0 | 0 | 0 | 0 | 0 | 0 | 0 | 0 | 0 | 0 | 0 | 0 | 0 | 0 | 0 | 0 | 0
Ácidez g/l, kg/m3 | 0 | 0 | 0 | 0 | 0 | 0 | 0 | 0 | 0 | 0 | 0 | 0 | 0 | 0 | 0 | 0 | 0 | 0 | 0 | 0 | 0 | 0 | 0 | 0 | 0 | 0 | 0 | 0 | 0 | 0 | 0
[As], mg/l, gr/m3 | 0 | 0 | 0 | 0 | 0 | 0 | 0 | 0 | 0 | 0 | 0 | 0 | 0 | 0 | 0 | 0 | 0 | 0 | 0 | 0 | 0 | 0 | 0 | 0 | 0 | 0 | 0 | 0
Azufre, ton | 0 | 0 | 0 | 0 | 0 | 0 | 0 | 0 | 0 | 0 | 0 | 0 | 0 | 0 | 0 | 0 | 0 | 0 | 0 | 0 | 0 | 0 | 0 | 0 | 0 | 0 | 0 | 0 |  |  |  | 0 | 0
Arsénico, ton | 0 | 0 | 0 | 0 | 0 | 0 | 0 | 0 | 0 | 0 | 0 | 0 | 0 | 0 | 0 | 0 | 0 | 0 | 0 | 0 | 0 | 0 | 0 | 0 | 0 | 0 | 0 | 0 | 0 | 0 | 0 | 0 | 0
Jefa Control Procesos y Gestión
| 20.46 | [7 empty] | 52.88 | 19.1 | 20.7 |  | 33.15 | 57.01 | 41.58 | 17.32 | 22.66 |  |  | 20.89

## Camiones Ácidos C - PTGC
ACIDO C | Fecha |  | 2023-01-01 | 2023-01-02 | 2023-01-03 | 2023-01-04 | 2023-01-05 | 2023-01-06 | 2023-01-07 | 2023-01-08 | 2023-01-09 | 2023-01-10 | 2023-01-11 | 2023-01-12 | 2023-01-13 | 2023-01-14 | 2023-01-15 | 2023-01-16 | 2023-01-17 | 2023-01-18 | 2023-01-19 | 2023-01-20 | 2023-01-21 | 2023-01-22 | 2023-01-23 | 2023-01-24 | 2023-01-25 | 2023-01-26 | 2023-01-27 | 2023-01-28 | 2023-01-29 | 2023-01-30 | 2023-01-31
| Camión 1 | Camión | GLRD33 | GLRD33 | GGYB76 | GGYB76 | GGYB76 | GLRD32 | GGYB76 | GLRD32 | GLRD32 | GGYB76 | GLRD32 | GGYB76 | GGYB76 | GGYB76 | GGYB76 | GGYB76 | GGYB76 | GGYB76 | GGYB76 | GGYB76 | GLRD32 | GSKP42 | GLRD32 | GLRD32 | GGYB76 | GLRD32 | GLRD32 | FKRR18 | FKRR18 | GLRD32 | GGYB76
|  | Volumen, m3 | 23.27351 | 25.01902 | 27.55046 | 27.79892 | 26.66071 | 28.05872 | 26.20175 | 26.06195 | 26.33582 | 25.72881 | 25.66054 | 23.17797 | 25.52137 | 26.06897 | 25.05527 | 28.37752 | 26.69044 | 25.43595 | 27.13168 | 26.54336 | 25.9748 | 25.9748 | 25.9748 | 25.9748 | 26.05887 | 25.9748 | 25.9748 | 25.50516 | 29.08696 | 25.9748 | 28.18718
|  | Densidad g/cc, kg/l, t/m3 | 1.29 | 1.2 | 1.09 | 1.08 | 1.12 | 1.07 | 1.14 | 1.13 | 1.14 | 1.18 | 1.17 | 1.18 | 1.17 | 1.16 | 1.155844 | 1.155844 | 1.155844 | 1.155844 | 1.155844 | 1.155844 | 1.155844 | 1.155844 | 1.155844 | 1.155844 | 1.155844 | 1.155844 | 1.155844 | 1.155844 | 1.155844 | 1.155844 | 1.155844
|  | Peso (t) | 30.02283 | 30.02283 | 30.03 | 30.02283 | 29.86 | 30.02283 | 29.87 | 29.45 | 30.02283 | 30.36 | 30.02283 | 27.35 | 29.86 | 30.24 | 28.96 | 32.8 | 30.85 | 29.4 | 31.36 | 30.68 | 30.02283 | 30.02283 | 30.02283 | 30.02283 | 30.12 | 30.02283 | 30.02283 | 29.48 | 33.62 | 30.02283 | 32.58
|  | Ácidez gr/l | 316.2618 | 316.2618 | 316.2618 | 316.2618 | 316.2618 | 316.2618 | 316.2618 | 316.2618 | 422.62 | 323.4 | 316.2618 | 316.2618 | 316.2618 | 316.2618 | 316.2618 | 442.23 | 319.73 | 314.83 | 268.03 | 227.9 | 316.2618 | 316.2618 | 202.4 | 110.74 | 354 | 493 | 316.2618 | 316.2618 | 316.2618 | 316.2618 | 316.2618
|  | Finos de S, t | 2.406155 | 2.586617 | 2.848331 | 2.874018 | 2.756344 | 2.900878 | 2.708894 | 2.69444 | 3.638411 | 2.720036 | 2.65294 | 2.396277 | 2.638552 | 2.695166 | 2.590364 | 4.102396 | 2.789678 | 2.617815 | 2.377251 | 1.977494 | 2.685431 | 2.685431 | 1.718611 | 0.9403114 | 3.0156 | 4.186143 | 2.685431 | 2.636876 | 3.007184 | 2.685431 | 2.91416
|  | As mg/L | 4910.955 | 4910.955 | 4910.955 | 4910.955 | 4910.955 | 4910.955 | 4910.955 | 4910.955 | 7158 | 3684 | 4910.955 | 4910.955 | 4910.955 | 4910.955 | 4910.955 | 3579 | 4472.5 | 5738 | 4863 | 3844 | 4910.955 | 4910.955 | 3206 | 2795 | 7313 | 7368 | 4910.955 | 4910.955 | 4910.955 | 4910.955 | 4910.955
|  | Finos de As, t | 0.1142952 | 0.1228673 | 0.135299 | 0.1365192 | 0.1309296 | 0.1377951 | 0.1286756 | 0.127989 | 0.1885118 | 0.09478495 | 0.1260177 | 0.1138259 | 0.1253343 | 0.1280235 | 0.1230453 | 0.1015631 | 0.119373 | 0.1459515 | 0.1319414 | 0.1020327 | 0.1275611 | 0.1275611 | 0.08327521 | 0.07259957 | 0.1905685 | 0.1913823 | 0.1275611 | 0.1252547 | 0.1428447 | 0.1275611 | 0.138426
| Camión 2 | Camión | 0 | GLRD33 | 0 | GGYB76 | GLRD32 | GLRD32 | GLRD32 | GLRD32 | GGYB76 | GGYB76 | GGYB76 | GGYB76 | GGYB76 | GGYB76 | GLRD32 | GGYB76 | GGYB76 | GLRD32 | GGYB76 | GGYB76 | GSKP42 | GSKP42 | 0 | GGYB76 | GGYB76 | GGYB76 | GGYB76 | FKRR18 | FKRR18 | 0 | GGYB76
|  | Volumen, m3 | 0 | 25.22927 | 0 | 27.93518 | 27.79892 | 27.54388 | 26.10681 | 26.71457 | 25.52941 | 25.18804 | 24.70086 | 25.03747 | 24.60684 | 26.30172 | 25.9748 | 28.09202 | 26.92404 | 25.9748 | 27.14033 | 25.99831 | 25.9748 | 24.28527 | 0 | 24.4237 | 25.18505 | 24.97741 | 25.14179 | 26.01561 | 28.21314 | 0 | 28.37752
|  | Densidad g/cc, kg/l, t/m3 | 0 | 1.19 | 0 | 1.08 | 1.08 | 1.09 | 1.15 | 1.0994 | 1.19 | 1.17 | 1.17 | 1.201 | 1.17 | 1.16 | 1.155844 | 1.155844 | 1.155844 | 1.155844 | 1.155844 | 1.155844 | 1.155844 | 1.155844 | 0 | 1.155844 | 1.155844 | 1.155844 | 1.155844 | 1.155844 | 1.155844 | 0 | 1.155844
|  | Peso (t) | 0 | 30.02283 | 0 | 30.17 | 30.02283 | 30.02283 | 30.02283 | 29.37 | 30.38 | 29.47 | 28.9 | 30.07 | 28.79 | 30.51 | 30.02283 | 32.47 | 31.12 | 30.02283 | 31.37 | 30.05 | 30.02283 | 28.07 | 0 | 28.23 | 29.11 | 28.87 | 29.06 | 30.07 | 32.61 | 0 | 32.8
|  | Ácidez gr/l | 0 | 316.2618 | 0 | 316.2618 | 316.2618 | 316.2618 | 316.2618 | 316.2618 | 422.62 | 323.4 | 316.2618 | 316.2618 | 316.2618 | 316.2618 | 316.2618 | 442.23 | 319.73 | 314.83 | 268.03 | 227.9 | 316.2618 | 316.2618 | 0 | 110.74 | 354 | 493 | 316.2618 | 316.2618 | 316.2618 | 0 | 316.2618
|  | Finos de S, t | 0 | 2.608353 | 0 | 2.888107 | 2.874018 | 2.847651 | 2.699078 | 2.761912 | 3.527002 | 2.662865 | 2.553722 | 2.588523 | 2.544002 | 2.71923 | 2.685431 | 4.061122 | 2.814093 | 2.673273 | 2.378009 | 1.936887 | 2.685431 | 2.510757 | 0 | 0.8841601 | 2.914479 | 4.025402 | 2.599309 | 2.68965 | 2.916843 | 0 | 2.933838
|  | As mg/L | 0 | 4910.955 | 0 | 4910.955 | 4910.955 | 4910.955 | 4910.955 | 4910.955 | 7158 | 3684 | 4910.955 | 4910.955 | 4910.955 | 4910.955 | 4910.955 | 3579 | 4472.5 | 5738 | 4863 | 3844 | 4910.955 | 4910.955 | 0 | 2795 | 7313 | 7368 | 4910.955 | 4910.955 | 4910.955 | 0 | 4910.955
|  | Finos de As, t | 0 | 0.1238998 | 0 | 0.1371884 | 0.1365192 | 0.1352667 | 0.1282094 | 0.131194 | 0.1827395 | 0.09279272 | 0.1213048 | 0.1229579 | 0.1208431 | 0.1291666 | 0.1275611 | 0.1005413 | 0.1204178 | 0.1490434 | 0.1319834 | 0.0999375 | 0.1275611 | 0.1192639 | 0 | 0.06826425 | 0.1841783 | 0.1840336 | 0.1234702 | 0.1277615 | 0.1385534 | 0 | 0.1393607
| Camión 3 | Camión | 0 | 0 | 0 | GGYB76 | GGYB76 | GGYB76 | GGYB76 | 0 | GGYB76 | 0 | GGYB76 | 0 | GLRD32 | GLRD32 | GGYB76 | 0 | GGYB76 | GGYB76 | GLRD32 | GLRD32 | GSKP42 | 0 | 0 | GGYB76 | 0 | GGYB76 | 0 | 0 | 0 | 0 | GLRD32
|  | Volumen, m3 | 0 | 0 | 0 | 27.55963 | 27.22018 | 25.66054 | 25.16379 | 0 | 25.27966 | 0 | 24.56302 | 0 | 24.60888 | 23.27351 | 25.29752 | 0 | 25.40134 | 26.13674 | 25.9748 | 25.9748 | 25.1937 | 0 | 0 | 25.13314 | 0 | 25.15044 | 0 | 0 | 0 | 0 | 25.9748
|  | Densidad g/cc, kg/l, t/m3 | 0 | 0 | 0 | 1.09 | 1.09 | 1.17 | 1.16 | 0 | 1.18 | 0 | 1.19 | 0 | 1.22 | 1.29 | 1.155844 | 0 | 1.155844 | 1.155844 | 1.155844 | 1.155844 | 1.155844 | 0 | 0 | 1.155844 | 0 | 1.155844 | 0 | 0 | 0 | 0 | 1.155844
|  | Peso (t) | 0 | 0 | 0 | 30.04 | 29.67 | 30.02283 | 29.19 | 0 | 29.83 | 0 | 29.23 | 0 | 30.02283 | 30.02283 | 29.24 | 0 | 29.36 | 30.21 | 30.02283 | 30.02283 | 29.12 | 0 | 0 | 29.05 | 0 | 29.07 | 0 | 0 | 0 | 0 | 30.02283
|  | Ácidez gr/l | 0 | 0 | 0 | 316.2618 | 316.2618 | 316.2618 | 316.2618 | 0 | 422.62 | 0 | 316.2618 | 0 | 316.2618 | 316.2618 | 316.2618 | 0 | 319.73 | 314.83 | 268.03 | 227.9 | 316.2618 | 0 | 0 | 110.74 | 0 | 493 | 0 | 0 | 0 | 0 | 316.2618
|  | Finos de S, t | 0 | 0 | 0 | 2.84928 | 2.814185 | 2.65294 | 2.601584 | 0 | 3.492499 | 0 | 2.539473 | 0 | 2.544213 | 2.406155 | 2.615409 | 0 | 2.654942 | 2.689938 | 2.275886 | 1.935136 | 2.604676 | 0 | 0 | 0.9098424 | 0 | 4.053288 | 0 | 0 | 0 | 0 | 2.685431
|  | As mg/L | 0 | 0 | 0 | 4910.955 | 4910.955 | 4910.955 | 4910.955 | 0 | 7158 | 0 | 4910.955 | 0 | 4910.955 | 4910.955 | 4910.955 | 0 | 4472.5 | 5738 | 4863 | 3844 | 4910.955 | 0 | 0 | 2795 | 0 | 7368 | 0 | 0 | 0 | 0 | 4910.955
|  | Finos de As, t | 0 | 0 | 0 | 0.1353441 | 0.1336771 | 0.1260177 | 0.1235782 | 0 | 0.1809518 | 0 | 0.1206279 | 0 | 0.1208531 | 0.1142952 | 0.124235 | 0 | 0.1136075 | 0.1499726 | 0.1263155 | 0.09984714 | 0.1237251 | 0 | 0 | 0.07024713 | 0 | 0.1853085 | 0 | 0 | 0 | 0 | 0.1275611
| Camión 4 | Camión | 0 | 0 | 0 | 0 | 0 | GGYB76 | 0 | 0 | 0 | 0 | GGYB76 | 0 | 0 | 0 | 0 | 0 | 0 | 0 | 0 | 0 | GSKP42 | 0 | 0 | GGYB76 | 0 | 0 | 0 | 0 | 0 | 0 | 0
|  | Volumen, m3 | 0 | 0 | 0 | 0 | 0 | 25.37607 | 0 | 0 | 0 | 0 | 25.44308 | 0 | 0 | 0 | 0 | 0 | 0 | 0 | 0 | 0 | 25.88584 | 0 | 0 | 26.05887 | 0 | 0 | 0 | 0 | 0 | 0 | 0
|  | Densidad g/cc, kg/l, t/m3 | 0 | 0 | 0 | 0 | 0 | 1.17 | 0 | 0 | 0 | 0 | 1.18 | 0 | 0 | 0 | 0 | 0 | 0 | 0 | 0 | 0 | 1.155844 | 0 | 0 | 1.155844 | 0 | 0 | 0 | 0 | 0 | 0 | 0
|  | Peso (t) | 0 | 0 | 0 | 0 | 0 | 29.69 | 0 | 0 | 0 | 0 | 30.02283 | 0 | 0 | 0 | 0 | 0 | 0 | 0 | 0 | 0 | 29.92 | 0 | 0 | 30.12 | 0 | 0 | 0 | 0 | 0 | 0 | 0
|  | Ácidez gr/l | 0 | 0 | 0 | 0 | 0 | 316.2618 | 0 | 0 | 0 | 0 | 316.2618 | 0 | 0 | 0 | 0 | 0 | 0 | 0 | 0 | 0 | 316.2618 | 0 | 0 | 110.74 | 0 | 0 | 0 | 0 | 0 | 0 | 0
|  | Finos de S, t | 0 | 0 | 0 | 0 | 0 | 2.62353 | 0 | 0 | 0 | 0 | 2.630458 | 0 | 0 | 0 | 0 | 0 | 0 | 0 | 0 | 0 | 2.676233 | 0 | 0 | 0.9433547 | 0 | 0 | 0 | 0 | 0 | 0 | 0
|  | As mg/L | 0 | 0 | 0 | 0 | 0 | 4910.955 | 0 | 0 | 0 | 0 | 4910.955 | 0 | 0 | 0 | 0 | 0 | 0 | 0 | 0 | 0 | 4910.955 | 0 | 0 | 2795 | 0 | 0 | 0 | 0 | 0 | 0 | 0
|  | Finos de As, t | 0 | 0 | 0 | 0 | 0 | 0.1246207 | 0 | 0 | 0 | 0 | 0.1249498 | 0 | 0 | 0 | 0 | 0 | 0 | 0 | 0 | 0 | 0.1271242 | 0 | 0 | 0.07283454 | 0 | 0 | 0 | 0 | 0 | 0 | 0
| Camión 5 | Camión | 0 | 0 | 0 | 0 | 0 | 0 | 0 | 0 | 0 | 0 | 0 | 0 | 0 | 0 | 0 | 0 | 0 | 0 | 0 | 0 | 0 | 0 | 0 | GGYB76 | 0 | 0 | 0 | 0 | 0 | 0 | 0
|  | Volumen, m3 | 0 | 0 | 0 | 0 | 0 | 0 | 0 | 0 | 0 | 0 | 0 | 0 | 0 | 0 | 0 | 0 | 0 | 0 | 0 | 0 | 0 | 0 | 0 | 25.18505 | 0 | 0 | 0 | 0 | 0 | 0
|  | Densidad g/cc, kg/l, t/m3 | 0 | 0 | 0 | 0 | 0 | 0 | 0 | 0 | 0 | 0 | 0 | 0 | 0 | 0 | 0 | 0 | 0 | 0 | 0 | 0 | 0 | 0 | 0 | 1.155844 | 0 | 0 | 0 | 0 | 0 | 0
|  | Peso (t) | 0 | 0 | 0 | 0 | 0 | 0 | 0 | 0 | 0 | 0 | 0 | 0 | 0 | 0 | 0 | 0 | 0 | 0 | 0 | 0 | 0 | 0 | 0 | 29.11 | 0 | 0 | 0 | 0 | 0 | 0
|  | Ácidez gr/l | 0 | 0 | 0 | 0 | 0 | 0 | 0 | 0 | 0 | 0 | 0 | 0 | 0 | 0 | 0 | 0 | 0 | 0 | 0 | 0 | 0 | 0 | 0 | 110.74 | 0 | 0 | 0 | 0 | 0 | 0
|  | Finos de S, t | 0 | 0 | 0 | 0 | 0 | 0 | 0 | 0 | 0 | 0 | 0 | 0 | 0 | 0 | 0 | 0 | 0 | 0 | 0 | 0 | 0 | 0 | 0 | 0.9117216 | 0 | 0 | 0 | 0 | 0 | 0 | 0
|  | As mg/L | 0 | 0 | 0 | 0 | 0 | 0 | 0 | 0 | 0 | 0 | 0 | 0 | 0 | 0 | 0 | 0 | 0 | 0 | 0 | 0 | 0 | 0 | 0 | 2795 | 0 | 0 | 0 | 0 | 0 | 0
|  | Finos de As, t | 0 | 0 | 0 | 0 | 0 | 0 | 0 | 0 | 0 | 0 | 0 | 0 | 0 | 0 | 0 | 0 | 0 | 0 | 0 | 0 | 0 | 0 | 0 | 0.07039221 | 0 | 0 | 0 | 0 | 0 | 0 | 0
| Camión 6 | Camión | 0 | 0 | 0 | 0 | 0 | 0 | 0 | 0 | 0 | 0 | 0 | 0 | 0 | 0 | 0 | 0 | 0 | 0 | 0 | 0 | 0 | 0 | 0 | 0 | 0 | 0 | 0 | 0 | 0 | 0
|  | Volumen, m3 | 0 | 0 | 0 | 0 | 0 | 0 | 0 | 0 | 0 | 0 | 0 | 0 | 0 | 0 | 0 | 0 | 0 | 0 | 0 | 0 | 0 | 0 | 0 | 0 | 0 | 0 | 0 | 0 | 0 | 0
|  | Densidad g/cc, kg/l, t/m3 | 0 | 0 | 0 | 0 | 0 | 0 | 0 | 0 | 0 | 0 | 0 | 0 | 0 | 0 | 0 | 0 | 0 | 0 | 0 | 0 | 0 | 0 | 0 | 0 | 0 | 0 | 0 | 0 | 0 | 0
|  | Peso (t) | 0 | Jefa Control Procesos y Gestión | 0 | 0 | 0 | 0 | 0 | 0 | 0 | 0 | 0 | 0 | 0 | 0 | 0 | 0 | 0 | 0 | 0 | 0 | 0 | 0 | 0 | 0 | 0 | 0 | 0 | 0 | 0 | 0
|  | Ácidez gr/l | 0 | 0 | 0 | 0 | 0 | 0 | 0 | 0 | 0 | 0 | 0 | 0 | 0 | 0 | 0 | 0 | 0 | 0 | 0 | 0 | 0 | 0 | 0 | 0 | 0 | 0 | 0 | 0 | 0 | 0
|  | Finos de S, t | 0 | 0 | 0 | 0 | 0 | 0 | 0 | 0 | 0 | 0 | 0 | 0 | 0 | 0 | 0 | 0 | 0 | 0 | 0 | 0 | 0 | 0 | 0 | 0 | 0 | 0 | 0 | 0 | 0 | 0 | 0
|  | As mg/L | 0 | 0 | 0 | 0 | 0 | 0 | 0 | 0 | 0 | 0 | 0 | 0 | 0 | 0 | 0 | 0 | 0 | 0 | 0 | 0 | 0 | 0 | 0 | 0 | 0 | 0 | 0 | 0 | 0 | 0
|  | Finos de As, t | 0 | 0 | 0 | 0 | 0 | 0 | 0 | 0 | 0 | 0 | 0 | 0 | 0 | 0 | 0 | 0 | 0 | 0 | 0 | 0 | 0 | 0 | 0 | 0 | 0 | 0 | 0 | 0 | 0 | 0 | 0
| Camión 7 | Camión | 0 | 0 | 0 | 0 | 0 | 0 | 0 | 0 | 0 | 0 | 0 | 0 | 0 | 0 | 0 | 0 | 0 | 0 | 0 | 0 | 0 | 0 | 0 | 0 | 0 | 0 | 0 | 0 | 0 | 0
|  | Volumen, m3 | 0 | 0 | 0 | 0 | 0 | 0 | 0 | 0 | 0 | 0 | 0 | 0 | 0 | 0 | 0 | 0 | 0 | 0 | 0 | 0 | 0 | 0 | 0 | 0 | 0 | 0 | 0 | 0 | 0 | 0
|  | Densidad g/cc, kg/l, t/m3 | 0 | 0 | 0 | 0 | 0 | 0 | 0 | 0 | 0 | 0 | 0 | 0 | 0 | 0 | 0 | 0 | 0 | 0 | 0 | 0 | 0 | 0 | 0 | 0 | 0 | 0 | 0 | 0 | 0 | 0
|  | Peso (t) | 0 | 0 | 0 | 0 | 0 | 0 | 0 | 0 | 0 | 0 | 0 | 0 | 0 | 0 | 0 | 0 | 0 | 0 | 0 | 0 | 0 | 0 | 0 | 0 | 0 | 0 | 0 | 0 | 0 | 0
|  | Ácidez gr/l | 0 | 0 | 0 | 0 | 0 | 0 | 0 | 0 | 0 | 0 | 0 | 0 | 0 | 0 | 0 | 0 | 0 | 0 | 0 | 0 | 0 | 0 | 0 | 0 | 0 | 0 | 0 | 0 | 0 | 0
|  | Finos de S, t | 0 | 0 | 0 | 0 | 0 | 0 | 0 | 0 | 0 | 0 | 0 | 0 | 0 | 0 | 0 | 0 | 0 | 0 | 0 | 0 | 0 | 0 | 0 | 0 | 0 | 0 | 0 | 0 | 0 | 0 | 0
|  | As mg/L | 0 | 0 | 0 | 0 | 0 | 0 | 0 | 0 | 0 | 0 | 0 | 0 | 0 | 0 | 0 | 0 | 0 | 0 | 0 | 0 | 0 | 0 | 0 | 0 | 0 | 0 | 0 | 0 | 0 | 0
|  | Finos de As, t | 0 | 0 | 0 | 0 | 0 | 0 | 0 | 0 | 0 | 0 | 0 | 0 | 0 | 0 | 0 | 0 | 0 | 0 | 0 | 0 | 0 | 0 | 0 | 0 | 0 | 0 | 0 | 0 | 0 | 0 | 0
| Camión 8 | Camión | 0 | 0 | 0 | 0 | 0 | 0 | 0 | 0 | 0 | 0 | 0 | 0 | 0 | 0 | 0 | 0 | 0 | 0 | 0 | 0 | 0 | 0 | 0 | 0 | 0 | 0 | 0 | 0 | 0 | 0
|  | Volumen, m3 | 0 | 0 | 0 | 0 | 0 | 0 | 0 | 0 | 0 | 0 | 0 | 0 | 0 | 0 | 0 | 0 | 0 | 0 | 0 | 0 | 0 | 0 | 0 | 0 | 0 | 0 | 0 | 0 | 0 | 0
|  | Densidad g/cc, kg/l, t/m3 | 0 | 0 | 0 | 0 | 0 | 0 | 0 | 0 | 0 | 0 | 0 | 0 | 0 | 0 | 0 | 0 | 0 | 0 | 0 | 0 | 0 | 0 | 0 | 0 | 0 | 0 | 0 | 0 | 0 | 0
|  | Peso (t) | 0 | 0 | 0 | 0 | 0 | 0 | 0 | 0 | 0 | 0 | 0 | 0 | 0 | 0 | 0 | 0 | 0 | 0 | 0 | 0 | 0 | 0 | 0 | 0 | 0 | 0 | 0 | 0 | 0 | 0
|  | Ácidez gr/l | 0 | 0 | 0 | 0 | 0 | 0 | 0 | 0 | 0 | 0 | 0 | 0 | 0 | 0 | 0 | 0 | 0 | 0 | 0 | 0 | 0 | 0 | 0 | 0 | 0 | 0 | 0 | 0 | 0 | 0
|  | Finos de S, t | 0 | 0 | 0 | 0 | 0 | 0 | 0 | 0 | 0 | 0 | 0 | 0 | 0 | 0 | 0 | 0 | 0 | 0 | 0 | 0 | 0 | 0 | 0 | 0 | 0 | 0 | 0 | 0 | 0 | 0 | 0
|  | As mg/L | 0 | 0 | 0 | 0 | 0 | 0 | 0 | 0 | 0 | 0 | 0 | 0 | 0 | 0 | 0 | 0 | 0 | 0 | 0 | 0 | 0 | 0 | 0 | 0 | 0 | 0 | 0 | 0 | 0 | 0
|  | Finos de As, t | 0 | 0 | 0 | 0 | 0 | 0 | 0 | 0 | 0 | 0 | 0 | 0 | 0 | 0 | 0 | 0 | 0 | 0 | 0 | 0 | 0 | 0 | 0 | 0 | 0 | 0 | 0 | 0 | 0 | 0 | 0
| Camión 9 | Camión | 0 | 0 | 0 | 0 | 0 | 0 | 0 | 0 | 0 | 0 | 0 | 0 | 0 | 0 | 0 | 0 | 0 | 0 | 0 | 0 | 0 | 0 | 0 | 0 | 0 | 0 | 0 | 0 | 0 | 0
|  | Volumen, m3 | 0 | 0 | 0 | 0 | 0 | 0 | 0 | 0 | 0 | 0 | 0 | 0 | 0 | 0 | 0 | 0 | 0 | 0 | 0 | 0 | 0 | 0 | 0 | 0 | 0 | 0 | 0 | 0 | 0 | 0
|  | Densidad g/cc, kg/l, t/m3 | 0 | 0 | 0 | 0 | 0 | 0 | 0 | 0 | 0 | 0 | 0 | 0 | 0 | 0 | 0 | 0 | 0 | 0 | 0 | 0 | 0 | 0 | 0 | 0 | 0 | 0 | 0 | 0 | 0 | 0
|  | Peso (t) | 0 | 0 | 0 | 0 | 0 | 0 | 0 | 0 | 0 | 0 | 0 | 0 | 0 | 0 | 0 | 0 | 0 | 0 | 0 | 0 | 0 | 0 | 0 | 0 | 0 | 0 | 0 | 0 | 0 | 0
|  | Ácidez gr/l | 0 | 0 | 0 | 0 | 0 | 0 | 0 | 0 | 0 | 0 | 0 | 0 | 0 | 0 | 0 | 0 | 0 | 0 | 0 | 0 | 0 | 0 | 0 | 0 | 0 | 0 | 0 | 0 | 0 | 0
|  | Finos de S, t | 0 | 0 | 0 | 0 | 0 | 0 | 0 | 0 | 0 | 0 | 0 | 0 | 0 | 0 | 0 | 0 | 0 | 0 | 0 | 0 | 0 | 0 | 0 | 0 | 0 | 0 | 0 | 0 | 0 | 0 | 0
|  | As mg/L | 0 | 0 | 0 | 0 | 0 | 0 | 0 | 0 | 0 | 0 | 0 | 0 | 0 | 0 | 0 | 0 | 0 | 0 | 0 | 0 | 0 | 0 | 0 | 0 | 0 | 0 | 0 | 0 | 0 | 0
|  | Finos de As, t | 0 | 0 | 0 | 0 | 0 | 0 | 0 | 0 | 0 | 0 | 0 | 0 | 0 | 0 | 0 | 0 | 0 | 0 | 0 | 0 | 0 | 0 | 0 | 0 | 0 | 0 | 0 | 0 | 0 | 0 | 0
| Camión 10 | Camión | 0 | 0 | 0 | 0 | 0 | 0 | 0 | 0 | 0 | 0 | 0 | 0 | 0 | 0 | 0 | 0 | 0 | 0 | 0 | 0 | 0 | 0 | 0 | 0 | 0 | 0 | 0 | 0 | 0 | 0
|  | Volumen, m3 | 0 | 0 | 0 | 0 | 0 | 0 | 0 | 0 | 0 | 0 | 0 | 0 | 0 | 0 | 0 | 0 | 0 | 0 | 0 | 0 | 0 | 0 | 0 | 0 | 0 | 0 | 0 | 0 | 0 | 0
|  | Densidad g/cc, kg/l, t/m3 | 0 | 0 | 0 | 0 | 0 | 0 | 0 | 0 | 0 | 0 | 0 | 0 | 0 | 0 | 0 | 0 | 0 | 0 | 0 | 0 | 0 | 0 | 0 | 0 | 0 | 0 | 0 | 0 | 0 | 0
|  | Peso (t) | 0 | 0 | 0 | 0 | 0 | 0 | 0 | 0 | 0 | 0 | 0 | 0 | 0 | 0 | 0 | 0 | 0 | 0 | 0 | 0 | 0 | 0 | 0 | 0 | 0 | 0 | 0 | 0 | 0 | 0
|  | Ácidez gr/l | 0 | 0 | 0 | 0 | 0 | 0 | 0 | 0 | 0 | 0 | 0 | 0 | 0 | 0 | 0 | 0 | 0 | 0 | 0 | 0 | 0 | 0 | 0 | 0 | 0 | 0 | 0 | 0 | 0 | 0
|  | Finos de S, t | 0 | 0 | 0 | 0 | 0 | 0 | 0 | 0 | 0 | 0 | 0 | 0 | 0 | 0 | 0 | 0 | 0 | 0 | 0 | 0 | 0 | 0 | 0 | 0 | 0 | 0 | 0 | 0 | 0 | 0 | 0
|  | As mg/L | 0 | 0 | 0 | 0 | 0 | 0 | 0 | 0 | 0 | 0 | 0 | 0 | 0 | 0 | 0 | 0 | 0 | 0 | 0 | 0 | 0 | 0 | 0 | 0 | 0 | 0 | 0 | 0 | 0 | 0
|  | Finos de As, t | 0 | 0 | 0 | 0 | 0 | 0 | 0 | 0 | 0 | 0 | 0 | 0 | 0 | 0 | 0 | 0 | 0 | 0 | 0 | 0 | 0 | 0 | 0 | 0 | 0 | 0 | 0 | 0 | 0 | 0 | 0
| Camion 1 |  | 23.27351 | 25.01902 | 27.55046 | 27.79892 | 26.66071 | 28.05872 | 26.20175 | 26.06195 | 26.33582 | 25.72881 | 25.66054 | 23.17797 | 25.52137 | 26.06897 | 25.05527 | 28.37752 | 26.69044 | 25.43595 | 27.13168 | 26.54336 | 25.9748 | 25.9748 | 25.9748 | 25.9748 | 26.05887 | 25.9748 | 25.9748 | 25.50516 | 29.08696 | 25.9748 | 28.18718
| Camion 2 |  | 0 | 25.22927 | 0 | 27.93518 | 27.79892 | 27.54388 | 26.10681 | 26.71457 | 25.52941 | 25.18804 | 24.70086 | 25.03747 | 24.60684 | 26.30172 | 25.9748 | 28.09202 | 26.92404 | 25.9748 | 27.14033 | 25.99831 | 25.9748 | 24.28527 | 0 | 24.4237 | 25.18505 | 24.97741 | 25.14179 | 26.01561 | 28.21314 | 0 | 28.37752
| Camion 3 |  | 0 | 0 | 0 | 27.55963 | 27.22018 | 25.66054 | 25.16379 | 0 | 25.27966 | 0 | 24.56302 | 0 | 24.60888 | 23.27351 | 25.29752 | 0 | 25.40134 | 26.13674 | 25.9748 | 25.9748 | 25.1937 | 0 | 0 | 25.13314 | 0 | 25.15044 | 0 | 0 | 0 | 0 | 25.9748
| Camion 4 |  | 0 | 0 | 0 | 0 | 0 | 25.37607 | 0 | 0 | 0 | 0 | 25.44308 | 0 | 0 | 0 | 0 | 0 | 0 | 0 | 0 | 0 | 25.88584 | 0 | 0 | 26.05887 | 0 | 0 | 0 | 0 | 0 | 0 | 0
| Camion 5 |  | 0 | 0 | 0 | 0 | 0 | 0 | 0 | 0 | 0 | 0 | 0 | 0 | 0 | 0 | 0 | 0 | 0 | 0 | 0 | 0 | 0 | 0 | 0 | 25.18505 | 0 | 0 | 0 | 0 | 0 | 0 | 0
| Camion 6 |  | 0 | 0 | 0 | 0 | 0 | 0 | 0 | 0 | 0 | 0 | 0 | 0 | 0 | 0 | 0 | 0 | 0 | 0 | 0 | 0 | 0 | 0 | 0 | 0 | 0 | 0 | 0 | 0 | 0 | 0 | 0
| Camion 7 |  | 0 | 0 | 0 | 0 | 0 | 0 | 0 | 0 | 0 | 0 | 0 | 0 | 0 | 0 | 0 | 0 | 0 | 0 | 0 | 0 | 0 | 0 | 0 | 0 | 0 | 0 | 0 | 0 | 0 | 0 | 0
| Camion 8 |  | 0 | 0 | 0 | 0 | 0 | 0 | 0 | 0 | 0 | 0 | 0 | 0 | 0 | 0 | 0 | 0 | 0 | 0 | 0 | 0 | 0 | 0 | 0 | 0 | 0 | 0 | 0 | 0 | 0 | 0 | 0
| Camion 9 |  | 0 | 0 | 0 | 0 | 0 | 0 | 0 | 0 | 0 | 0 | 0 | 0 | 0 | 0 | 0 | 0 | 0 | 0 | 0 | 0 | 0 | 0 | 0 | 0 | 0 | 0 | 0 | 0 | 0 | 0 | 0
| Camion 10 |  | 0 | 0 | 0 | 0 | 0 | 0 | 0 | 0 | 0 | 0 | 0 | 0 | 0 | 0 | 0 | 0 | 0 | 0 | 0 | 0 | 0 | 0 | 0 | 0 | 0 | 0 | 0 | 0 | 0 | 0 | 0
|  | acidez | 316.2618 | 316.2618 | 316.2618 | 316.2618 | 316.2618 | 316.2618 | 316.2618 | 316.2618 | 422.62 | 323.4 | 316.2618 | 316.2618 | 316.2618 | 316.2618 | 316.2618 | 442.23 | 319.73 | 314.83 | 268.03 | 227.9 | 316.2618 | 316.2618 | 202.4 | 110.74 | 354 | 493 | 316.2618 | 316.2618 | 316.2618 | 316.2618 | 316.2618
|  |  | 0 | 316.2618 | 0 | 316.2618 | 316.2618 | 316.2618 | 316.2618 | 316.2618 | 422.62 | 323.4 | 316.2618 | 316.2618 | 316.2618 | 316.2618 | 316.2618 | 442.23 | 319.73 | 314.83 | 268.03 | 227.9 | 316.2618 | 316.2618 | 0 | 110.74 | 354 | 493 | 316.2618 | 316.2618 | 316.2618 | 0 | 316.2618
|  |  | 0 | 0 | 0 | 316.2618 | 316.2618 | 316.2618 | 316.2618 | 0 | 422.62 | 0 | 316.2618 | 0 | 316.2618 | 2.406155 | 2.615409 | 0 | 319.73 | 314.83 | 268.03 | 227.9 | 316.2618 | 0 | 0 | 110.74 | 0 | 493 | 0 | 0 | 0 | 0 | 316.2618
|  |  | 0 | 0 | 0 | 0 | 0 | 316.2618 | 0 | 0 | 0 | 0 | 316.2618 | 0 | 0 | 0 | 0 | 0 | 0 | 0 | 0 | 0 | 316.2618 | 0 | 0 | 110.74 | 0 | 0 | 0 | 0 | 0 | 0 | 0
|  |  | 0 | 0 | 0 | 0 | 0 | 0 | 0 | 0 | 0 | 0 | 0 | 0 | 0 | 0 | 0 | 0 | 0 | 0 | 0 | 0 | 0 | 0 | 0 | 110.74 | 0 | 0 | 0 | 0 | 0 | 0
|  |  | 0 | 0 | 0 | 0 | 0 | 0 | 0 | 0 | 0 | 0 | 0 | 0 | 0 | 0 | 0 | 0 | 0 | 0 | 0 | 0 | 0 | 0 | 0 | 0 | 0 | 0 | 0 | 0 | 0 | 0
|  |  | 0 | 0 | 0 | 0 | 0 | 0 | 0 | 0 | 0 | 0 | 0 | 0 | 0 | 0 | 0 | 0 | 0 | 0 | 0 | 0 | 0 | 0 | 0 | 0 | 0 | 0 | 0 | 0 | 0 | 0
|  |  | 0 | 0 | 0 | 0 | 0 | 0 | 0 | 0 | 0 | 0 | 0 | 0 | 0 | 0 | 0 | 0 | 0 | 0 | 0 | 0 | 0 | 0 | 0 | 0 | 0 | 0 | 0 | 0 | 0 | 0
|  |  | 0 | 0 | 0 | 0 | 0 | 0 | 0 | 0 | 0 | 0 | 0 | 0 | 0 | 0 | 0 | 0 | 0 | 0 | 0 | 0 | 0 | 0 | 0 | 0 | 0 | 0 | 0 | 0 | 0 | 0
|  |  | 0 | 0 | 0 | 0 | 0 | 0 | 0 | 0 | 0 | 0 | 0 | 0 | 0 | 0 | 0 | 0 | 0 | 0 | 0 | 0 | 0 | 0 | 0 | 0 | 0 | 0 | 0 | 0 | 0 | 0
|  | polvo | 2.406155 | 2.586617 | 2.848331 | 2.874018 | 2.756344 | 2.900878 | 2.708894 | 2.69444 | 3.638411 | 2.720036 | 2.65294 | 2.396277 | 2.638552 | 2.695166 | 2.590364 | 4.102396 | 2.789678 | 2.617815 | 2.377251 | 1.977494 | 2.685431 | 2.685431 | 1.718611 | 0.9403114 | 3.0156 | 4.186143 | 2.685431 | 2.636876 | 3.007184 | 2.685431 | 2.91416
|  |  | 0 | 2.608353 | 0 | 2.888107 | 2.874018 | 2.847651 | 2.699078 | 2.761912 | 3.527002 | 2.662865 | 2.553722 | 2.588523 | 2.544002 | 2.71923 | 2.685431 | 4.061122 | 2.814093 | 2.673273 | 2.378009 | 1.936887 | 2.685431 | 2.510757 | 0 | 0.8841601 | 2.914479 | 4.025402 | 2.599309 | 2.68965 | 2.916843 | 0 | 2.933838
|  |  | 0 | 0 | 0 | 2.84928 | 2.814185 | 2.65294 | 2.601584 | 0 | 3.492499 | 0 | 2.539473 | 0 | 2.544213 | 316.2618 | 316.2618 | 0 | 2.654942 | 2.689938 | 2.275886 | 1.935136 | 2.604676 | 0 | 0 | 0.9098424 | 0 | 4.053288 | 0 | 0 | 0 | 0 | 2.685431
|  |  | 0 | 0 | 0 | 0 | 0 | 2.62353 | 0 | 0 | 0 | 0 | 2.630458 | 0 | 0 | 0 | 0 | 0 | 0 | 0 | 0 | 0 | 2.676233 | 0 | 0 | 0.9433547 | 0 | 0 | 0 | 0 | 0 | 0 | 0
|  |  | 0 | 0 | 0 | 0 | 0 | 0 | 0 | 0 | 0 | 0 | 0 | 0 | 0 | 0 | 0 | 0 | 0 | 0 | 0 | 0 | 0 | 0 | 0 | 0.9117216 | 0 | 0 | 0 | 0 | 0 | 0 | 0
|  |  | 0 | 0 | 0 | 0 | 0 | 0 | 0 | 0 | 0 | 0 | 0 | 0 | 0 | 0 | 0 | 0 | 0 | 0 | 0 | 0 | 0 | 0 | 0 | 0 | 0 | 0 | 0 | 0 | 0 | 0 | 0
|  |  | 0 | 0 | 0 | 0 | 0 | 0 | 0 | 0 | 0 | 0 | 0 | 0 | 0 | 0 | 0 | 0 | 0 | 0 | 0 | 0 | 0 | 0 | 0 | 0 | 0 | 0 | 0 | 0 | 0 | 0 | 0
|  |  | 0 | 0 | 0 | 0 | 0 | 0 | 0 | 0 | 0 | 0 | 0 | 0 | 0 | 0 | 0 | 0 | 0 | 0 | 0 | 0 | 0 | 0 | 0 | 0 | 0 | 0 | 0 | 0 | 0 | 0 | 0
|  |  | 0 | 0 | 0 | 0 | 0 | 0 | 0 | 0 | 0 | 0 | 0 | 0 | 0 | 0 | 0 | 0 | 0 | 0 | 0 | 0 | 0 | 0 | 0 | 0 | 0 | 0 | 0 | 0 | 0 | 0 | 0
|  |  | 0 | 0 | 0 | 0 | 0 | 0 | 0 | 0 | 0 | 0 | 0 | 0 | 0 | 0 | 0 | 0 | 0 | 0 | 0 | 0 | 0 | 0 | 0 | 0 | 0 | 0 | 0 | 0 | 0 | 0 | 0
|  |  | 4910.955 | 4910.955 | 4910.955 | 4910.955 | 4910.955 | 4910.955 | 4910.955 | 4910.955 | 7158 | 3684 | 4910.955 | 4910.955 | 4910.955 | 4910.955 | 4910.955 | 3579 | 4472.5 | 5738 | 4863 | 3844 | 4910.955 | 4910.955 | 3206 | 2795 | 7313 | 7368 | 4910.955 | 4910.955 | 4910.955 | 4910.955 | 4910.955
|  |  | 0 | 4910.955 | 0 | 4910.955 | 4910.955 | 4910.955 | 4910.955 | 4910.955 | 7158 | 3684 | 4910.955 | 4910.955 | 4910.955 | 4910.955 | 4910.955 | 3579 | 4472.5 | 5738 | 4863 | 3844 | 4910.955 | 4910.955 | 0 | 2795 | 7313 | 7368 | 4910.955 | 4910.955 | 4910.955 | 0 | 4910.955
|  |  | 0 | 0 | 0 | 4910.955 | 4910.955 | 4910.955 | 4910.955 | 0 | 7158 | 0 | 4910.955 | 0 | 4910.955 | 4910.955 | 4910.955 | 0 | 4472.5 | 5738 | 4863 | 3844 | 4910.955 | 0 | 0 | 2795 | 0 | 7368 | 0 | 0 | 0 | 0 | 4910.955
|  |  | 0 | 0 | 0 | 0 | 0 | 4910.955 | 0 | 0 | 0 | 0 | 4910.955 | 0 | 0 | 0 | 0 | 0 | 0 | 0 | 0 | 0 | 4910.955 | 0 | 0 | 2795 | 0 | 0 | 0 | 0 | 0 | 0 | 0
|  |  | 0 | 0 | 0 | 0 | 0 | 0 | 0 | 0 | 0 | 0 | 0 | 0 | 0 | 0 | 0 | 0 | 0 | 0 | 0 | 0 | 0 | 0 | 0 | 2795 | 0 | 0 | 0 | 0 | 0 | 0
|  |  | 0 | 0 | 0 | 0 | 0 | 0 | 0 | 0 | 0 | 0 | 0 | 0 | 0 | 0 | 0 | 0 | 0 | 0 | 0 | 0 | 0 | 0 | 0 | 0 | 0 | 0 | 0 | 0 | 0 | 0
|  |  | 0 | 0 | 0 | 0 | 0 | 0 | 0 | 0 | 0 | 0 | 0 | 0 | 0 | 0 | 0 | 0 | 0 | 0 | 0 | 0 | 0 | 0 | 0 | 0 | 0 | 0 | 0 | 0 | 0 | 0
|  | mercurio | 0.1142952 | 0.1228673 | 0.135299 | 0.1365192 | 0.1309296 | 0.1377951 | 0.1286756 | 0.127989 | 0.1885118 | 0.09478495 | 0.1260177 | 0.1138259 | 0.1253343 | 0.1280235 | 0.1230453 | 0.1015631 | 0.119373 | 0.1459515 | 0.1319414 | 0.1020327 | 0.1275611 | 0.1275611 | 0.08327521 | 0.07259957 | 0.1905685 | 0.1913823 | 0.1275611 | 0.1252547 | 0.1428447 | 0.1275611 | 0.138426
|  |  | 0 | 0.1238998 | 0 | 0.1371884 | 0.1365192 | 0.1352667 | 0.1282094 | 0.131194 | 0.1827395 | 0.09279272 | 0.1213048 | 0.1229579 | 0.1208431 | 0.1291666 | 0.1275611 | 0.1005413 | 0.1204178 | 0.1490434 | 0.1319834 | 0.0999375 | 0.1275611 | 0.1192639 | 0 | 0.06826425 | 0.1841783 | 0.1840336 | 0.1234702 | 0.1277615 | 0.1385534 | 0 | 0.1393607
|  |  | 0 | 0 | 0 | 0.1353441 | 0.1336771 | 0.1260177 | 0.1235782 | 0 | 0.1809518 | 0 | 0.1206279 | 0 | 0.1208531 | 0.1142952 | 0.124235 | 0 | 0.1136075 | 0.1499726 | 0.1263155 | 0.09984714 | 0.1237251 | 0 | 0 | 0.07024713 | 0 | 0.1853085 | 0 | 0 | 0 | 0 | 0.1275611
|  |  | 0 | 0 | 0 | 0 | 0 | 0.1246207 | 0 | 0 | 0 | 0 | 0.1249498 | 0 | 0 | 0 | 0 | 0 | 0 | 0 | 0 | 0 | 0.1271242 | 0 | 0 | 0.07283454 | 0 | 0 | 0 | 0 | 0 | 0 | 0
|  |  | 0 | 0 | 0 | 0 | 0 | 0 | 0 | 0 | 0 | 0 | 0 | 0 | 0 | 0 | 0 | 0 | 0 | 0 | 0 | 0 | 0 | 0 | 0 | 0.07039221 | 0 | 0 | 0 | 0 | 0 | 0 | 0
|  |  | 0 | 0 | 0 | 0 | 0 | 0 | 0 | 0 | 0 | 0 | 0 | 0 | 0 | 0 | 0 | 0 | 0 | 0 | 0 | 0 | 0 | 0 | 0 | 0 | 0 | 0 | 0 | 0 | 0 | 0 | 0
|  |  | 0 | 0 | 0 | 0 | 0 | 0 | 0 | 0 | 0 | 0 | 0 | 0 | 0 | 0 | 0 | 0 | 0 | 0 | 0 | 0 | 0 | 0 | 0 | 0 | 0 | 0 | 0 | 0 | 0 | 0 | 0
|  |  | 0 | 0 | 0 | 0 | 0 | 0 | 0 | 0 | 0 | 0 | 0 | 0 | 0 | 0 | 0 | 0 | 0 | 0 | 0 | 0 | 0 | 0 | 0 | 0 | 0 | 0 | 0 | 0 | 0 | 0 | 0
|  |  | 0 | 0 | 0 | 0 | 0 | 0 | 0 | 0 | 0 | 0 | 0 | 0 | 0 | 0 | 0 | 0 | 0 | 0 | 0 | 0 | 0 | 0 | 0 | 0 | 0 | 0 | 0 | 0 | 0 | 0 | 0
|  |  | 0 | 0 | 0 | 0 | 0 | 0 | 0 | 0 | 0 | 0 | 0 | 0 | 0 | 0 | 0 | 0 | 0 | 0 | 0 | 0 | 0 | 0 | 0 | 0 | 0 | 0 | 0 | 0 | 0 | 0 | 0
| C | N° Camiones | 0 | 0 | 0 | 0 | 0 | 0 | 0 | 0 | 0 | 0 | 0 | 0 | 0 | 0 | 0 | 0 | 0 | 0 | 0 | 0 | 0 | 0 | 0 | 0 | 0 | 0 | 0 | 0 | 0 | 0 | 0 | 0
|  | Volumen, m3 | 23.27351 | 50.24829 | 27.55046 | 83.29373 | 81.67981 | 106.6392 | 77.47236 | 52.77652 | 77.14489 | 50.91685 | 100.3675 | 48.21544 | 74.73708 | 75.6442 | 76.3276 | 56.46954 | 79.01582 | 77.54749 | 80.24681 | 78.51647 | 103.0291 | 50.26008 | 25.9748 | 126.7756 | 51.24392 | 76.10265 | 51.11659 | 51.52077 | 57.3001 | 25.9748 | 82.53951 | 2079.922
|  | Densidad gr/cc; t/m3 | 1.29 | 1.194979 | 1.09 | 1.083309 | 1.096389 | 1.123025 | 1.149866 | 1.114511 | 1.169654 | 1.175053 | 1.17743 | 1.190905 | 1.186464 | 1.199997 | 1.155844 | 1.155844 | 1.155844 | 1.155844 | 1.155844 | 1.155844 | 1.155844 | 1.155844 | 1.155844 | 1.155844 | 1.155844 | 1.155844 | 1.155844 | 1.155844 | 1.155844 | 1.155844 | 1.155844 | 1.154768
|  | Peso (t) | 30.02283 | 60.04566 | 30.03 | 90.23283 | 89.55283 | 119.7585 | 89.08283 | 58.82 | 90.23283 | 59.83 | 118.1757 | 57.42 | 88.67283 | 90.77283 | 88.22283 | 65.27 | 91.33 | 89.63283 | 92.75283 | 90.75283 | 119.0857 | 58.09283 | 30.02283 | 146.5328 | 59.23 | 87.96283 | 59.08283 | 59.55 | 66.23 | 30.02283 | 95.40283 | 2401.826
|  | Ácidez gr/l | 316.2618 | 316.2618 | 316.2618 | 316.2618 | 316.2618 | 316.2618 | 316.2618 | 316.2618 | 422.62 | 323.4 | 316.2618 | 316.2618 | 316.2618 | 316.2618 | 316.2618 | 442.23 | 319.73 | 314.83 | 268.03 | 227.9 | 316.2618 | 316.2618 | 202.4 | 110.74 | 354 | 493 | 316.2618 | 316.2618 | 316.2618 | 316.2618 | 316.2618 | 312.1309
|  | Finos de S, t | 2.406155 | 5.194969 | 2.848331 | 8.611405 | 8.444548 | 11.025 | 8.009556 | 5.456353 | 10.65791 | 5.382902 | 10.37659 | 4.9848 | 7.726767 | 7.820551 | 7.891204 | 8.163518 | 8.258713 | 7.981026 | 7.031146 | 5.849517 | 10.65177 | 5.196188 | 1.718611 | 4.58939 | 5.93008 | 12.26483 | 5.28474 | 5.326526 | 5.924027 | 2.685431 | 8.533428 | 212.226
|  | As mg/L | 4910.955 | 4910.955 | 4910.955 | 4910.955 | 4910.955 | 4910.955 | 4910.955 | 4910.955 | 7158 | 3684 | 4910.955 | 4910.955 | 4910.955 | 4910.955 | 4910.955 | 3579 | 4472.5 | 5738 | 4863 | 3844 | 4910.955 | 4910.955 | 3206 | 2795 | 7313 | 7368 | 4910.955 | 4910.955 | 4910.955 | 4910.955 | 4910.955 | 4898.969
|  | Finos de As, t | 0.1142952 | 0.2467671 | 0.135299 | 0.4090517 | 0.4011258 | 0.5237003 | 0.3804632 | 0.2591831 | 0.5522031 | 0.1875777 | 0.4929002 | 0.2367838 | 0.3670304 | 0.3714852 | 0.3748414 | 0.2021045 | 0.3533983 | 0.4449675 | 0.3902402 | 0.3018173 | 0.5059714 | 0.246825 | 0.08327521 | 0.3543377 | 0.3747468 | 0.5607244 | 0.2510313 | 0.2530162 | 0.2813982 | 0.1275611 | 0.4053478 | 10.18947
| C | Finos Acido (t) | 7.360523 | 15.89162 | 8.713158 | 26.34263 | 25.83221 | 33.72591 | 24.50155 | 16.6912 | 32.60297 | 16.46651 | 31.74241 | 15.2487 | 23.63649 | 23.92337 | 24.1395 | 24.97252 | 25.26373 | 24.41427 | 21.50855 | 17.8939 | 32.58418 | 15.89534 | 5.2573 | 14.03913 | 18.14035 | 37.51861 | 16.16623 | 16.29405 | 18.12183 | 8.214838 | 26.10409
|  | Finos polvo (t) | 0.05599968 | 0.2610383 | 0.07847283 | 0.717276 | 0.6897491 | 1.175697 | 0.6205192 | 0.2879673 | 0.8222034 | 0.2740804 | 1.041473 | 0.2403443 | 0.577476 | 0.5915793 | 0.6023167 | 0.4609901 | 0.652569 | 0.6189085 | 0.564227 | 0.4592835 | 1.097443 | 0.2611608 | 0.04464059 | 0.5818225 | 0.3038805 | 0.9333864 | 0.2701379 | 0.2744267 | 0.3394473 | 0.06975353 | 0.704345
|  | Finos As (kg) | 114.2952 | 246.7671 | 135.299 | 409.0517 | 401.1258 | 523.7003 | 380.4632 | 259.1831 | 552.2031 | 187.5777 | 492.9002 | 236.7838 | 367.0304 | 371.4852 | 374.8414 | 202.1045 | 353.3983 | 444.9675 | 390.2402 | 301.8173 | 505.9714 | 246.825 | 83.27521 | 354.3377 | 374.7468 | 560.7244 | 251.0313 | 253.0162 | 281.3982 | 127.5611 | 405.3478
|  | Finos Hg (kg) | 0.00266005 | 0.01239962 | 0.003727551 | 0.03407145 | 0.03276388 | 0.05584698 | 0.02947538 | 0.01367878 | 0.04259965 | 0.009550864 | 0.04947116 | 0.01141663 | 0.02743078 | 0.02810071 | 0.02861074 | 0.01141275 | 0.02792406 | 0.03450611 | 0.03131553 | 0.02369763 | 0.0521298 | 0.01240544 | 0.002163057 | 0.04492136 | 0.01920349 | 0.04267261 | 0.01283186 | 0.01303559 | 0.01612414 | 0.003313374 | 0.0334572
ACIDO PTGC |  | Fecha | 2023-01-01 | 2023-01-02 | 2023-01-03 | 2023-01-04 | 2023-01-05 | 2023-01-06 | 2023-01-07 | 2023-01-08 | 2023-01-09 | 2023-01-10 | 2023-01-11 | 2023-01-12 | 2023-01-13 | 2023-01-14 | 2023-01-15 | 2023-01-16 | 2023-01-17 | 2023-01-18 | 2023-01-19 | 2023-01-20 | 2023-01-21 | 2023-01-22 | 2023-01-23 | 2023-01-24 | 2023-01-25 | 2023-01-26 | 2023-01-27 | 2023-01-28 | 2023-01-29 | 2023-01-30 | 2023-01-31
| Camión 1 | Camión
Estanque
n°Guia
Boleta Pesaje
Volumen, m3
Densidad g/cc, kg/l, t/m3
Peso (t)
Ácidez gr/l
|  | Finos de S, t | 0 | 0 | 0 | 0 | 0 | 0 | 0 | 0 | 0 | 0 | 0 | 0 | 0 | 0 | 0 | 0 | 0 | 0 | 0 | 0 | 0 | 0 | 0 | 0 | 0 | 0 | 0 | 0 | 0 | 0 | 0
As mg/L
|  | Finos de As, t | 0 | 0 | 0 | 0 | 0 | 0 | 0 | 0 | 0 | 0 | 0 | 0 | 0 | 0 | 0 | 0 | 0 | 0 | 0 | 0 | 0 | 0 | 0 | 0 | 0 | 0 | 0 | 0 | 0 | 0 | 0
| Camión 2 | Camión
Estanque
n°Guia
Boleta Pesaje
Volumen, m3
Densidad g/cc, kg/l, t/m3
Peso (t)
Ácidez gr/l
|  | Finos de S, t | 0 | 0 | 0 | 0 | 0 | 0 | 0 | 0 | 0 | 0 | 0 | 0 | 0 | 0 | 0 | 0 | 0 | 0 | 0 | 0 | 0 | 0 | 0 | 0 | 0 | 0 | 0 | 0 | 0 | 0 | 0
As mg/L
|  | Finos de As, t | 0 | 0 | 0 | 0 | 0 | 0 | 0 | 0 | 0 | 0 | 0 | 0 | 0 | 0 | 0 | 0 | 0 | 0 | 0 | 0 | 0 | 0 | 0 | 0 | 0 | 0 | 0 | 0 | 0 | 0 | 0
| Camión 3 | Camión
Estanque
n°Guia
Boleta Pesaje
Volumen, m3
Densidad g/cc, kg/l, t/m3
Peso (t)
Ácidez gr/l
|  | Finos de S, t | 0 | 0 | 0 | 0 | 0 | 0 | 0 | 0 | 0 | 0 | 0 | 0 | 0 | 0 | 0 | 0 | 0 | 0 | 0 | 0 | 0 | 0 | 0 | 0 | 0 | 0 | 0 | 0 | 0 | 0 | 0
As mg/L
|  | Finos de As, t | 0 | 0 | 0 | 0 | 0 | 0 | 0 | 0 | 0 | 0 | 0 | 0 | 0 | 0 | 0 | 0 | 0 | 0 | 0 | 0 | 0 | 0 | 0 | 0 | 0 | 0 | 0 | 0 | 0 | 0 | 0
| Camión 4 | Camión
Estanque
n°Guia
Boleta Pesaje
Volumen, m3
Densidad g/cc, kg/l, t/m3
Peso (t)
Ácidez gr/l
|  | Finos de S, t | 0 | 0 | 0 | 0 | 0 | 0 | 0 | 0 | 0 | 0 | 0 | 0 | 0 | 0 | 0 | 0 | 0 | 0 | 0 | 0 | 0 | 0 | 0 | 0 | 0 | 0 | 0 | 0 | 0 | 0 | 0
As mg/L
|  | Finos de As, t | 0 | 0 | 0 | 0 | 0 | 0 | 0 | 0 | 0 | 0 | 0 | 0 | 0 | 0 | 0 | 0 | 0 | 0 | 0 | 0 | 0 | 0 | 0 | 0 | 0 | 0 | 0 | 0 | 0 | 0 | 0
|  | Camion 1 | 0 | 0 | 0 | 0 | 0 | 0 | 0 | 0 | 0 | 0 | 0 | 0 | 0 | 0 | 0 | 0 | 0 | 0 | 0 | 0 | 0 | 0 | 0 | 0 | 0 | 0 | 0 | 0 | 0 | 0 | 0
|  | Camion 2 | 0 | 0 | 0 | 0 | 0 | 0 | 0 | 0 | 0 | 0 | 0 | 0 | 0 | 0 | 0 | 0 | 0 | 0 | 0 | 0 | 0 | 0 | 0 | 0 | 0 | 0 | 0 | 0 | 0 | 0 | 0
|  | Camion 3 | 0 | 0 | 0 | 0 | 0 | 0 | 0 | 0 | 0 | 0 | 0 | 0 | 0 | 0 | 0 | 0 | 0 | 0 | 0 | 0 | 0 | 0 | 0 | 0 | 0 | 0 | 0 | 0 | 0 | 0 | 0
|  | Camion 4 | 0 | 0 | 0 | 0 | 0 | 0 | 0 | 0 | 0 | 0 | 0 | 0 | 0 | 0 | 0 | 0 | 0 | 0 | 0 | 0 | 0 | 0 | 0 | 0 | 0 | 0 | 0 | 0 | 0 | 0 | 0
acidez
|  | polvo | 0 | 0 | 0 | 0 | 0 | 0 | 0 | 0 | 0 | 0 | 0 | 0 | 0 | 0 | 0 | 0 | 0 | 0 | 0 | 0 | 0 | 0 | 0 | 0 | 0 | 0 | 0 | 0 | 0 | 0
|  |  | 0 | 0 | 0 | 0 | 0 | 0 | 0 | 0 | 0 | 0 | 0 | 0 | 0 | 0 | 0 | 0 | 0 | 0 | 0 | 0 | 0 | 0 | 0 | 0 | 0 | 0 | 0 | 0 | 0 | 0
|  |  | 0 | 0 | 0 | 0 | 0 | 0 | 0 | 0 | 0 | 0 | 0 | 0 | 0 | 0 | 0 | 0 | 0 | 0 | 0 | 0 | 0 | 0 | 0 | 0 | 0 | 0 | 0 | 0 | 0 | 0
|  |  | 0 | 0 | 0 | 0 | 0 | 0 | 0 | 0 | 0 | 0 | 0 | 0 | 0 | 0 | 0 | 0 | 0 | 0 | 0 | 0 | 0 | 0 | 0 | 0 | 0 | 0 | 0 | 0 | 0 | 0
|  | mercurio | 0 | 0 | 0 | 0 | 0 | 0 | 0 | 0 | 0 | 0 | 0 | 0 | 0 | 0 | 0 | 0 | 0 | 0 | 0 | 0 | 0 | 0 | 0 | 0 | 0 | 0 | 0 | 0 | 0 | 0
|  |  | 0 | 0 | 0 | 0 | 0 | 0 | 0 | 0 | 0 | 0 | 0 | 0 | 0 | 0 | 0 | 0 | 0 | 0 | 0 | 0 | 0 | 0 | 0 | 0 | 0 | 0 | 0 | 0 | 0 | 0
|  |  | 0 | 0 | 0 | 0 | 0 | 0 | 0 | 0 | 0 | 0 | 0 | 0 | 0 | 0 | 0 | 0 | 0 | 0 | 0 | 0 | 0 | 0 | 0 | 0 | 0 | 0 | 0 | 0 | 0 | 0
|  |  | 0 | 0 | 0 | 0 | 0 | 0 | 0 | 0 | 0 | 0 | 0 | 0 | 0 | 0 | 0 | 0 | 0 | 0 | 0 | 0 | 0 | 0 | 0 | 0 | 0 | 0 | 0 | 0 | 0 | 0
|  | N° Camiones | [31 empty] | 0
| PTGC | Volumen, m3 | 0 | 0 | 0 | 0 | 0 | 0 | 0 | 0 | 0 | 0 | 0 | 0 | 0 | 0 | 0 | 0 | 0 | 0 | 0 | 0 | 0 | 0 | 0 | 0 | 0 | 0 | 0 | 0 | 0 | 0 | 0 | 0
Densidad gr/cc; t/m3
|  | Peso (t) | [31 empty] | 0
|  | Ácidez gr/l | 0 | 0 | 0 | 0 | 0 | 0 | 0 | 0 | 0 | 0 | 0 | 0 | 0 | 0 | 0 | 0 | 0 | 0 | 0 | 0 | 0 | 0 | 0 | 0 | 0 | 0 | 0 | 0
|  | Finos de S, t | 0 | 0 | 0 | 0 | 0 | 0 | 0 | 0 | 0 | 0 | 0 | 0 | 0 | 0 | 0 | 0 | 0 | 0 | 0 | 0 | 0 | 0 | 0 | 0 | 0 | 0 | 0 | 0
|  | As mg/L | 0 | 0 | 0 | 0 | 0 | 0 | 0 | 0 | 0 | 0 | 0 | 0 | 0 | 0 | 0 | 0 | 0 | 0 | 0 | 0 | 0 | 0 | 0 | 0 | 0 | 0 | 0 | 0
|  | Finos de As, t | 0 | 0 | 0 | 0 | 0 | 0 | 0 | 0 | 0 | 0 | 0 | 0 | 0 | 0 | 0 | 0 | 0 | 0 | 0 | 0 | 0 | 0 | 0 | 0 | 0 | 0 | 0 | 0
| PTGC | Finos Acido (t) | 0 | 0 | 0 | 0 | 0 | 0 | 0 | 0 | 0 | 0 | 0 | 0 | 0 | 0 | 0 | 0 | 0 | 0 | 0 | 0 | 0 | 0 | 0 | 0 | 0 | 0 | 0 | 0 |  |  |  | 0
|  | Finos polvo (t) | 0 | 0 | 0 | 0 | 0 | 0 | 0 | 0 | 0 | 0 | 0 | 0 | 0 | 0 | 0 | 0 | 0 | 0 | 0 | 0 | 0 | 0 | 0 | 0 | 0 | 0 | 0 | 0 |  |  |  | 0
|  | Finos As (kg) | 0 | 0 | 0 | 0 | 0 | 0 | 0 | 0 | 0 | 0 | 0 | 0 | 0 | 0 | 0 | 0 | 0 | 0 | 0 | 0 | 0 | 0 | 0 | 0 | 0 | 0 | 0 | 0 |  |  |  | 0
|  | Finos Hg (kg) | 0 | 0 | 0 | 0 | 0 | 0 | 0 | 0 | 0 | 0 | 0 | 0 | 0 | 0 | 0 | 0 | 0 | 0 | 0 | 0 | 0 | 0 | 0 | 0 | 0 | 0 | 0 | 0 |  |  |  | 0
[21 empty] | 2021-10-01 |  |  |  |  | Volumenes PTE |  |  |  | Volumen inicial M3 | [H2 SO4] inicio mes | Volumen final M3 | ∆ finos acido sulfurico (ton)
[20 empty] | Volumen TDSF | RuntimeMethodHandle.InvokeMethod - IncuityFunctions.IncuityValueAtTime - ResultsArray.GetFailedResult: | [6 empty] | E0 |  | 68 | 357 | 90 | -2146826265
[20 empty] | Nivel Desc | RuntimeMethodHandle.InvokeMethod - IncuityFunctions.IncuityValueAtTime - ResultsArray.GetFailedResult: | [6 empty] | Piscina E0 |  | 90 | 357 | 240 | -2146826265
[20 empty] | Nivel Producto | RuntimeMethodHandle.InvokeMethod - IncuityFunctions.IncuityValueAtTime - ResultsArray.GetFailedResult: | [6 empty] | Reactores |  | 0 | 0 | 0 | -2146826265
[28 empty] | Piscina reactores |  | 0 | 0 | 0 | -2146826265
[28 empty] | Piscina aguas claras |  | 0 | 0 |  | -2146826265
[26 empty] | Volumenes PTGC |  |  |  | Volumen inicial M3 | [H2 SO4] inicio mes | Volumen final M3 | ∆ finos acido sulfurico (ton)
[28 empty] | Torre |  | 102 | 750.31 | 103 | -2146826265
[28 empty] | Descomponedor |  | 0 | 0 | 0 | -2146826265
[28 empty] | Producto |  | 117.04 | 632.1 | 50.4 | -2146826265
Volumen descomponedor
[27 empty] | Altura liquido | 1
[27 empty] | Radio | 1.9
[27 empty] | Largo | 3.75
[27 empty] | V | 9.298364
|  |  | 3 | 3 | 3 | 3 | 4 | 1 | 1 | 2 | 2 | 1 |  | 2 | 4 | 5 | 3 | 4 |  | 3 | 5 | 4 | 4 | 4 | 5 | 2 | 1 | 2 | 3 | 4 | 4 | 4
| C |  | 68.27 | 68.8 | 61.36 | 61.71 | 88.41 | 19.95 | 17.48 | 47.92 | 38.92 | 29.09 |  | 49.35 | 87.35 | 122.02 | 68.42 | 85.64 |  | 63.28 | 101.45 | 87.23 | 87.82 | 101.42 | 121.04 | 48.07 | 22.06 | 45.07 | 71.65 | 88.14 | 98.96 | 98.91
|  |  | 2021-03-01 | 2021-03-02 | 2021-03-03 | 2021-03-04 | 2021-03-05 | 2021-03-06 | 44262 | 44263 | 2021-03-09 | 2021-03-10 | 2021-03-11 | 2021-03-12 | 2021-03-13 | 2021-03-14 | 2021-03-15 | 2021-03-16 | 2021-03-17 | 2021-03-18 | 2021-03-19 | 2021-03-20 | 2021-03-21 | 2021-03-22 | 2021-03-23 | 2021-03-24 | 2021-03-25 | 2021-03-26 | 2021-03-27 | 2021-03-28 | 2021-03-29 | 2021-03-30
|  |  | 3 | 3 | 3 | 3 | 4 | 1 | 1 | 2 | 2 | 1 | 0 | 2 | 4 | 5 | 3 | 4 | 0 | 3 | 5 | 4 | 4 | 4 | 5 | 2 | 1 | 2 | 3 | 4 | 4 | 4
|  |  | 38.24717 | 8.75434 | 31.33 | -28.52283 | -1.14283 | -99.80849 | -71.60283 | -10.9 | -51.31283 | -30.74 | -118.1757 | -8.07 | -1.32283 | 31.24717 | -19.80283 | 20.37 | -91.33 | -26.35283 | 8.69717 | -3.52283 | -31.26566 | 43.32717 | 91.01717 | -98.46283 | -37.17 | -42.89283 | 12.56717 | 28.59 | 32.73 | 68.88717
|  |  | 1 |  |  |  | 2 | 3 | 2 | 1 |  |  |  | 1 | 1 | 1 | 1 | 1 |  | 1 |  | 1 |  | 2 |  | 1 | 3 | 2 | 1 | 1
|  |  | 19.76 |  |  |  | 36.71 | 65.75 | 43.07 | 20.63 |  |  |  | 22.26 | 22.57 | 22.08 | 21.38 | 20.46 |  | 22.89 |  | 21.58 |  | 45.26 |  | 20.98 | 65.51 | 39.94 | 19.06 | 20.38
|  |  | 2021-03-01 |  |  |  | 2021-03-05 | 2021-03-06 | 2021-03-07 | 2021-03-08 |  |  |  | 2021-03-12 | 2021-03-13 | 2021-03-14 | 2021-03-15 | 2021-03-16 |  | 2021-03-18 |  | 2021-03-20 |  | 2021-03-22 |  | 2021-03-24 | 2021-03-25 | 2021-03-26 | 2021-03-27 | 2021-03-28
|  |  | -2146826273 | -2146826273 | -2146826273 | -2146826273 | -2146826273 | -2146826273 | -2146826273 | -2146826273 | -2146826273 | -2146826273 | -2146826273 | -2146826273 | -2146826273 | -2146826273 | -2146826273 | -2146826273 | -2146826273 | -2146826273 | -2146826273 | -2146826273 | -2146826273 | -2146826273 | -2146826273 | -2146826273 | -2146826273 | -2146826273 | -2146826273 | -2146826273 | -2146826273 | -2146826273
4,26 mts

## Factor Olla Escoria HELE
TAMAÑO DE LA MUESTRA
Dónde:
| z | 1.2
| p | 50%
| e | 5%
| N | 1001
| N' | 125.89
FACTOR DE PESO POR OLLA
Dónde:
| N' | 174
| m | 2167
| F | 12.45402
MASA DE ESCORIA HELE PRODUCIDA
Dónde:
| N | 1001 | Jefa Control Procesos y Gestión
| F | 12.45402
| M | 12466.48
F: Factor de peso por olla.
m: Masa de escoria pesada.
N’: Tamaño real de la muestra.

## Escoria HELE
ENERO | ARSENICO Y AZUFRE EN ESCORIAS BOTADERO
Día | Ollas | Peso | Ajuste | Peso Ajustado | Ley As | Fino As | Ley S | Fino S
| Unid. | t | t | t | % | t | % | t
2023-01-01 | 42 | 523.069 | -86.30037 | 436.7686 | 0.03 | 0.1310306 | 0.5 | 2.183843
2023-01-02 | 16 | 199.2644 | -32.87633 | 166.388 | 0.02 | 0.03327761 | 0.5 | 0.8319402
2023-01-03 | 29 | 361.1667 | -59.58835 | 301.5783 | 0.01 | 0.03015783 | 0.6 | 1.80947
2023-01-04 | 45 | 560.431 | -92.46468 | 467.9664 | 0.01 | 0.04679664 | 0.7 | 3.275764
2023-01-05 | 24 | 298.8966 | -49.3145 | 249.5821 | 0.01 | 0.02495821 | 0.9 | 2.246238
2023-01-06 | 41 | 510.6149 | -84.2456 | 426.3693 | 0.01 | 0.04263693 | 0.9 | 3.837324
2023-01-07 | 40 | 498.1609 | -82.19083 | 415.9701 | 0.01 | 0.04159701 | 0.5 | 2.07985
2023-01-08 | 22 | 273.9885 | -45.20496 | 228.7835 | 0.05 | 0.1143918 | 1 | 2.287835
2023-01-09 | 32 | 398.5287 | -65.75266 | 332.7761 | 0.01 | 0.03327761 | 1 | 3.327761
2023-01-10 | 27 | 336.2586 | -55.47881 | 280.7798 | 0.01 | 0.02807798 | 1 | 2.807798
2023-01-11 | 27 | 336.2586 | -55.47881 | 280.7798 | 0.01 | 0.02807798 | 0.8 | 2.246238
2023-01-12 | 9 | 112.0862 | -18.49294 | 93.59327 | 0.01 | 0.009359327 | 0.6 | 0.5615596
2023-01-13 | 27 | 336.2586 | -55.47881 | 280.7798 | 0.01 | 0.02807798 | 1 | 2.807798
2023-01-14 | 39 | 485.7069 | -80.13606 | 405.5708 | 0.07 | 0.2838996 | 0.3 | 1.216713
2023-01-15 | 61 | 759.6954 | -125.341 | 634.3544 | 0.07 | 0.4440481 | 0.4 | 2.537418
2023-01-16 | 48 | 597.7931 | -98.629 | 499.1641 | 0.01 | 0.04991641 | 0.5 | 2.495821
2023-01-17 | 20 | 249.0805 | -41.09541 | 207.985 | 0.04 | 0.08319402 | 0.6 | 1.24791
2023-01-18 | 24 | 298.8966 | -49.3145 | 249.5821 | 0.09 | 0.2246238 | 0.7 | 1.747074
2023-01-19 | 24 | 298.8966 | -49.3145 | 249.5821 | 0.13 | 0.3244567 | 1 | 2.495821
2023-01-20 | 24 | 298.8966 | -49.3145 | 249.5821 | 0.09 | 0.2246238 | 1 | 2.495821
2023-01-21 | 27 | 336.2586 | -55.47881 | 280.7798 | 0.11 | 0.3088578 | 0.8 | 2.246238
2023-01-22 | 11 | 136.9943 | -22.60248 | 114.3918 | 0.1 | 0.1143918 | 0.4 | 0.4575671
2023-01-23 | 6 | 74.72414 | -12.32862 | 62.39551 | 0.01 | 0.006239551 | 0.5 | 0.3119776
2023-01-24 | 30 | 373.6207 | -61.64312 | 311.9776 | 0.07 | 0.2183843 | 0.5 | 1.559888
2023-01-25 | 60 | 747.2414 | -123.2862 | 623.9551 | 0.01 | 0.06239551 | 0.5 | 3.119776
2023-01-26 | 33 | 410.9828 | -67.80743 | 343.1753 | 0.01 | 0.03431753 | 0.6 | 2.059052
2023-01-27 | 52 | 647.6092 | -106.8481 | 540.7611 | 0.01 | 0.05407611 | 0.5 | 2.703806
2023-01-28 | 47 | 585.3391 | -96.57422 | 488.7649 | 0.01 | 0.04887649 | 0.6 | 2.932589
2023-01-29 | 54 | 672.5172 | -110.9576 | 561.5596 | 0.03 | 0.1684679 | 0.4 | 2.246238
2023-01-30 | 18 | 224.1724 | -36.98587 | 187.1865 | 0.0365 | 0.06832309 | 1 | 1.871865
2023-01-31 | 42 | 523.069 | -86.30037 | 436.7686 | 0.0365 | 0.1594205 | 1 | 4.367686
| 1001 | 12466.48 | -2056.826 | 10409.65 | 0.03333666 | 3.47023 | 0.6572428 | 68.41668
Jefa Control Procesos y Gestión