## CARÁTULA
FUNDICIÓN HERNÁN
VIDELA LIRA PAIPOTE
BALANCE ARSÉNICO Y AZUFRE OCTUBRE 2023
| Elaborado por: | Revisado por: | Aprobado por: | Fecha:
| Miguel Aguilera Cortínez | Pamela Cerda Cuevas | Carlos Fernandez Reinoso
2023-11-15
| Ingeniero Contabilidad Metalúrgica | Jefa Mejora Continua y Procesos | Superintendente Mejora Continua y Procesos

## FORMATO SMA 2023 (hidden)
Tipo de Flujo | Nombre Flujo | Peso Másico Seco Base [TMS] | Peso Másico Ajustado [TMS] | As [ppm] | As [%] | S [ppm] | S [%] | Fino As [TMF] | Fino S [TMF] | Observación
ENTRADA | Concentrado de Cu | 18612.383 | 18318.83 | 925.6153 | 0.09256153 | 330337.4 | 33.03374 | 16.95619 | 6051.395
ENTRADA | Precipitados | 0 | 0 | 0 | 0 | 0 | 0 | 0 | 0
ENTRADA | Blíster | 54.929 | 54.92133 | 0 | 0 | 18.2053 | 0.00182053 | 0 | 0.0009998592
ENTRADA | Minerales de fusión directa | 9.797 | 9.796531 | 0 | 0 | 0 | 0 | 0 | 0
ENTRADA | Concentrado de oro | 27.297 | 27.29699 | 2601.018 | 0.2601018 | 50591.6401 | 5.05916401 | 0.07099997 | 1.381
ENTRADA | Concentrado de plata | 0 | 0 | 0 | 0 | 0 | 0 | 0 | 0
ENTRADA | Sílice | 2451.9 | 1281.517 | 0 | 0 | 0 | 0 | 0 | 0
ENTRADA | Diesel | 448.4443 | 448.4443 | 0 | 0 | 8.3 | 0.00083 | 0 | 0.003722088
ENTRADA | Enap - 6 | 546.855 | 546.855 | 0 | 0 | 30 | 0.003 | 0 | 0.01640565
TOTAL Flujos Entrada |  | 22151.61 | 20687.66 |  |  |  |  | 17.02719 | 6052.797 |  | FILA CON FÓRMULA - NO MODIFICAR
SALIDA | Ánodos | 4084.759 | 4084.764 | 352.0966 | 0.03520966 | 31.86833 | 0.003186833 | 1.438232 | 0.1301746
SALIDA | Ácido sulfúrico producto | 16318.47 | 16318.47 | 0.3148515 | 3.148515e-05 | 326900 | 32.69 | 0.005137897 | 5334.509
SALIDA | Ácido sulfúrico Tipo C | 3188.54 | 3188.54 | 1293.757 | 0.1293757 | 63434.29 | 6.343429 | 4.125195 | 202.2628
SALIDA | Ácido sulfúrico PTGC | 0 | 0 | 0 | 0 | 0 | 0 | 0 | 0
SALIDA | Escoria final | 11686.1 | 13033.49 | 19.86278 | 0.001986278 | 5225.557 | 0.5225557 | 0.2588814 | 68.10726
SALIDA | Venta de circulante CT | 3650.238 | 3650.242 | 387.6293 | 0.03876293 | 28000 | 2.8 | 1.414941 | 102.2068
SALIDA | Venta de circulantes conversión | 360.98 | 360.9868 | 289.195 | 0.0289195 | 126142.4321 | 12.61424321 | 0.1043956 | 45.53575
TOTAL Flujos Salida |  | 39289.09 | 40636.5 |  |  |  |  | 7.346783 | 5752.752 |  | FILA CON FÓRMULA - NO MODIFICAR
Intermedios, Inventario Inicial | Circulante CT | 10303.04 | 10303.04 | 1949.8645 | 0.19498645 | 83940.0175 | 8.39400175 | 20.08952 | 864.837
Intermedios, Inventario Inicial | Escoria CT fria | 2546.19 | 2546.19 | 826.7568 | 0.08267568 | 51337.6163 | 5.13376163 | 2.10508 | 130.7153
Intermedios, Inventario Inicial | Metal Blanco frío | 1687.532 | 1687.532 | 1046.5134 | 0.10465134 | 133714.4706 | 13.37144706 | 1.766025 | 225.6475
Intermedios, Inventario Inicial | Circulante Conversión | 17665.76 | 17665.76 | 1559.21 | 0.155921 | 156462.4 | 15.64624 | 27.54462 | 2764.027
Intermedios, Inventario Inicial | Polvos de fusión | 7672.393 | 7672.393 | 9319.2059 | 0.93192059 | 191448.9486 | 19.14489486 | 71.50061 | 1468.872
Intermedios, Inventario Inicial | Polvos de conversión | 5543.308 | 5543.308 | 2428.4389 | 0.24284389 | 156633.293 | 15.6633293 | 13.46159 | 868.2667
Intermedios, Inventario Inicial | Polvos precipitadores electrostáticos | 4095.605 | 4095.605 | 20754.76 | 2.075476 | 183763.3 | 18.37633 | 85.0033 | 752.6219
Intermedios, Inventario Inicial | Productos en proceso | 1783.641 | 1783.641 | 243.0624 | 0.02430624 | 145977.9 | 14.59779 | 0.4335362 | 260.3722
TOTAL Flujos Intermedios, Inventario inicial |  | 51297.46 | 51297.46 |  |  |  |  | 221.9043 | 7335.359 |  | FILA CON FÓRMULA - NO MODIFICAR
Intermedios, Inventario Final | Circulante CT | 8264.655 | 6624.019 | 2346.0027 | 0.23460027 | 99258.2492 | 9.92582492 | 15.53997 | 657.4886
Intermedios, Inventario Final | Escoria CT fria | 2546.19 | 2546.19 | 826.7568 | 0.08267568 | 51337.6163 | 5.13376163 | 2.10508 | 130.7153
Intermedios, Inventario Final | Metal Blanco frío | 1347.532 | 1350.297 | 1046.5134 | 0.10465134 | 133714.4706 | 13.37144706 | 1.413104 | 180.5542
Intermedios, Inventario Final | Circulante Conversión | 18572.3 | 19955.01 | 1598.691 | 0.1598691 | 143438.2 | 14.34382 | 31.9019 | 2862.312
Intermedios, Inventario Final | Polvos de fusión | 7738.713 | 7751.145 | 9655.472 | 0.9655472 | 195645.6 | 19.56456 | 74.84096 | 1516.477
Intermedios, Inventario Final | Polvos de conversión | 5548.308 | 5548.31 | 2426.8813 | 0.24268813 | 156640.1119 | 15.66401119 | 13.46509 | 869.0879
Intermedios, Inventario Final | Polvos precipitadores electrostáticos | 4309.625 | 4255.668 | 21421.23 | 2.142123 | 179951.5 | 17.99515 | 91.16163 | 765.8139
Intermedios, Inventario Final | Productos en proceso | 1160.5 | 1627.074 | 243.1219 | 0.02431219 | 155977.4 | 15.59774 | 0.3955773 | 253.7868
TOTAL Flujos Intermedios, Inventario final |  | 49487.83 | 49657.71 |  |  |  |  | 230.8233 | 7236.236 |  | FILA CON FÓRMULA - NO MODIFICAR.
INVENTARIO FLUJOS INTERMEDIOS | [7 empty] | 8.91903 | -99.12369 |  | FILA CON FÓRMULA - NO MODIFICAR
EMISION MENSUAL,TMF/MES | [7 empty] | 0.7613774 | 399.1693 |  | FILA CON FÓRMULA - NO MODIFICAR.
PORCENTAJE DE CAPTURA Y FIJACIÓN MENSUAL [%] | [7 empty] | 95.52846 | 93.40521 |  | FILA CON FÓRMULA - NO MODIFICAR
| Peso Másico Seco Base [TMS] | Peso Másico Seco Ajustado [TMS] | As [ppm] | As [%] | S [ppm] | S [%] | Fino As [TMF] | Fino S [TMF]
MATERIAL DE MANTENCIÓN Y/O LIMPIEZA MENSUAL, TMF/MES
MATERIAL DE MANTENCIÓN Y/O LIMPIEZA ANUAL, TMF/AÑO (reportar solo en el mes de diciembre)
| Fino As [TMF] | Fino S [TMF] | Fino SO2 [TMF]
TOTAL ENTRADA ANUAL, TMF/AÑO | 92.86415 | 45687.39 | 91374.78 | ÚLTIMA CELDA DE LA FILA CON FÓRMULA - NO MODIFICAR
EMISION ACUMULADA, TMF/AÑO | 4.159041 | 2100.863 | 4201.726 | ÚLTIMA CELDA DE LA FILA CON FÓRMULA - NO MODIFICAR
EMISION ANUAL, TMF/AÑO (reportar solo en el mes de diciembre) | 4.159041 | 2100.863 | 4201.726 | FILA CON FÓRMULA - NO MODIFICAR
| As [%] | S [%]
PORCENTAJE DE CAPTURA Y FIJACIÓN ANUAL (SIN MATERIAL DE LIMPIEZA) (reportar solo en el mes de diciembre) | 95.52% | 95.4% | FILA CON FÓRMULA - NO MODIFICAR
PORCENTAJE DE CAPTURA Y FIJACIÓN ANUAL (CON MATERIAL DE LIMPIEZA (reportar solo en el mes de diciembre) | 95.52% | 95.4% | FILA CON FÓRMULA - NO MODIFICAR

## RESUMEN BALANCE
BALANCE MENSUAL FUNDICIÓN HERNÁN VIDELA LIRA
OCTUBRE
Flujos entrada | Peso seco, tms |  | As, medido |  | S, medido |  | Finos, tms
| Medido | Ajustado | ppm | % | ppm | % | As | S
Concentrado de Cu | 18612.383 | 18318.83 | 925.6153 | 0.09256153 | 330337.4 | 33.03374 | 16.95619 | 6051.395
Precipitados | 0 | 0 | 0 | 0 | 0 | 0 | 0 | 0
Blíster | 54.929 | 54.92133 | 0 | 0 | 18.2053 | 0.00182053 | 0 | 0.0009998592
Minerales de fusión directa | 9.797 | 9.796531 | 0 | 0 | 0 | 0 | 0 | 0
Concentrado de oro | 27.297 | 27.29699 | 2601.018 | 0.2601018 | 50591.6401 | 5.05916401 | 0.07099997 | 1.381
Concentrado de plata | 0 | 0 | 0 | 0 | 0 | 0 | 0 | 0
Sílice | 2451.9 | 1281.517 | 0 | 0 | 0 | 0 | 0 | 0
Diesel | 448.4443 | 448.4443 | 0 | 0 | 8.3 | 0.00083 | 0 | 0.003722088 | Densidad diesel kg/lt | 0.8307
Enap - 6 | 546.855 | 546.855 | 0 | 0 | 30 | 0.003 | 0 | 0.01640565
Total, entradas | 22151.61 | 20687.66 | 823.0602 | 0.08230602 | 292580.1 | 29.25801 | 17.02719 | 6052.797
Flujos Inventario inicial | Peso seco, tms |  | As, medido |  | S, medido |  | Finos, tms
| Medido | Ajustado | ppm | % | ppm | % | As | S
Circulante CT | 10303.04 | 10303.04 | 1949.8645 | 0.19498645 | 83940.0175 | 8.39400175 | 20.08952 | 864.837
Escoria CT fria | 2546.19 | 2546.19 | 826.7568 | 0.08267568 | 51337.6163 | 5.13376163 | 2.10508 | 130.7153
Metal Blanco frío | 1687.532 | 1687.532 | 1046.5134 | 0.10465134 | 133714.4706 | 13.37144706 | 1.766025 | 225.6475
Circulante Conversión | 17665.76 | 17665.76 | 1559.21 | 0.155921 | 156462.4 | 15.64624 | 27.54462 | 2764.027
Polvos de fusión | 7672.393 | 7672.393 | 9319.2059 | 0.93192059 | 191448.9486 | 19.14489486 | 71.50061 | 1468.872
Polvos de conversión | 5543.308 | 5543.308 | 2428.4389 | 0.24284389 | 156633.293 | 15.6633293 | 13.46159 | 868.2667
Polvos precipitadores electrostáticos | 4095.605 | 4095.605 | 20754.76 | 2.075476 | 183763.3 | 18.37633 | 85.0033 | 752.6219
Productos en proceso | 1783.641 | 1783.641 | 243.0624 | 0.02430624 | 145977.9 | 14.59779 | 0.4335362 | 260.3722
Total, Inventario inicial | 51297.46 | 51297.46 | 4325.833 | 0.4325833 | 142996.5 | 14.29965 | 221.9043 | 7335.359
Flujos inventario final | Peso seco, tms |  | As, medido |  | S, medido |  | Finos, tms
| Medido | Ajustado | ppm | % | ppm | % | As | S
Circulante CT | 8264.655 | 6624.019 | 2346.0027 | 0.23460027 | 99258.2492 | 9.92582492 | 15.53997 | 657.4886
Escoria CT fria | 2546.19 | 2546.19 | 826.7568 | 0.08267568 | 51337.6163 | 5.13376163 | 2.10508 | 130.7153
Metal Blanco frío | 1347.532 | 1350.297 | 1046.5134 | 0.10465134 | 133714.4706 | 13.37144706 | 1.413104 | 180.5542
Circulante Conversión | 18572.3 | 19955.01 | 1598.691 | 0.1598691 | 143438.2 | 14.34382 | 31.9019 | 2862.312
Polvos de fusión | 7738.713 | 7751.145 | 9655.472 | 0.9655472 | 195645.6 | 19.56456 | 74.84096 | 1516.477
Polvos de conversión | 5548.308 | 5548.31 | 2426.8813 | 0.24268813 | 156640.1119 | 15.66401119 | 13.46509 | 869.0879
Polvos precipitadores electrostáticos | 4309.625 | 4255.668 | 21421.23 | 2.142123 | 179951.5 | 17.99515 | 91.16163 | 765.8139
Productos en proceso | 1160.5 | 1627.074 | 243.1219 | 0.02431219 | 155977.4 | 15.59774 | 0.3955773 | 253.7868
Total, Inventario final | 49487.83 | 49657.71 | 4648.287 | 0.4648287 | 145722.3 | 14.57223 | 230.8233 | 7236.236
Variación de inventarios | Peso seco, tms |  | Finos, tms
| Medido | Ajustado | As | S
Inventario Final - Inventario Inicial | -1809.636 | -1639.748 | 8.91903 | -99.12369
Flujos salidas | Peso seco, tms |  | As, medido |  | S, medido |  | Finos, tms
| Medido | Ajustado | ppm | % | ppm | % | As | S
Ánodos | 4084.759 | 4084.764 | 352.0966 | 0.03520966 | 31.86833 | 0.003186833 | 1.438232 | 0.1301746
Ácido sulfúrico producto | 16318.47 | 16318.47 | 0.3148515 | 3.148515e-05 | 326900 | 32.69 | 0.005137897 | 5334.509
Ácido sulfúrico Tipo C | 3188.54 | 3188.54 | 1293.757 | 0.1293757 | 63434.29 | 6.343429 | 4.125195 | 202.2628
Ácido sulfúrico PTGC | 0 | 0 | 0 | 0 | 0 | 0 | 0 | 0
Escoria final | 11686.1 | 13033.49 | 19.86278 | 0.001986278 | 5225.557 | 0.5225557 | 0.2588814 | 68.10726
Venta de circulante CT | 3650.238 | 3650.242 | 387.6293 | 0.03876293 | 28000 | 2.8 | 1.414941 | 102.2068
Venta de circulantes conversión | 360.98 | 360.9868 | 289.195 | 0.0289195 | 126142.4321 | 12.61424321 | 0.1043956 | 45.53575
Total, salidas | 39289.09 | 40636.5 | 180.7927 | 0.01807927 | 141566.1 | 14.15661 | 7.346783 | 5752.752
EMISIÓN ARSÉNICO, tmf | [7 empty] | 0.7613774
CAPTACIÓN ARSÉNICO (Mes), % | [7 empty] | 95.52846
EMISIÓN AZUFRE, tmf | [7 empty] | 399.1693
CAPTACIÓN AZUFRE (Mes), % | [7 empty] | 93.40521
EMISIÓN ARSÉNICO ACUMULADA, tmf | [7 empty] | 4.159163
CAPTACIÓN ARSÉNICO ACUMULADO, % | [7 empty] | 95.52124
EMISIÓN AZUFRE ACUMULADA, tmf | [7 empty] | 2312.405
CAPTACIÓN AZUFRE ACUMULADA, % | [7 empty] | 94.93864

## Flujos de entrada
| FLUJO | CONCENTRADO DE COBRE
| MES | OCTUBRE
| AÑO | 2023
Flujo Fusión | Proveedor | Conjunto | Peso seco medido, ton | Peso seco ajustado, ton | As, % | S, % | As, ton | S, ton
24 | CAROLA | 393 | 1413.337 | 1366.358 | 0.0404008 | 36.24351446 | 0.5520194 | 495.216
136 | CAROLA | 373 | 3927.702 | 3885.531 | 0.007969 | 36.41551727 | 0.309638 | 1414.936
158 | CAROLA | 142 | 922.64 | 922.6404 | 0.0049857 | 36.66999046 | 0.04600008 | 338.3321
18 | PUNTA DEL COBRE | 372 | 1583.3 | 1583.3 | 0.1107181 | 34.44015663 | 1.753 | 545.2911
20 | PUNTA DEL COBRE | 388 | 2662.383 | 2492.919 | 0.0408281 | 33.48999749 | 1.017811 | 834.8784
22 | PUNTA DEL COBRE | 307 | 1807.124 | 1807.124 | 0.0374628 | 34.28436566 | 0.6769992 | 619.561
54 | PUNTA DEL COBRE | 417 | 945.776 | 924.2425 | 0.2727919 | 34.18896229 | 2.521259 | 315.9889
67 | PUNTA DEL COBRE | 418 | 578.382 | 577.449 | 0.0169438 | 34.86934241 | 0.09784181 | 201.3527
88 | PUNTA DEL COBRE | 396 | 8.597 | 8.419171 | 41.8285448 | 34.15144818 | 3.521617 | 2.875269
122 | CENIZAS | 419 | 64.847 | 54.33254 | 0.3654757 | 19.5089981 | 0.1985722 | 10.59973
200 | CENIZAS | 99 | 831.075 | 831.0742 | 0.0264717 | 16.48190597 | 0.2199995 | 136.9769
98 | ENAMI VARIOS | 85 | 246.537 | 246.5369 | 0.0507023 | 28.07448781 | 0.1249999 | 69.21398
83 | MATTA | 101 | 1650.524 | 1650.494 | 0.3265024 | 28.97679767 | 5.388901 | 478.2602
103 | MATTA | 405 | 1970.159 | 1968.411 | 0.0267999 | 29.86738634 | 0.5275321 | 587.9129
| TOTALES |  | 18612.383 | 18318.83 | 0.09256153 | 33.03374 | 16.95619 | 6051.395
| FLUJO | PRECIPITADOS
| MES | OCTUBRE
| AÑO | 2023
Flujo Fusión | Proveedor | Conjunto | Peso seco medido, ton | Peso seco ajustado, ton | As, % | S, % | As, ton | S, ton
185 | PRECIPITADO DE Cu | 0 | 0 | 0 | 0 | 0 | 0 | 0
185 | PRECIPITADO DE Cu | 222
200 | PRECIPITADO DE Cu | 3
200 | PRECIPITADO DE Cu | 146
191 | PRECIPITADO DE Cu | 164
557 | PRECIPITADO DE Cu | 565
559 | PRECIPITADO DE Cu | 448
| TOTALES |  | 0 | 0 | 0 | 0 | 0 | 0
| FLUJO | BLÍSTER
| MES | OCTUBRE
| AÑO | 2023
Flujo Fusión | Proveedor | Conjunto | Peso seco medido, ton | Peso seco ajustado, ton | As, % | S, % | As, ton | S, ton
368 | BLÍSTER EXTERNO | 15 | 54.929 | 54.92133 | 0 | 0.00182053 | 0 | 0.0009998592
561 | BLÍSTER EXTERNO | 0 | 0 | 0 | 0 | 0 | 0 | 0
| TOTALES |  | 54.929 | 54.92133 | 0 | 0.00182053 | 0 | 0.0009998592
| FLUJO | MINERALES
| MES | OCTUBRE
| AÑO | 2023
Flujo Fusión | Proveedor | Conjunto | Peso seco medido, ton | Peso seco ajustado, ton | As, % | S, % | As, ton | S, ton
549 | MFD Au | 330 | 9.797 | 9.796531 | 0 | 0 | 0 | 0
| TOTALES |  | 9.797 | 9.796531 | 0 | 0 | 0 | 0
| FLUJO | CONCENTRADO Au
| MES | OCTUBRE
| AÑO | 2023
Flujo Fusión | Proveedor | Conjunto | Peso seco medido, ton | Peso seco ajustado, ton | As, % | S, % | As, ton | S, ton
539 | CONCENTRADO DE ORO | 63 | 27.297 | 27.29699 | 0.2601018 | 5.05916401 | 0.07099997 | 1.381
| TOTALES |  | 27.297 | 27.29699 | 0.2601018 | 5.05916401 | 0.07099997 | 1.381
| FLUJO | CONCENTRADO Ag
| MES | OCTUBRE
| AÑO | 2023
Flujo Fusión | Proveedor | Conjunto | Peso seco medido, ton | Peso seco ajustado, ton | As, % | S, % | As, ton | S, ton
527 | CONCENTRADO DE PLATA | 0 | 0 | 0 | 0 | 0 | 0 | 0
| TOTALES |  | 0 | 0 | 0 | 0 | 0 | 0
| FLUJO | SÍLICE
| MES | OCTUBRE
| AÑO | 2023
Flujo Fusión | Proveedor | Peso seco medido, ton | Peso seco ajustado, ton | As, % | S, % | As, ton | S, ton
262 | SÍLICE | 2451.9 | 1281.517 | 0 | 0 | 0 | 0
| TOTALES | 2451.9 | 1281.517 | 0 | 0 | 0 | 0

## Inv Circ
INVENTARIO DE CIRCULANTES
OCTUBRE | [15 empty] | 32 | 29 | 95
|  |  |  | INVENTARIO FINAL | [6 empty] | INVENTARIO INICIAL |  |  | Diferencia | Diferencia | 33 | 30 | 96
|  |  |  | -1 | [6 empty] | -2 |  |  | (1) - (2) | (1) - (2) | 34 | 31 | 98
| ts | ts ajustada | As (%) | As (t) | S (%) | S (t) |  | ts | ts ajustada | As (%) | As (t) | S (%) | S (t) | As (t) | S (t) | 35 |  | 100
[16 empty] | 38 | 25 | 108
CIRCULANTE CT | 8264.655 | 6624.019 | 0.23460027 | 15.53997 | 9.92582492 | 657.4886 |  | 10303.04 | 10303.04 | 0.19498645 | 20.08952 | 8.39400175 | 864.837 | -4.549555 | -207.3484 | 40 | 27 | 111
[16 empty] | 41 |  | 112
METAL BLANCO FRIO | 1347.532 | 1350.297 | 0.10465134 | 1.413104 | 13.37144706 | 180.5542 |  | 1687.532 | 1687.532 | 0.10465134 | 1.766025 | 13.37144706 | 225.6475 | -0.3529216 | -45.09329 | 42 | 20 | 117
[16 empty] | 43 | 21 | 119
CIRCULANTE CONVERSIÓN | 18572.3 | 19955.01 | 0.1598691 | 31.9019 | 14.34382 | 2862.312 |  | 17665.76 | 17665.76 | 0.155921 | 27.54462 | 15.64624 | 2764.027 | 4.35728 | 98.2845 | 44 | 26 | 121
[16 empty] | 45 | 32 | 124
CIRCULANTE SIN TRITURAR |  |  | 0 |  | 0 |  |  | 0 |  | 0 |  | 0 |  | 0 | 0 | 46 | 22 | 125
[16 empty] | 49 | 33 | 130
ESCORIA. CT FRIA | 2546.19 | 2546.19 | 0.08267568 | 2.10508 | 5.13376163 | 130.7153 |  | 2546.19 | 2546.19 | 0.08267568 | 2.10508 | 5.13376163 | 130.7153 | 0 | 0 | 51 | 19 | 135
[16 empty] | 52 |  | 140
CONCENTRADO ESCORIA CT (MATTA) | 0 | 0 | 0 | 0 | 0 | 0 |  | 0 | 0 | 0 | 0 | 0 | 0 | 0 | 0 | 53 |  | 141
[16 empty] | 116 | 28 | 215
SUBTOTAL CIRCULANTE NAVE | 30730.68 | 30475.52 | 0.001672164 | 50.96005 | 12.57098 | 3831.07 |  | 32202.51 | 32202.51 | 0.001599417 | 51.50525 | 12.37552 | 3985.227 | -0.5451962 | -154.1572 | 118 |  | 219
[16 empty] | 119 |  | 220
CIRCULANTES RAF |  |  | 0 |  | 0 |  |  | 0 |  | 0 |  | 0 |  | 0 | 0 | 120 |  | 221
[16 empty] | 122 |  | 223
POLVOS DE FUSIÓN | 7738.713 | 7751.145 | 0.9655472 | 74.84096 | 19.56456 | 1516.477 |  | 7672.393 | 7672.393 | 0.93192059 | 71.50061 | 19.14489486 | 1468.872 | 3.340351 | 47.60567 | 123 |  | 224
[16 empty] | 124 |  | 225
POLVOS DE CONVERSIÓN | 5548.308 | 5548.31 | 0.24268813 | 13.46509 | 15.66401119 | 869.0879 |  | 5543.308 | 5543.308 | 0.24284389 | 13.46159 | 15.6633293 | 868.2667 | 0.00350355 | 0.8212193 | 125 |  | 226
[16 empty] | 128 | 38 | 230
POLVOS PRECIP. ELECTROSTÁTICOS | 1832.071 | 1856.003 | 2.645909 | 49.10815 | 17.50304077 | 324.857 |  | 1695.941 | 1695.941 | 2.45431726 | 41.62376 | 17.56669668 | 297.9208 | 7.484387 | 26.93628 | 117 | 35 | 218
4093
POLVOS PPEE HELE | 2477.555 | 2399.665 | 1.75247335 | 42.05348 | 18.37576973 | 440.9568 |  | 2399.665 | 2399.665 | 1.80773343 | 43.37954 | 18.94852854 | 454.7011 | -1.326057 | -13.74429
PRODUCTOS EN PROCESO | 1160.5 | 1627.074 | 0.02431219 | 0.3955773 | 15.59774 | 253.7868 |  | 1783.641 | 1783.641 | 0.02430624 | 0.4335362 | 14.59779 | 260.3722 | -0.03795887 | -6.585401
TOTAL CIRCULANTES | 49487.83 | 49657.71 | 0.4648287 | 230.8233 | 14.57223 | 7236.236 |  | 51297.46 | 51297.46 | 0.4325833 | 221.9043 | 14.29965 | 7335.359 | 8.91903 | -99.12369
|  |  | EMISIÓN ARSÉNICO, tmf |  |  |  | 0.7613774
|  |  | CAPTACIÓN ARSÉNICO (Mes), % |  |  |  | 95.52846
|  |  | EMISIÓN AZUFRE, tmf |  |  |  | 399.1693
|  |  | CAPTACIÓN AZUFRE (Mes), % |  |  |  | 93.40521
|  |  | EMISIÓN ARSÉNICO ACUMULADA, tmf |  |  |  | 4.159163
|  |  | CAPTACIÓN ARSÉNICO ACUMULADO, % |  |  |  | 95.52124
|  |  | EMISIÓN AZUFRE ACUMULADA, tmf |  |  |  | 2312.405
|  |  | CAPTACIÓN AZUFRE ACUMULADA, % |  |  |  | 94.93864

## Ánodos
FLUJO | ÁNODOS
MES | OCTUBRE
AÑO | 2023
Lote | Peso medido, ton | Peso Ajustado, ton | S, ppm | As,ppm | S, ton | As, ton | Peso medido, ton | Peso ajustado, ton | As, ton | S, ton
02102023-1 | 131.643 | 131.6432 | 30 | 317 | 0.003949295 | 0.04173089 | 131.643 | 131.6432 | 0.04173089 | 0.003949295
02102023-2 | 85.286 | 85.28611 | 30 | 527 | 0.002558583 | 0.04494578 | 85.286 | 85.28611 | 0.04494578 | 0.002558583
03102023-1 | 109.703 | 109.7031 | 32 | 361 | 0.003510501 | 0.03960284 | 109.703 | 109.7031 | 0.03960284 | 0.003510501
04102023-1 | 160.467 | 160.4672 | 34 | 331 | 0.005455885 | 0.05311465 | 160.467 | 160.4672 | 0.05311465 | 0.005455885
05102023-1 | 161.243 | 161.2432 | 33 | 335 | 0.005321026 | 0.05401648 | 161.243 | 161.2432 | 0.05401648 | 0.005321026
06102023-1 | 138.474 | 138.4742 | 32 | 543 | 0.004431174 | 0.07519148 | 138.474 | 138.4742 | 0.07519148 | 0.004431174
07102023-1 | 136.942 | 136.9422 | 32 | 355 | 0.00438215 | 0.04861448 | 136.942 | 136.9422 | 0.04861448 | 0.00438215
07102023-2 | 100.725 | 100.7251 | 31 | 338 | 0.003122479 | 0.0340451 | 100.725 | 100.7251 | 0.0340451 | 0.003122479
08102023-1 | 121.385 | 121.3852 | 31 | 541 | 0.00376294 | 0.06566937 | 121.385 | 121.3852 | 0.06566937 | 0.00376294
08102023-2 | 65.041 | 65.04109 | 31 | 554 | 0.002016274 | 0.03603276 | 65.041 | 65.04109 | 0.03603276 | 0.002016274
09102023-1 | 65.617 | 65.61709 | 31 | 664 | 0.00203413 | 0.04356975 | 65.617 | 65.61709 | 0.04356975 | 0.00203413
09102023-2 | 115.015 | 115.0152 | 31 | 528 | 0.00356547 | 0.060728 | 115.015 | 115.0152 | 0.060728 | 0.00356547
10102023-1 | 127.621 | 127.6212 | 32 | 592 | 0.004083877 | 0.07555173 | 127.621 | 127.6212 | 0.07555173 | 0.004083877
11102023-1 | 54.659 | 54.65907 | 32 | 305 | 0.00174909 | 0.01667102 | 54.659 | 54.65907 | 0.01667102 | 0.00174909
12102023-1 | 60.918 | 60.91808 | 32 | 301 | 0.001949379 | 0.01833634 | 60.918 | 60.91808 | 0.01833634 | 0.001949379
12102023-2 | 105.01 | 105.0101 | 32 | 291 | 0.003360325 | 0.03055795 | 105.01 | 105.0101 | 0.03055795 | 0.003360325
13102023-1 | 170.692 | 170.6922 | 32 | 304 | 0.005462151 | 0.05189044 | 170.692 | 170.6922 | 0.05189044 | 0.005462151
14102023-1 | 118.368 | 118.3682 | 31 | 209 | 0.003669413 | 0.02473895 | 118.368 | 118.3682 | 0.02473895 | 0.003669413
14102023-2 | 79.96 | 79.96011 | 32 | 410 | 0.002558723 | 0.03278364 | 79.96 | 79.96011 | 0.03278364 | 0.002558723
15102023-1 | 121.33 | 121.3302 | 32 | 241 | 0.003882565 | 0.02924057 | 121.33 | 121.3302 | 0.02924057 | 0.003882565
15102023-2 | 73.117 | 73.1171 | 32 | 470 | 0.002339747 | 0.03436504 | 73.117 | 73.1171 | 0.03436504 | 0.002339747
16102023-1 | 121.277 | 121.2772 | 32 | 289 | 0.003880869 | 0.0350491 | 121.277 | 121.2772 | 0.0350491 | 0.003880869
16102023-2 | 68.637 | 68.63709 | 32 | 290 | 0.002196387 | 0.01990476 | 68.637 | 68.63709 | 0.01990476 | 0.002196387
17102023-1 | 187.901 | 187.9013 | 32 | 454 | 0.00601284 | 0.08530717 | 187.901 | 187.9013 | 0.08530717 | 0.00601284
18102023-1 | 190.032 | 190.0323 | 32 | 197 | 0.006081032 | 0.03743635 | 190.032 | 190.0323 | 0.03743635 | 0.006081032
20102023-1 | 122.084 | 122.0842 | 32 | 308 | 0.003906693 | 0.03760192 | 122.084 | 122.0842 | 0.03760192 | 0.003906693
21102023-1 | 130.672 | 130.6722 | 32 | 296 | 0.00418151 | 0.03867896 | 130.672 | 130.6722 | 0.03867896 | 0.00418151
24102023-1 | 123.245 | 123.2452 | 32 | 413 | 0.003943845 | 0.05090025 | 123.245 | 123.2452 | 0.05090025 | 0.003943845
24102023-2 | 85.2 | 85.20011 | 32 | 202 | 0.002726404 | 0.01721042 | 85.2 | 85.20011 | 0.01721042 | 0.002726404
25102023-1 | 155.037 | 155.0372 | 32 | 188 | 0.004961191 | 0.029147 | 155.037 | 155.0372 | 0.029147 | 0.004961191
25102023-2 | 34.853 | 34.85305 | 32 | 363 | 0.001115298 | 0.01265166 | 34.853 | 34.85305 | 0.01265166 | 0.001115298
26102023-1 | 62.142 | 62.14208 | 32 | 190 | 0.001988547 | 0.011807 | 62.142 | 62.14208 | 0.011807 | 0.001988547
28102023-1 | 100.061 | 100.0611 | 32 | 588 | 0.003201956 | 0.05883595 | 100.061 | 100.0611 | 0.05883595 | 0.003201956
29102023-1 | 99.202 | 99.20213 | 32 | 234 | 0.003174468 | 0.0232133 | 99.202 | 99.20213 | 0.0232133 | 0.003174468
29102023-2 | 101.038 | 101.0381 | 32 | 245 | 0.00323322 | 0.02475434 | 101.038 | 101.0381 | 0.02475434 | 0.00323322
30102023-1 | 100.087 | 100.0871 | 32 | 236 | 0.003202788 | 0.02362056 | 100.087 | 100.0871 | 0.02362056 | 0.003202788
31102023-1 | 100.075 | 100.0751 | 32 | 207 | 0.003202404 | 0.02071555 | 100.075 | 100.0751 | 0.02071555 | 0.003202404
0 |  | 0
0 |  | 0
0 |  | 0
0 |  | 0
0 |  | 0
0 |  | 0
0 |  | 0
0 |  | 0
0 |  | 0
0 |  | 0
0 |  | 0
0 |  | 0
0 |  | 0 |  |  | 0 | 0 | 0 | 0 | 0 | 0
0 |  | 0 |  |  | 0 | 0 | 0 | 0 | 0 | 0
0 |  | 0 |  |  | 0 | 0 | 0 | 0 | 0 | 0
0 |  | 0 |  |  | 0 | 0 | 0 | 0 | 0 | 0
0 |  | 0 |  |  | 0 | 0 | 0 | 0 | 0 | 0
0 |  | 0 |  |  | 0 | 0 | 0 | 0 | 0 | 0
0 |  | 0 |  |  | 0 | 0 | 0 | 0 | 0 | 0
0 |  | 0 |  |  | 0 | 0 | 0 | 0 | 0 | 0
0 |  | 0 |  |  | 0 | 0 | 0 | 0 | 0 | 0
0 |  | 0 |  |  | 0 | 0 | 0 | 0 | 0 | 0
0 |  | 0 |  |  | 0 | 0 | 0 | 0 | 0 | 0
0 |  | 0 |  |  | 0 | 0 | 0 | 0 | 0 | 0
0 |  | 0 |  |  | 0 | 0 | 0 | 0 | 0 | 0
0 |  | 0 |  |  | 0 | 0 | 0 | 0 | 0 | 0
0 |  | 0 |  |  | 0 | 0 | 0 | 0 | 0 | 0
0 |  | 0 |  |  | 0 | 0 | 0 | 0 | 0 | 0
0 |  | 0 |  |  | 0 | 0 | 0 | 0 | 0 | 0
[5 empty] | TOTAL MES |  | 4084.759 | 4084.764 | 1.438232 | 0.1301746
[7 empty] | 4084.759 | 4084.764 | 0.03521% | 0.003187%

## Ácido Sulfúrico Producto
FLUJO | ACIDO SULFÚRICO PRODUCTO
MES | OCTUBRE
AÑO | 2023
DESPACHO DIARIO, TONELADAS | [31 empty] | TOTAL
| 1 | 2 | 3 | 4 | 5 | 6 | 7 | 8 | 9 | 10 | 11 | 12 | 13 | 14 | 15 | 16 | 17 | 18 | 19 | 20 | 21 | 22 | 23 | 24 | 25 | 26 | 27 | 28 | 29 | 30 | 31
Masa medida, kg | 0 | 755640 | 586130 | 586720 | 584620 | 529450 | 0 | 0 | 0 | 801570 | 729420 | 700750 | 420860 | 169520 | 0 | 724110 | 839500 | 1032200 | 724750 | 533480 | 139800 | 0 | 1005610 | 925540 | 836290 | 839610 | 0 | 0 | 0 | 923830 | 835740 | 15225140
Masa medida, ton | 0 | 755.64 | 586.13 | 586.72 | 584.62 | 529.45 | 0 | 0 | 0 | 801.57 | 729.42 | 700.75 | 420.86 | 169.52 | 0 | 724.11 | 839.5 | 1032.2 | 724.75 | 533.48 | 139.8 | 0 | 1005.61 | 925.54 | 836.29 | 839.61 | 0 | 0 | 0 | 923.83 | 835.74 | 15225.14 | 8601.774
Masa ajustada, ton | 0 | 755.64 | 586.13 | 586.72 | 584.62 | 529.45 | 0 | 0 | 0 | 801.57 | 729.42 | 700.75 | 420.86 | 169.52 | 0 | 724.11 | 839.5 | 1032.2 | 724.75 | 533.48 | 139.8 | 0 | 1005.61 | 925.54 | 836.29 | 839.61 | 0 | 0 | 0 | 923.83 | 835.74 | 15225.14
Densidad gr/cc, t/m3 |  | 1.78 | 1.77 | 1.78 | 1.76 | 1.76 |  |  |  | 1.72 | 1.72 | 1.75 | 1.78 | 1.764231 |  | 1.77 | 1.78 | 1.77 | 1.78 | 1.77 | 1.764231 |  | 1.77 | 1.76 | 1.77 | 1.77 |  |  |  | 1.77 | 1.76 | 1.77
Volumen m3 |  | 424.5169 | 331.1469 | 329.618 | 332.1705 | 300.8239 |  |  |  | 466.0291 | 424.0814 | 400.4286 | 236.4382 | 96.08717 |  | 409.1017 | 471.6292 | 583.1638 | 407.1629 | 301.4011 | 79.24131 |  | 568.1412 | 525.875 | 472.4802 | 474.3559 |  |  |  | 521.9379 | 474.8523 | 8630.683
[H2SO4], % |  | 97.48 | 96.5 | 96.96 | 96.14 | 95.95 |  |  |  | 94.33 | 95.49 | 95.84 | 97.48 | 96.70741 |  | 97.07 | 97.69 | 96.94 | 97.69 | 96.94 | 96.70741 |  | 97.11 | 96.63 | 97.05 | 96.89 |  |  |  | 97.07 | 96.62 | 96.70741
[As], mg/l, gr/m3 | [31 empty] | 0.615 | composito mensual
Ácido al 100%, ton | 0 | 736.5979 | 565.61545 | 568.8837 | 562.0537 | 508.007275 | 0 | 0 | 0 | 756.121 | 696.523158 | 671.5988 | 410.2543 | 163.9384 | 0 | 702.8936 | 820.1076 | 1000.615 | 708.0083 | 517.1555 | 135.197 | 0 | 976.5479 | 894.3493 | 811.6195 | 813.4981 | 0 | 0 | 0 | 896.7618 | 807.492 | 14723.84
Factor gravimétrico H2SO4 ==> S | 0.3269 | 0.3269 | 0.3269 | 0.3269 | 0.3269 | 0.3269 | 0.3269 | 0.3269 | 0.3269 | 0.3269 | 0.3269 | 0.3269 | 0.3269 | 0.3269 | 0.3269 | 0.3269 | 0.3269 | 0.3269 | 0.3269 | 0.3269 | 0.3269 | 0.3269 | 0.3269 | 0.3269 | 0.3269 | 0.3269 | 0.3269 | 0.3269 | 0.3269 | 0.3269 | 0.3269 | 0.3269
Azufre, ton | 0 | 240.7939 | 184.8997 | 185.9681 | 183.7353 | 166.0676 | 0 | 0 | 0 | 247.176 | 227.6934 | 219.5456 | 134.1121 | 53.59146 | 0 | 229.7759 | 268.0932 | 327.1009 | 231.4479 | 169.0581 | 44.19589 | 0 | 319.2335 | 292.3628 | 265.3184 | 265.9325 | 0 | 0 | 0 | 293.1514 | 263.9691 | 4813.223 | 31.61%
Arsénico, ton | 0 | 0 | 0 | 0 | 0 | 0 | 0 | 0 | 0 | 0 | 0 | 0 | 0 | 0 | 0 | 0 | 0 | 0 | 0 | 0 | 0 | 0 | 0 | 0 | 0 | 0 | 0 | 0 | 0 | 0 | 0 | 0.00530787 | 3.486e-05%

## DIFERENCIA INVENTARIO ÁCIDO
INVENTARIO | ACIDO SULFÚRICO PRODUCTO
MES | OCTUBRE
AÑO | 2023
| Inicial | Final | Variación
Masa medida, kg | 7525412.002 | 9177597.1 | 1652185.098 | 7177597.1
Masa medida, ton | 7525.412002 | 9177.5971 | 1652.185098 | 9177597.1
Densidad gr/cc, t/m3 | 1.77 | 1.77
Volumen m3 | 4251.645 | 5185.083 |  | 312.5
[H2SO4], % | 96.85 | 96.79 |  | 1250
[As], mg/l, gr/m3 | 0.79 | 0.615
Ácido al 100%, ton | 7288.362 | 8882.996 | 1594.635
Factor gravimétrico H2SO4 ==> S | 0.3269 | 0.3269 | 0.3269 | 8427597.1
Azufre, ton | 2382.565 | 2903.851 | 521.2861
Arsénico, ton | 0.0033588 | 0.003188826 | -0.0001699736

## Ácido Sulfúrico Tipo C
FLUJO | ACIDO TIPO C
MES | OCTUBRE
AÑO | 2023
IDENTIFICACIÓN CAMION | DESPACHO DIARIO, TONELADAS | [30 empty] | TOTAL
| 1 | 2 | 3 | 4 | 5 | 6 | 7 | 8 | 9 | 10 | 11 | 12 | 13 | 14 | 15 | 16 | 17 | 18 | 19 | 20 | 21 | 22 | 23 | 24 | 25 | 26 | 27 | 28 | 29 | 30 | 31
BHFH80 | 0 | 0 | 0 | 27.62 | 55.42 | 27.26 | 0 | 0 | 24.09 | 0 | 28.4 | 28.43 | 57.07 | 28.36 | 55.43 | 30.92 | 60.59 | 88.83 | 91.62 | 30.28 | 0 | 0 | 0 | 0 | 0 | 0 | 30.71 | 30.5 | 0 | 60.26 | 59.03 | 814.82
JJXS62 | 0 | 0 | 0 | 0 | 0 | 0 | 0 | 0 | 0 | 0 | 0 | 0 | 0 | 0 | 0 | 0 | 0 | 0 | 0 | 22.92 | 26.03 | 25.68 | 52.18 | 51.42 | 49.55 | 50.92 | 25.16 | 26.16 | 0 | 0 | 0 | 330.02
JPPD84 | 23.51 | 0 | 0 | 0 | 0 | 0 | 23.97 | 26.18 | 26.2 | 0 | 23.2 | 0 | 25.4 | 0 | 0 | 0 | 0 | 0 | 0 | 0 | 23.74 | 24.32 | 0 | 0 | 0 | 0 | 0 | 24.48 | 24.61 | 0 | 0 | 245.61
HKFL96 | 0 | 0 | 0 | 0 | 0 | 0 | 0 | 0 | 0 | 0 | 0 | 0 | 0 | 0 | 0 | 0 | 0 | 0 | 0 | 0 | 0 | 0 | 30.34 | 62.55 | 30.29 | 0 | 0 | 0 | 0 | 0 | 0 | 123.18
CZWW83 | 0 | 24.77 | 25.86 | 25.72 | 26 | 0 | 0 | 0 | 0 | 26.03 | 26.06 | 0 | 25.37 | 26.06 | 0 | 26.27 | 25.18 | 26.42 | 25.48 | 25.42 | 0 | 0 | 26.23 | 23.9 | 28.28 | 22.09 | 0 | 0 | 25.54 | 25.31 | 24.55 | 510.54
FKRR18 | 0 | 0 | 0 | 0 | 0 | 0 | 0 | 0 | 0 | 0 | 0 | 0 | 0 | 0 | 0 | 0 | 0 | 0 | 0 | 0 | 0 | 0 | 0 | 0 | 0 | 0 | 0 | 0 | 0 | 0 | 0 | 0
GSKP42 | 0 | 27.78 | 28.09 | 0 | 0 | 0 | 0 | 0 | 23.44 | 0 | 0 | 0 | 0 | 0 | 0 | 0 | 0 | 0 | 0 | 0 | 0 | 84.78 | 0 | 0 | 0 | 0 | 0 | 0 | 0 | 0 | 0 | 164.09
RSVJ82 | 26.72 | 0 | 0 | 0 | 22.69 | 23.59 | 23.58 | 23.42 | 21.96 | 26.11 | 50.41 | 0 | 0 | 0 | 0 | 0 | 25.37 | 50.7 | 51 | 23.61 | 25.87 | 26 | 24.27 | 26.1 | 26.31 | 26.31 | 25.92 | 25.83 | 25.71 | 26.23 | 25.92 | 653.63
GLRD33 | 25.69 | 25.4 | 25.67 | 25.99 | 0 | 25.7 | 0 | 0 | 0 | 0 | 0 | 0 | 0 | 0 | 0 | 0 | 0 | 0 | 0 | 0 | 0 | 0 | 0 | 0 | 0 | 0 | 0 | 0 | 0 | 0 | 0
KLHH47 | 0 | 0 | 0 | 0 | 0 | 0 | 23.73 | 24.76 | 0 | 0 | 0 | 23.14 | 23.11 | 22.81 | 23.38 | 25.26 | 0 | 0 | 0 | 0 | 0 | 0 | 0 | 0 | 0 | 0 | 0 | 0 | 0 | 26 | 26.01
| 0 | 0 | 0 | 0 | 0 | 0 | 0 | 0 | 0 | 0 | 0 | 0 | 0 | 0 | 0 | 0 | 0 | 0 | 0 | 0 | 0 | 0 | 0 | 0 | 0 | 0 | 0 | 0 | 0 | 0 | 0
| 0 | 0 | 0 | 0 | 0 | 0 | 0 | 0 | 0 | 0 | 0 | 0 | 0 | 0 | 0 | 0 | 0 | 0 | 0 | 0 | 0 | 0 | 0 | 0 | 0 | 0 | 0 | 0 | 0 | 0 | 0
Masa medida, ton | 75.92 | 77.95 | 79.62 | 79.33 | 104.11 | 76.55 | 71.28 | 74.36 | 95.69 | 52.14 | 128.07 | 51.57 | 130.95 | 77.23 | 78.81 | 82.45 | 111.14 | 165.95 | 168.1 | 102.23 | 75.64 | 160.78 | 133.02 | 163.97 | 134.43 | 99.32 | 81.79 | 106.97 | 75.86 | 137.8 | 135.51 | 3188.54
Masa ajustada, ton | 75.92 | 77.95 | 79.62 | 79.33 | 104.11 | 76.55 | 71.28 | 74.36 | 95.69 | 52.14 | 128.07 | 51.57 | 130.95 | 77.23 | 78.81 | 82.45 | 111.14 | 165.95 | 168.1 | 102.23 | 75.64 | 160.78 | 133.02 | 163.97 | 134.43 | 99.32 | 81.79 | 106.97 | 75.86 | 137.8 | 135.51 | 3188.54
Densidad gr/cc, t/m3 | 1.100228 | 1.153544 | 1.15642 | 1.116406 | 1.119778 | 1.11706 | 1.126651 | 1.096142 | 1.12543 | 1.119895 | 1.099848 | 1.11 | 1.119717 | 1.132935 | 1.10666 | 1.166918 | 1.132123 | 1.133559 | 1.147941 | 1.122442 | 1.130146 | 1.1562 | 1.174298 | 1.179957 | 1.17 | 1.1774 | 1.17 | 1.157696 | 1.146737 | 1.137801 | 1.145965 | 1.1396
Volumen m3 | 69.00386 | 67.57436 | 68.85039 | 71.05836 | 92.97378 | 68.5281 | 63.26715 | 67.83795 | 85.0253 | 46.55792 | 116.4434 | 46.45946 | 116.9492 | 68.16806 | 71.21429 | 70.65621 | 98.16958 | 146.3974 | 146.4361 | 91.07818 | 66.92943 | 139.059 | 113.2762 | 138.9627 | 114.8974 | 84.35536 | 69.90599 | 92.39903 | 66.15294 | 121.1109 | 118.2497 | 2797.948
Ácidez g/l, kg/m3 | 154.9648 | 229.6986 | 214.9607 | 167.5049 | 174.6011 | 180.776 | 185.3757 | 181.335 | 187.7579 | 171.3206 | 147.5637 | 152.3213 | 146.4809 | 206.6582 | 192.7317 | 243.7162 | 208.0256 | 184.5294 | 249.9268 | 200.9016 | 202.9305 | 283.4811 | 290.123 | 335.8385 | 268.8784 | 319.6587 | 282.2163 | 251.4356 | 228.2766 | 215.8854 | 218.7112
[As], mg/l, gr/m3 | 1154.732 | 1436.069 | 1527.08 | 1432.404 | 1430.317 | 2435.065 | 2699.365 | 1449.002 | 2910.789 | 2653.611 | 1966.53 | 1646.256 | 2039.504 | 1943.995 | 2045.687 | 2281.805 | 2005.464 | 1744.419 | 1160.018 | 1210.675 | 887.2341 | 1298.981 | 1223.12 | 386.3419 | 1473.326 | 594.1025 | 873.8867 | 931.1159 | 866.0496 | 919.1656 | 1001.162
Azufre, ton | 3.495598 | 5.074056 | 4.838161 | 3.890967 | 5.306675 | 4.049713 | 3.833946 | 4.021326 | 5.218687 | 2.607462 | 5.617063 | 2.313394 | 5.60007 | 4.605201 | 4.486784 | 5.629239 | 6.675883 | 8.83108 | 11.96398 | 5.981534 | 4.439964 | 12.8866 | 10.74325 | 15.25611 | 10.09907 | 8.814835 | 6.449283 | 7.594672 | 4.936572 | 8.547148 | 8.454461 | 202.2628 | 0.06343429
Arsénico, ton | 0.07968099 | 0.09704143 | 0.1051401 | 0.1017843 | 0.132982 | 0.1668704 | 0.1707811 | 0.0982973 | 0.2474907 | 0.1235466 | 0.2289894 | 0.07648417 | 0.2385184 | 0.1325184 | 0.1456822 | 0.1612237 | 0.1968756 | 0.2553784 | 0.1698685 | 0.1102661 | 0.05938207 | 0.180635 | 0.1385504 | 0.05368712 | 0.1692813 | 0.05011573 | 0.06108991 | 0.08603421 | 0.05729173 | 0.1113209 | 0.1183871 | 4.125195 | 0.001293757

## Ácido Sulfúrico PTGC
FLUJO | ACIDO PTGC
MES | OCTUBRE
AÑO | 2023
IDENTIFICACIÓN CAMION | DESPACHO DIARIO, TONELADAS | [30 empty] | TOTAL
| 1 | 2 | 3 | 4 | 5 | 6 | 7 | 8 | 9 | 10 | 11 | 12 | 13 | 14 | 15 | 16 | 17 | 18 | 19 | 20 | 21 | 22 | 23 | 24 | 25 | 26 | 27 | 28 | 29 | 30 | 31
BBZP-72 | 0 | 0 | 0 | 0 | 0 | 0 | 0 | 0 | 0 | 0 | 0 | 0 | 0 | 0 | 0 | 0 | 0 | 0 | 0 | 0 | 0 | 0 | 0 | 0 | 0 | 0 | 0 | 0 | 0 | 0 |  | 0
BHBC-64 | 0 | 0 | 0 | 0 | 0 | 0 | 0 | 0 | 0 | 0 | 0 | 0 | 0 | 0 | 0 | 0 | 0 | 0 | 0 | 0 | 0 | 0 | 0 | 0 | 0 | 0 | 0 | 0 | 0 | 0 |  | 0
BHFA-80 | 0 | 0 | 0 | 0 | 0 | 0 | 0 | 0 | 0 | 0 | 0 | 0 | 0 | 0 | 0 | 0 | 0 | 0 | 0 | 0 | 0 | 0 | 0 | 0 | 0 | 0 | 0 | 0 | 0 | 0 |  | 0
BHFB-80 | 0 | 0 | 0 | 0 | 0 | 0 | 0 | 0 | 0 | 0 | 0 | 0 | 0 | 0 | 0 | 0 | 0 | 0 | 0 | 0 | 0 | 0 | 0 | 0 | 0 | 0 | 0 | 0 | 0 | 0 |  | 0
BHFH-80 | 0 | 0 | 0 | 0 | 0 | 0 | 0 | 0 | 0 | 0 | 0 | 0 | 0 | 0 | 0 | 0 | 0 | 0 | 0 | 0 | 0 | 0 | 0 | 0 | 0 | 0 | 0 | 0 | 0 | 0 |  | 0
BHFN-80 | 0 | 0 | 0 | 0 | 0 | 0 | 0 | 0 | 0 | 0 | 0 | 0 | 0 | 0 | 0 | 0 | 0 | 0 | 0 | 0 | 0 | 0 | 0 | 0 | 0 | 0 | 0 | 0 | 0 | 0 |  | 0
BVGP-12 | 0 | 0 | 0 | 0 | 0 | 0 | 0 | 0 | 0 | 0 | 0 | 0 | 0 | 0 | 0 | 0 | 0 | 0 | 0 | 0 | 0 | 0 | 0 | 0 | 0 | 0 | 0 | 0 | 0 | 0 |  | 0
BVGP-13 | 0 | 0 | 0 | 0 | 0 | 0 | 0 | 0 | 0 | 0 | 0 | 0 | 0 | 0 | 0 | 0 | 0 | 0 | 0 | 0 | 0 | 0 | 0 | 0 | 0 | 0 | 0 | 0 | 0 | 0 |  | 0
CDLV-83 | 0 | 0 | 0 | 0 | 0 | 0 | 0 | 0 | 0 | 0 | 0 | 0 | 0 | 0 | 0 | 0 | 0 | 0 | 0 | 0 | 0 | 0 | 0 | 0 | 0 | 0 | 0 | 0 | 0 | 0 |  | 0
CDLV-84 | 0 | 0 | 0 | 0 | 0 | 0 | 0 | 0 | 0 | 0 | 0 | 0 | 0 | 0 | 0 | 0 | 0 | 0 | 0 | 0 | 0 | 0 | 0 | 0 | 0 | 0 | 0 | 0 | 0 | 0 |  | 0
CGTP-29 | 0 | 0 | 0 | 0 | 0 | 0 | 0 | 0 | 0 | 0 | 0 | 0 | 0 | 0 | 0 | 0 | 0 | 0 | 0 | 0 | 0 | 0 | 0 | 0 | 0 | 0 | 0 | 0 | 0 | 0 |  | 0
CGTP-31 | 0 | 0 | 0 | 0 | 0 | 0 | 0 | 0 | 0 | 0 | 0 | 0 | 0 | 0 | 0 | 0 | 0 | 0 | 0 | 0 | 0 | 0 | 0 | 0 | 0 | 0 | 0 | 0 | 0 | 0 |  | 0
CWVR-12 | 0 | 0 | 0 | 0 | 0 | 0 | 0 | 0 | 0 | 0 | 0 | 0 | 0 | 0 | 0 | 0 | 0 | 0 | 0 | 0 | 0 | 0 | 0 | 0 | 0 | 0 | 0 | 0 | 0 | 0 |  | 0
CZWW-83 | 0 | 0 | 0 | 0 | 0 | 0 | 0 | 0 | 0 | 0 | 0 | 0 | 0 | 0 | 0 | 0 | 0 | 0 | 0 | 0 | 0 | 0 | 0 | 0 | 0 | 0 | 0 | 0 | 0 | 0 |  | 0
DDLW-73 | 0 | 0 | 0 | 0 | 0 | 0 | 0 | 0 | 0 | 0 | 0 | 0 | 0 | 0 | 0 | 0 | 0 | 0 | 0 | 0 | 0 | 0 | 0 | 0 | 0 | 0 | 0 | 0 | 0 | 0 |  | 0
DHFH-80 | 0 | 0 | 0 | 0 | 0 | 0 | 0 | 0 | 0 | 0 | 0 | 0 | 0 | 0 | 0 | 0 | 0 | 0 | 0 | 0 | 0 | 0 | 0 | 0 | 0 | 0 | 0 | 0 | 0 | 0 |  | 0
DRRS-56 | 0 | 0 | 0 | 0 | 0 | 0 | 0 | 0 | 0 | 0 | 0 | 0 | 0 | 0 | 0 | 0 | 0 | 0 | 0 | 0 | 0 | 0 | 0 | 0 | 0 | 0 | 0 | 0 | 0 | 0 |  | 0
FKRR-18 | 0 | 0 | 0 | 0 | 0 | 0 | 0 | 0 | 0 | 0 | 0 | 0 | 0 | 0 | 0 | 0 | 0 | 0 | 0 | 0 | 0 | 0 | 0 | 0 | 0 | 0 | 0 | 0 | 0 | 0 |  | 0
FTZF-11 | 0 | 0 | 0 | 0 | 0 | 0 | 0 | 0 | 0 | 0 | 0 | 0 | 0 | 0 | 0 | 0 | 0 | 0 | 0 | 0 | 0 | 0 | 0 | 0 | 0 | 0 | 0 | 0 | 0 | 0 |  | 0
GCFP-76 | 0 | 0 | 0 | 0 | 0 | 0 | 0 | 0 | 0 | 0 | 0 | 0 | 0 | 0 | 0 | 0 | 0 | 0 | 0 | 0 | 0 | 0 | 0 | 0 | 0 | 0 | 0 | 0 | 0 | 0 |  | 0
GSKR-38 | 0 | 0 | 0 | 0 | 0 | 0 | 0 | 0 | 0 | 0 | 0 | 0 | 0 | 0 | 0 | 0 | 0 | 0 | 0 | 0 | 0 | 0 | 0 | 0 | 0 | 0 | 0 | 0 | 0 | 0 |  | 0
HKFL-96 | 0 | 0 | 0 | 0 | 0 | 0 | 0 | 0 | 0 | 0 | 0 | 0 | 0 | 0 | 0 | 0 | 0 | 0 | 0 | 0 | 0 | 0 | 0 | 0 | 0 | 0 | 0 | 0 | 0 | 0 |  | 0
HLFX-56 | 0 | 0 | 0 | 0 | 0 | 0 | 0 | 0 | 0 | 0 | 0 | 0 | 0 | 0 | 0 | 0 | 0 | 0 | 0 | 0 | 0 | 0 | 0 | 0 | 0 | 0 | 0 | 0 | 0 | 0 |  | 0
JPPD-86 | 0 | 0 | 0 | 0 | 0 | 0 | 0 | 0 | 0 | 0 | 0 | 0 | 0 | 0 | 0 | 0 | 0 | 0 | 0 | 0 | 0 | 0 | 0 | 0 | 0 | 0 | 0 | 0 | 0 | 0 |  | 0
JGBP-15 | 0 | 0 | 0 | 0 | 0 | 0 | 0 | 0 | 0 | 0 | 0 | 0 | 0 | 0 | 0 | 0 | 0 | 0 | 0 | 0 | 0 | 0 | 0 | 0 | 0 | 0 | 0 | 0 | 0 | 0 |  | 0
YN-4096 | 0 | 0 | 0 | 0 | 0 | 0 | 0 | 0 | 0 | 0 | 0 | 0 | 0 | 0 | 0 | 0 | 0 | 0 | 0 | 0 | 0 | 0 | 0 | 0 | 0 | 0 | 0 | 0 | 0 | 0 |  | 0
[8 empty] | 0 | 0 | 0 | 0 | 0 | 0 | 0 | 0 | 0 | 0 | 0 | 0 | 0 | 0 | 0 | 0 | 0 | 0 | 0 | 0 | 0 | 0 | 0 | 0 | 0
Masa ajustada, ton | 0 | 0 | 0 | 0 | 0 | 0 | 0 | 0 | 0 | 0 | 0 | 0 | 0 | 0 | 0 | 0 | 0 | 0 | 0 | 0 | 0 | 0 | 0 | 0 | 0 | 0 | 0 | 0 | 0 | 0 | 0 | 0
Densidad gr/cc, t/m3
Volumen m3 | 0 | 0 | 0 | 0 | 0 | 0 | 0 | 0 | 0 | 0 | 0 | 0 | 0 | 0 | 0 | 0 | 0 | 0 | 0 | 0 | 0 | 0 | 0 | 0 | 0 | 0 | 0 | 0
Ácidez g/l, kg/m3 | 0 | 0 | 0 | 0 | 0 | 0 | 0 | 0 | 0 | 0 | 0 | 0 | 0 | 0 | 0 | 0 | 0 | 0 | 0 | 0 | 0 | 0 | 0 | 0 | 0 | 0 | 0 | 0 | 0 | 0 | 0
[As], mg/l, gr/m3 | 0 | 0 | 0 | 0 | 0 | 0 | 0 | 0 | 0 | 0 | 0 | 0 | 0 | 0 | 0 | 0 | 0 | 0 | 0 | 0 | 0 | 0 | 0 | 0 | 0 | 0 | 0 | 0
Azufre, ton | 0 | 0 | 0 | 0 | 0 | 0 | 0 | 0 | 0 | 0 | 0 | 0 | 0 | 0 | 0 | 0 | 0 | 0 | 0 | 0 | 0 | 0 | 0 | 0 | 0 | 0 | 0 | 0 |  |  |  | 0 | 0
Arsénico, ton | 0 | 0 | 0 | 0 | 0 | 0 | 0 | 0 | 0 | 0 | 0 | 0 | 0 | 0 | 0 | 0 | 0 | 0 | 0 | 0 | 0 | 0 | 0 | 0 | 0 | 0 | 0 | 0 | 0 | 0 | 0 | 0 | 0
| 20.46 | [7 empty] | 52.88 | 19.1 | 20.7 |  | 33.15 | 57.01 | 41.58 | 17.32 | 22.66 |  |  | 20.89

## Camiones Ácidos C - PTGC
ACIDO C | Fecha |  | 2023-10-01 | 2023-10-02 | 2023-10-03 | 2023-10-04 | 2023-10-05 | 2023-10-06 | 2023-10-07 | 2023-10-08 | 2023-10-09 | 2023-10-10 | 2023-10-11 | 2023-10-12 | 2023-10-13 | 2023-10-14 | 2023-10-15 | 2023-10-16 | 2023-10-17 | 2023-10-18 | 2023-10-19 | 2023-10-20 | 2023-10-21 | 2023-10-22 | 2023-10-23 | 2023-10-24 | 2023-10-25 | 2023-10-26 | 2023-10-27 | 2023-10-28 | 2023-10-29 | 2023-10-30 | 2023-10-31
| Camión 1 | Camión | RSVJ82 | GLRD33 | GSKP42 | BHFH80 | BHFH80 | GLRD33 | RSVJ82 | KLHH47 | GSKP42 | RSVJ82 | RSVJ82 | KLHH47 | JPPD84 | CZWW83 | BHFH80 | CZWW83 | CZWW83 | RSVJ82 | RSVJ82 | CZWW83 | JJXS62 | JJXS62 | JJXS62 | JJXS62 | JJXS62 | JJXS62 | RSVJ82 | JPPD84 | JPPD84 | RSVJ82 | KLHH47
|  | Volumen, m3 | 24.29091 | 22.08696 | 24.42609 | 24.88288 | 24.63393 | 22.74336 | 20.86726 | 22.30631 | 21.11712 | 23.52252 | 22.8 | 20.84685 | 22.47788 | 23.06195 | 24.32456 | 22.45299 | 22.48214 | 22.44248 | 22.53509 | 22.49558 | 22.63478 | 23.34545 | 22.27351 | 21.68644 | 20.27351 | 21.40678 | 22.15385 | 21.28696 | 21.58772 | 23.00877 | 22.61739
|  | Densidad g/cc, kg/l, t/m3 | 1.1 | 1.15 | 1.15 | 1.11 | 1.12 | 1.13 | 1.13 | 1.11 | 1.11 | 1.11 | 1.1 | 1.11 | 1.13 | 1.13 | 1.14 | 1.17 | 1.12 | 1.13 | 1.14 | 1.13 | 1.15 | 1.1 | 1.17 | 1.18 | 1.17 | 1.18 | 1.17 | 1.15 | 1.14 | 1.14 | 1.15
|  | Peso (t) | 26.72 | 25.4 | 28.09 | 27.62 | 27.59 | 25.7 | 23.58 | 24.76 | 23.44 | 26.11 | 25.08 | 23.14 | 25.4 | 26.06 | 27.73 | 26.27 | 25.18 | 25.36 | 25.69 | 25.42 | 26.03 | 25.68 | 26.06 | 25.59 | 23.72 | 25.26 | 25.92 | 24.48 | 24.61 | 26.23 | 26.01
|  | Ácidez gr/l | 158.64 | 228.46 | 226.63 | 170.89 | 167.21 | 188.65 | 186.2 | 187.42 | 186.2 | 154.35 | 149.49 | 154.35 | 147 | 202.24 | 200.9 | 246.22 | 198.45 | 184.97 | 256.02 | 205.8 | 193.55 | 236.42 | 256.02 | 333.2 | 267.05 | 329.52 | 282.97 | 249.9 | 226.62 | 221.72 | 219.27
|  | Finos de S, t | 1.259712 | 1.649533 | 1.809615 | 1.390056 | 1.346514 | 1.402576 | 1.270164 | 1.366654 | 1.285373 | 1.186876 | 1.114197 | 1.05187 | 1.080159 | 1.524677 | 1.597496 | 1.807226 | 1.458491 | 1.357022 | 1.886028 | 1.513413 | 1.432137 | 1.80427 | 1.864135 | 2.362154 | 1.769849 | 2.30594 | 2.049295 | 1.738981 | 1.599263 | 1.667682 | 1.6212
|  | As mg/L | 1195 | 1445 | 1456 | 1425 | 1412 | 2948 | 2781 | 1463 | 2915 | 2475 | 2228 | 1665 | 2035 | 1922 | 2081 | 2282 | 1934 | 1776 | 1138 | 1222 | 910.3 | 876 | 1878 | 394 | 1463 | 510 | 873 | 922 | 860 | 933 | 977
|  | Finos de As, t | 0.02902764 | 0.03191565 | 0.03556438 | 0.03545811 | 0.03478311 | 0.06704743 | 0.05803184 | 0.03263413 | 0.0615564 | 0.05821824 | 0.0507984 | 0.03471 | 0.04574248 | 0.04432506 | 0.05061941 | 0.05123773 | 0.04348046 | 0.03985784 | 0.02564493 | 0.02748959 | 0.02060444 | 0.02045062 | 0.04182964 | 0.008544458 | 0.02966014 | 0.01091746 | 0.01934031 | 0.01962657 | 0.01856544 | 0.02146718 | 0.02209719
| Camión 2 | Camión | JPPD84 | CZWW83 | CZWW83 | CZWW83 | RSVJ82 | RSVJ82 | KLHH47 | JPPD84 | JPPD84 | CZWW83 | BHFH80 | BHFH80 | KLHH47 | KLHH47 | KLHH47 | BHFH80 | BHFH80 | BHFH80 | BHFH80 | RSVJ82 | JPPD84 | GSKP42 | RSVJ82 | RSVJ82 | RSVJ82 | RSVJ82 | JJXS62 | JJXS62 | RSVJ82 | BHFH80 | RSVJ82
|  | Volumen, m3 | 21.56881 | 21.53913 | 22.10256 | 22.76106 | 20.25893 | 21.44545 | 21.1875 | 24.24074 | 22.98246 | 23.0354 | 25.58559 | 25.61261 | 20.63393 | 20.00877 | 20.50877 | 26.42735 | 26.41228 | 26.0531 | 25.76724 | 20.71053 | 21.19643 | 24.43697 | 20.92241 | 22.30769 | 22.48718 | 22.29661 | 21.50427 | 22.55172 | 22.35652 | 26.63717 | 22.53913
|  | Densidad g/cc, kg/l, t/m3 | 1.09 | 1.15 | 1.17 | 1.13 | 1.12 | 1.1 | 1.12 | 1.08 | 1.14 | 1.13 | 1.11 | 1.11 | 1.12 | 1.14 | 1.14 | 1.17 | 1.14 | 1.13 | 1.16 | 1.14 | 1.12 | 1.19 | 1.16 | 1.17 | 1.17 | 1.18 | 1.17 | 1.16 | 1.15 | 1.13 | 1.15
|  | Peso (t) | 23.51 | 24.77 | 25.86 | 25.72 | 22.69 | 23.59 | 23.73 | 26.18 | 26.2 | 26.03 | 28.4 | 28.43 | 23.11 | 22.81 | 23.38 | 30.92 | 30.11 | 29.44 | 29.89 | 23.61 | 23.74 | 29.08 | 24.27 | 26.1 | 26.31 | 26.31 | 25.16 | 26.16 | 25.71 | 30.1 | 25.92
|  | Ácidez gr/l | 139.65 | 230.3 | 210.7 | 165.99 | 176.4 | 169.05 | 184.97 | 180.07 | 188.65 | 188.65 | 142.1 | 150.67 | 145.77 | 214.37 | 200.9 | 242.55 | 204.57 | 184.97 | 260.92 | 202.12 | 220.5 | 366.27 | 259.7 | 334.42 | 269.5 | 331.97 | 280.52 | 252.35 | 230.3 | 203.35 | 219.27
|  | Finos de S, t | 0.9846502 | 1.621575 | 1.522377 | 1.235064 | 1.168234 | 1.185128 | 1.281138 | 1.426928 | 1.417321 | 1.420586 | 1.188514 | 1.261524 | 0.9832524 | 1.402166 | 1.346897 | 2.095414 | 1.766293 | 1.575345 | 2.197811 | 1.368407 | 1.527869 | 2.925928 | 1.776228 | 2.438719 | 1.98111 | 2.41965 | 1.971985 | 1.860364 | 1.683112 | 1.770709 | 1.615591
|  | As mg/L | 1093 | 1447 | 1533 | 1444 | 1423 | 1402 | 2339 | 1437 | 2917 | 2836 | 2057 | 1631 | 2079 | 1943 | 2060 | 2265 | 1935 | 1811 | 1175 | 1201 | 816 | 622 | 1879 | 417 | 1471 | 492 | 871 | 931 | 863 | 905 | 997
|  | Finos de As, t | 0.02357471 | 0.03116712 | 0.03388323 | 0.03286697 | 0.02882846 | 0.03006653 | 0.04955756 | 0.03483394 | 0.06703983 | 0.06532839 | 0.05262955 | 0.04177417 | 0.04289794 | 0.03887704 | 0.04224807 | 0.05985795 | 0.05110776 | 0.04718216 | 0.03027651 | 0.02487334 | 0.01729629 | 0.0151998 | 0.03931322 | 0.009302308 | 0.03307864 | 0.01096993 | 0.01873022 | 0.02099566 | 0.01929368 | 0.02410664 | 0.02247151
| Camión 3 | Camión | GLRD33 | GSKP42 | GLRD33 | GLRD33 | BHFH80 | BHFH80 | JPPD84 | RSVJ82 | BHFH80 | 0 | CZWW83 | 0 | CZWW83 | BHFH80 | BHFH80 | KLHH47 | RSVJ82 | CZWW83 | CZWW83 | JJXS62 | RSVJ82 | JPPD84 | CZWW83 | CZWW83 | CZWW83 | CZWW83 | BHFH80 | BHFH80 | CZWW83 | CZWW83 | CZWW83
|  | Volumen, m3 | 23.14414 | 23.94828 | 22.32174 | 23.41441 | 25.07207 | 24.33929 | 21.21239 | 21.29091 | 21.31858 | 0 | 24.12963 | 0 | 22.65179 | 25.09735 | 26.38095 | 21.77586 | 22.06087 | 23.38053 | 21.96552 | 20.83636 | 23.09821 | 20.96552 | 22.4188 | 20.25424 | 24.17094 | 18.72034 | 26.24786 | 26.2931 | 22.2087 | 22.20175 | 21.53509
|  | Densidad g/cc, kg/l, t/m3 | 1.11 | 1.16 | 1.15 | 1.11 | 1.11 | 1.12 | 1.13 | 1.1 | 1.13 | 0 | 1.08 | 0 | 1.12 | 1.13 | 1.05 | 1.16 | 1.15 | 1.13 | 1.16 | 1.1 | 1.12 | 1.16 | 1.17 | 1.18 | 1.17 | 1.18 | 1.17 | 1.16 | 1.15 | 1.14 | 1.14
|  | Peso (t) | 25.69 | 27.78 | 25.67 | 25.99 | 27.83 | 27.26 | 23.97 | 23.42 | 24.09 | 0 | 26.06 | 0 | 25.37 | 28.36 | 27.7 | 25.26 | 25.37 | 26.42 | 25.48 | 22.92 | 25.87 | 24.32 | 26.23 | 23.9 | 28.28 | 22.09 | 30.71 | 30.5 | 25.54 | 25.31 | 24.55
|  | Ácidez gr/l | 165.38 | 230.3 | 206.41 | 165.38 | 177.63 | 183.75 | 184.97 | 176.4 | 188.65 | 0 | 148.22 | 0 | 148.22 | 204.57 | 178.85 | 242.55 | 215.6 | 183.75 | 260.92 | 196 | 196 | 246.22 | 256.02 | 336.87 | 270.11 | 329.52 | 282.97 | 251.12 | 227.85 | 219.27 | 219.27
|  | Finos de S, t | 1.251235 | 1.802948 | 1.506169 | 1.265847 | 1.455866 | 1.462009 | 1.282643 | 1.227744 | 1.31471 | 0 | 1.169156 | 0 | 1.09755 | 1.678358 | 1.542391 | 1.726599 | 1.554842 | 1.404419 | 1.873543 | 1.335036 | 1.479958 | 1.6875 | 1.876296 | 2.230453 | 2.134269 | 2.016557 | 2.428003 | 2.158431 | 1.654196 | 1.591408 | 1.543621
|  | As mg/L | 1170 | 1418 | 1599 | 1429 | 1438 | 2866 | 2979 | 1448 | 2931 | 0 | 1761 | 0 | 2051 | 1965 | 2002 | 2302 | 2030 | 1805 | 1162 | 1231 | 930 | 1899 | 1874 | 374 | 1463 | 491 | 877 | 937 | 875 | 918 | 1002
|  | Finos de As, t | 0.02707865 | 0.03395866 | 0.03569246 | 0.0334592 | 0.03605364 | 0.06975639 | 0.06319171 | 0.03082924 | 0.06248477 | 0 | 0.04249228 | 0 | 0.04645881 | 0.04931628 | 0.05281467 | 0.05012804 | 0.04478357 | 0.04220186 | 0.02552393 | 0.02564956 | 0.02148134 | 0.03981352 | 0.04201284 | 0.007575085 | 0.03536209 | 0.009191687 | 0.02301938 | 0.02463664 | 0.01943261 | 0.02038121 | 0.02157816
| Camión 4 | Camión | 0 | 0 | 0 | 0 | CZWW83 | 0 | 0 | 0 | RSVJ82 | 0 | RSVJ82 | 0 | BHFH80 | 0 | 0 | 0 | BHFH80 | BHFH80 | BHFH80 | BHFH80 | 0 | GSKP42 | HKFL96 | HKFL96 | HKFL96 | JJXS62 | 0 | RSVJ82 | 0 | BHFH80 | BHFH80
|  | Volumen, m3 | 0 | 0 | 0 | 0 | 23.00885 | 0 | 0 | 0 | 19.60714 | 0 | 23.02727 | 0 | 25.79279 | 0 | 0 | 0 | 27.21429 | 26.0614 | 27.67257 | 27.03571 | 0 | 25.81579 | 25.71187 | 26.01695 | 25.88889 | 21.93162 | 0 | 22.26724 | 0 | 26.45614 | 25.38261
|  | Densidad g/cc, kg/l, t/m3 | 0 | 0 | 0 | 0 | 1.13 | 0 | 0 | 0 | 1.12 | 0 | 1.1 | 0 | 1.11 | 0 | 0 | 0 | 1.12 | 1.14 | 1.13 | 1.12 | 0 | 1.14 | 1.18 | 1.18 | 1.17 | 1.17 | 0 | 1.16 | 0 | 1.14 | 1.15
|  | Peso (t) | 0 | 0 | 0 | 0 | 26 | 0 | 0 | 0 | 21.96 | 0 | 25.33 | 0 | 28.63 | 0 | 0 | 0 | 30.48 | 29.71 | 31.27 | 30.28 | 0 | 29.43 | 30.34 | 30.7 | 30.29 | 25.66 | 0 | 25.83 | 0 | 30.16 | 29.19
|  | Ácidez gr/l | 0 | 0 | 0 | 0 | 177.63 | 0 | 0 | 0 | 187.42 | 0 | 148.22 | 0 | 145.77 | 0 | 0 | 0 | 213.15 | 183.75 | 253.57 | 199.67 | 0 | 242.55 | 333.2 | 333.2 | 267.05 | 289.1 | 0 | 252.35 | 0 | 222.95 | 221.72
|  | Finos de S, t | 0 | 0 | 0 | 0 | 1.336061 | 0 | 0 | 0 | 1.201283 | 0 | 1.115743 | 0 | 1.229084 | 0 | 0 | 0 | 1.896257 | 1.565453 | 2.293835 | 1.764678 | 0 | 2.046924 | 2.800616 | 2.833846 | 2.260065 | 2.072687 | 0 | 1.836896 | 0 | 1.928186 | 1.839738
|  | As mg/L | 0 | 0 | 0 | 0 | 1448 | 0 | 0 | 0 | 2877 | 0 | 1803 | 0 | 2017 | 0 | 0 | 0 | 2113 | 1808 | 991.2 | 1193 | 0 | 1876 | 288 | 383 | 1478 | 868 | 0 | 933 | 0 | 907 | 998
|  | Finos de As, t | 0 | 0 | 0 | 0 | 0.03331681 | 0 | 0 | 0 | 0.05640975 | 0 | 0.04151817 | 0 | 0.05202406 | 0 | 0 | 0 | 0.05750379 | 0.04711902 | 0.02742905 | 0.03225361 | 0 | 0.04843042 | 0.007405017 | 0.009964492 | 0.03826378 | 0.01903665 | 0 | 0.02077534 | 0 | 0.02399572 | 0.02533184
| Camión 5 | [7 empty] | 0 | 0 | 0 | 0 | JPPD84 | 0 | BHFH80 | 0 | 0 | 0 | 0 | BHFH80 | BHFH80 | 0 | 0 | RSVJ82 | JJXS62 | HKFL96 | JJXS62 | 0 | 0 | 0 | 0 | KLHH47 | BHFH80
|  | Volumen, m3 | 0 | 0 | 0 | 0 | 0 | 0 | 0 | 0 | 0 | 0 | 20.9009 | 0 | 25.39286 | 0 | 0 | 0 | 0 | 26.03509 | 26.48696 | 0 | 0 | 21.84874 | 21.94958 | 26.99153 | 22.07692 | 0 | 0 | 0 | 0 | 22.80702 | 26.17544
|  | Densidad g/cc, kg/l, t/m3 | 0 | 0 | 0 | 0 | 0 | 0 | 0 | 0 | 0 | 0 | 1.11 | 0 | 1.12 | 0 | 0 | 0 | 0 | 1.14 | 1.15 | 0 | 0 | 1.19 | 1.19 | 1.18 | 1.17 | 0 | 0 | 0 | 0 | 1.14 | 1.14
|  | Peso (t) | 0 | 0 | 0 | 0 | 0 | 0 | 0 | 0 | 0 | 0 | 23.2 | 0 | 28.44 | 0 | 0 | 0 | 0 | 29.68 | 30.46 | 0 | 0 | 26 | 26.12 | 31.85 | 25.83 | 0 | 0 | 0 | 0 | 26 | 29.84
|  | Ácidez gr/l | 0 | 0 | 0 | 0 | 0 | 0 | 0 | 0 | 0 | 0 | 150.67 | 0 | 145.77 | 0 | 0 | 0 | 0 | 183.75 | 236.42 | 0 | 0 | 361.37 | 338.1 | 338.1 | 270.72 | 0 | 0 | 0 | 0 | 213.15 | 214.37
|  | Finos de S, t | 0 | 0 | 0 | 0 | 0 | 0 | 0 | 0 | 0 | 0 | 1.029453 | 0 | 1.210026 | 0 | 0 | 0 | 0 | 1.563872 | 2.047063 | 0 | 0 | 2.581032 | 2.425975 | 2.983236 | 1.953772 | 0 | 0 | 0 | 0 | 1.589164 | 1.834311
|  | As mg/L | 0 | 0 | 0 | 0 | 0 | 0 | 0 | 0 | 0 | 0 | 1988 | 0 | 2024 | 0 | 0 | 0 | 0 | 1675 | 1255 | 0 | 0 | 639 | 364 | 366 | 1491 | 0 | 0 | 0 | 0 | 937 | 1028
|  | Finos de As, t | 0 | 0 | 0 | 0 | 0 | 0 | 0 | 0 | 0 | 0 | 0.04155099 | 0 | 0.05139514 | 0 | 0 | 0 | 0 | 0.04360877 | 0.03324113 | 0 | 0 | 0.01396134 | 0.007989647 | 0.009878899 | 0.03291669 | 0 | 0 | 0 | 0 | 0.02137018 | 0.02690835
| Camión 6 | Camión | 0 | 0 | 0 | 0 | 0 | 0 | 0 | 0 | 0 | 0 | 0 | 0 | 0 | 0 | 0 | 0 | 0 | RSVJ82 | RSVJ82 | 0 | 0 | GSKP42 | 0 | JJXS62 | 0 | 0 | 0 | 0 | 0 | 0 | 0
|  | Volumen, m3 | 0 | 0 | 0 | 0 | 0 | 0 | 0 | 0 | 0 | 0 | 0 | 0 | 0 | 0 | 0 | 0 | 0 | 22.42478 | 22.0087 | 0 | 0 | 22.64655 | 0 | 21.70588 | 0 | 0 | 0 | 0 | 0 | 0 | 0
|  | Densidad g/cc, kg/l, t/m3 | 0 | 0 | 0 | 0 | 0 | 0 | 0 | 0 | 0 | 0 | 0 | 0 | 0 | 0 | 0 | 0 | 0 | 1.13 | 1.15 | 0 | 0 | 1.16 | 0 | 1.19 | 0 | 0 | 0 | 0 | 0 | 0 | 0
|  | Peso (t) | 0 | 0 | 0 | 0 | 0 | 0 | 0 | 0 | 0 | 0 | 0 | 0 | 0 | 0 | 0 | 0 | 0 | 25.34 | 25.31 | 0 | 0 | 26.27 | 0 | 25.83 | 0 | 0 | 0 | 0 | 0 | 0 | 0
|  | Ácidez gr/l | 0 | 0 | 0 | 0 | 0 | 0 | 0 | 0 | 0 | 0 | 0 | 0 | 0 | 0 | 0 | 0 | 0 | 186.2 | 231.52 | 0 | 0 | 248.67 | 0 | 339.32 | 0 | 0 | 0 | 0 | 0 | 0 | 0
|  | Finos de S, t | 0 | 0 | 0 | 0 | 0 | 0 | 0 | 0 | 0 | 0 | 0 | 0 | 0 | 0 | 0 | 0 | 0 | 1.364969 | 1.665704 | 0 | 0 | 1.840943 | 0 | 2.407697 | 0 | 0 | 0 | 0 | 0 | 0 | 0
|  | As mg/L | 0 | 0 | 0 | 0 | 0 | 0 | 0 | 0 | 0 | 0 | 0 | 0 | 0 | 0 | 0 | 0 | 0 | 1579 | 1261 | 0 | 0 | 1889 | 0 | 388 | 0 | 0 | 0 | 0 | 0 | 0 | 0
|  | Finos de As, t | 0 | 0 | 0 | 0 | 0 | 0 | 0 | 0 | 0 | 0 | 0 | 0 | 0 | 0 | 0 | 0 | 0 | 0.03540873 | 0.02775297 | 0 | 0 | 0.04277934 | 0 | 0.008421882 | 0 | 0 | 0 | 0 | 0 | 0 | 0
| Camión 7 | Camión | 0 | 0 | 0 | 0 | 0 | 0 | 0 | 0 | 0 | 0 | 0 | 0 | 0 | 0 | 0 | 0 | 0 | 0 | 0 | 0 | 0 | 0 | 0 | 0 | 0 | 0 | 0 | 0 | 0 | 0 | 0
|  | Volumen, m3 | 0 | 0 | 0 | 0 | 0 | 0 | 0 | 0 | 0 | 0 | 0 | 0 | 0 | 0 | 0 | 0 | 0 | 0 | 0 | 0 | 0 | 0 | 0 | 0 | 0 | 0 | 0 | 0 | 0 | 0 | 0
|  | Densidad g/cc, kg/l, t/m3 | 0 | 0 | 0 | 0 | 0 | 0 | 0 | 0 | 0 | 0 | 0 | 0 | 0 | 0 | 0 | 0 | 0 | 0 | 0 | 0 | 0 | 0 | 0 | 0 | 0 | 0 | 0 | 0 | 0 | 0 | 0
|  | Peso (t) | 0 | 0 | 0 | 0 | 0 | 0 | 0 | 0 | 0 | 0 | 0 | 0 | 0 | 0 | 0 | 0 | 0 | 0 | 0 | 0 | 0 | 0 | 0 | 0 | 0 | 0 | 0 | 0 | 0 | 0 | 0
|  | Ácidez gr/l | 0 | 0 | 0 | 0 | 0 | 0 | 0 | 0 | 0 | 0 | 0 | 0 | 0 | 0 | 0 | 0 | 0 | 0 | 0 | 0 | 0 | 0 | 0 | 0 | 0 | 0 | 0 | 0 | 0 | 0 | 0
|  | Finos de S, t | 0 | 0 | 0 | 0 | 0 | 0 | 0 | 0 | 0 | 0 | 0 | 0 | 0 | 0 | 0 | 0 | 0 | 0 | 0 | 0 | 0 | 0 | 0 | 0 | 0 | 0 | 0 | 0 | 0 | 0 | 0
|  | As mg/L | 0 | 0 | 0 | 0 | 0 | 0 | 0 | 0 | 0 | 0 | 0 | 0 | 0 | 0 | 0 | 0 | 0 | 0 | 0 | 0 | 0 | 0 | 0 | 0 | 0 | 0 | 0 | 0 | 0 | 0 | 0
|  | Finos de As, t | 0 | 0 | 0 | 0 | 0 | 0 | 0 | 0 | 0 | 0 | 0 | 0 | 0 | 0 | 0 | 0 | 0 | 0 | 0 | 0 | 0 | 0 | 0 | 0 | 0 | 0 | 0 | 0 | 0 | 0 | 0
| Camión 8 | Camión | 0 | 0 | 0 | 0 | 0 | 0 | 0 | 0 | 0 | 0 | 0 | 0 | 0 | 0 | 0 | 0 | 0 | 0 | 0 | 0 | 0 | 0 | 0 | 0 | 0 | 0 | 0 | 0 | 0 | 0 | 0
|  | Volumen, m3 | 0 | 0 | 0 | 0 | 0 | 0 | 0 | 0 | 0 | 0 | 0 | 0 | 0 | 0 | 0 | 0 | 0 | 0 | 0 | 0 | 0 | 0 | 0 | 0 | 0 | 0 | 0 | 0 | 0 | 0 | 0
|  | Densidad g/cc, kg/l, t/m3 | 0 | 0 | 0 | 0 | 0 | 0 | 0 | 0 | 0 | 0 | 0 | 0 | 0 | 0 | 0 | 0 | 0 | 0 | 0 | 0 | 0 | 0 | 0 | 0 | 0 | 0 | 0 | 0 | 0 | 0 | 0
|  | Peso (t) | 0 | 0 | 0 | 0 | 0 | 0 | 0 | 0 | 0 | 0 | 0 | 0 | 0 | 0 | 0 | 0 | 0 | 0 | 0 | 0 | 0 | 0 | 0 | 0 | 0 | 0 | 0 | 0 | 0 | 0 | 0
|  | Ácidez gr/l | 0 | 0 | 0 | 0 | 0 | 0 | 0 | 0 | 0 | 0 | 0 | 0 | 0 | 0 | 0 | 0 | 0 | 0 | 0 | 0 | 0 | 0 | 0 | 0 | 0 | 0 | 0 | 0 | 0 | 0 | 0
|  | Finos de S, t | 0 | 0 | 0 | 0 | 0 | 0 | 0 | 0 | 0 | 0 | 0 | 0 | 0 | 0 | 0 | 0 | 0 | 0 | 0 | 0 | 0 | 0 | 0 | 0 | 0 | 0 | 0 | 0 | 0 | 0 | 0
|  | As mg/L | 0 | 0 | 0 | 0 | 0 | 0 | 0 | 0 | 0 | 0 | 0 | 0 | 0 | 0 | 0 | 0 | 0 | 0 | 0 | 0 | 0 | 0 | 0 | 0 | 0 | 0 | 0 | 0 | 0 | 0 | 0
|  | Finos de As, t | 0 | 0 | 0 | 0 | 0 | 0 | 0 | 0 | 0 | 0 | 0 | 0 | 0 | 0 | 0 | 0 | 0 | 0 | 0 | 0 | 0 | 0 | 0 | 0 | 0 | 0 | 0 | 0 | 0 | 0 | 0
| Camión 9 | Camión | 0 | 0 | 0 | 0 | 0 | 0 | 0 | 0 | 0 | 0 | 0 | 0 | 0 | 0 | 0 | 0 | 0 | 0 | 0 | 0 | 0 | 0 | 0 | 0 | 0 | 0 | 0 | 0 | 0 | 0 | 0
|  | Volumen, m3 | 0 | 0 | 0 | 0 | 0 | 0 | 0 | 0 | 0 | 0 | 0 | 0 | 0 | 0 | 0 | 0 | 0 | 0 | 0 | 0 | 0 | 0 | 0 | 0 | 0 | 0 | 0 | 0 | 0 | 0 | 0
|  | Densidad g/cc, kg/l, t/m3 | 0 | 0 | 0 | 0 | 0 | 0 | 0 | 0 | 0 | 0 | 0 | 0 | 0 | 0 | 0 | 0 | 0 | 0 | 0 | 0 | 0 | 0 | 0 | 0 | 0 | 0 | 0 | 0 | 0 | 0 | 0
|  | Peso (t) | 0 | 0 | 0 | 0 | 0 | 0 | 0 | 0 | 0 | 0 | 0 | 0 | 0 | 0 | 0 | 0 | 0 | 0 | 0 | 0 | 0 | 0 | 0 | 0 | 0 | 0 | 0 | 0 | 0 | 0 | 0
|  | Ácidez gr/l | 0 | 0 | 0 | 0 | 0 | 0 | 0 | 0 | 0 | 0 | 0 | 0 | 0 | 0 | 0 | 0 | 0 | 0 | 0 | 0 | 0 | 0 | 0 | 0 | 0 | 0 | 0 | 0 | 0 | 0 | 0
|  | Finos de S, t | 0 | 0 | 0 | 0 | 0 | 0 | 0 | 0 | 0 | 0 | 0 | 0 | 0 | 0 | 0 | 0 | 0 | 0 | 0 | 0 | 0 | 0 | 0 | 0 | 0 | 0 | 0 | 0 | 0 | 0 | 0
|  | As mg/L | 0 | 0 | 0 | 0 | 0 | 0 | 0 | 0 | 0 | 0 | 0 | 0 | 0 | 0 | 0 | 0 | 0 | 0 | 0 | 0 | 0 | 0 | 0 | 0 | 0 | 0 | 0 | 0 | 0 | 0 | 0
|  | Finos de As, t | 0 | 0 | 0 | 0 | 0 | 0 | 0 | 0 | 0 | 0 | 0 | 0 | 0 | 0 | 0 | 0 | 0 | 0 | 0 | 0 | 0 | 0 | 0 | 0 | 0 | 0 | 0 | 0 | 0 | 0 | 0
| Camión 10 | Camión | 0 | 0 | 0 | 0 | 0 | 0 | 0 | 0 | 0 | 0 | 0 | 0 | 0 | 0 | 0 | 0 | 0 | 0 | 0 | 0 | 0 | 0 | 0 | 0 | 0 | 0 | 0 | 0 | 0 | 0 | 0
|  | Volumen, m3 | 0 | 0 | 0 | 0 | 0 | 0 | 0 | 0 | 0 | 0 | 0 | 0 | 0 | 0 | 0 | 0 | 0 | 0 | 0 | 0 | 0 | 0 | 0 | 0 | 0 | 0 | 0 | 0 | 0 | 0 | 0
|  | Densidad g/cc, kg/l, t/m3 | 0 | 0 | 0 | 0 | 0 | 0 | 0 | 0 | 0 | 0 | 0 | 0 | 0 | 0 | 0 | 0 | 0 | 0 | 0 | 0 | 0 | 0 | 0 | 0 | 0 | 0 | 0 | 0 | 0 | 0 | 0
|  | Peso (t) | 0 | 0 | 0 | 0 | 0 | 0 | 0 | 0 | 0 | 0 | 0 | 0 | 0 | 0 | 0 | 0 | 0 | 0 | 0 | 0 | 0 | 0 | 0 | 0 | 0 | 0 | 0 | 0 | 0 | 0 | 0
|  | Ácidez gr/l | 0 | 0 | 0 | 0 | 0 | 0 | 0 | 0 | 0 | 0 | 0 | 0 | 0 | 0 | 0 | 0 | 0 | 0 | 0 | 0 | 0 | 0 | 0 | 0 | 0 | 0 | 0 | 0 | 0 | 0 | 0
|  | Finos de S, t | 0 | 0 | 0 | 0 | 0 | 0 | 0 | 0 | 0 | 0 | 0 | 0 | 0 | 0 | 0 | 0 | 0 | 0 | 0 | 0 | 0 | 0 | 0 | 0 | 0 | 0 | 0 | 0 | 0 | 0 | 0
|  | As mg/L | 0 | 0 | 0 | 0 | 0 | 0 | 0 | 0 | 0 | 0 | 0 | 0 | 0 | 0 | 0 | 0 | 0 | 0 | 0 | 0 | 0 | 0 | 0 | 0 | 0 | 0 | 0 | 0 | 0 | 0 | 0
|  | Finos de As, t | 0 | 0 | 0 | 0 | 0 | 0 | 0 | 0 | 0 | 0 | 0 | 0 | 0 | 0 | 0 | 0 | 0 | 0 | 0 | 0 | 0 | 0 | 0 | 0 | 0 | 0 | 0 | 0 | 0 | 0 | 0
| Camion 1 |  | 24.29091 | 22.08696 | 24.42609 | 24.88288 | 24.63393 | 22.74336 | 20.86726 | 22.30631 | 21.11712 | 23.52252 | 22.8 | 20.84685 | 22.47788 | 23.06195 | 24.32456 | 22.45299 | 22.48214 | 22.44248 | 22.53509 | 22.49558 | 22.63478 | 23.34545 | 22.27351 | 21.68644 | 20.27351 | 21.40678 | 22.15385 | 21.28696 | 21.58772 | 23.00877 | 22.61739
| Camion 2 |  | 21.56881 | 21.53913 | 22.10256 | 22.76106 | 20.25893 | 21.44545 | 21.1875 | 24.24074 | 22.98246 | 23.0354 | 25.58559 | 25.61261 | 20.63393 | 20.00877 | 20.50877 | 26.42735 | 26.41228 | 26.0531 | 25.76724 | 20.71053 | 21.19643 | 24.43697 | 20.92241 | 22.30769 | 22.48718 | 22.29661 | 21.50427 | 22.55172 | 22.35652 | 26.63717 | 22.53913
| Camion 3 |  | 23.14414 | 23.94828 | 22.32174 | 23.41441 | 25.07207 | 24.33929 | 21.21239 | 21.29091 | 21.31858 | 0 | 24.12963 | 0 | 22.65179 | 25.09735 | 26.38095 | 21.77586 | 22.06087 | 23.38053 | 21.96552 | 20.83636 | 23.09821 | 20.96552 | 22.4188 | 20.25424 | 24.17094 | 18.72034 | 26.24786 | 26.2931 | 22.2087 | 22.20175 | 21.53509
| Camion 4 |  | 0 | 0 | 0 | 0 | 23.00885 | 0 | 0 | 0 | 19.60714 | 0 | 23.02727 | 0 | 25.79279 | 0 | 0 | 0 | 27.21429 | 26.0614 | 27.67257 | 27.03571 | 0 | 25.81579 | 25.71187 | 26.01695 | 25.88889 | 21.93162 | 0 | 22.26724 | 0 | 26.45614 | 25.38261
| Camion 5 |  | 0 | 0 | 0 | 0 | 0 | 0 | 0 | 0 | 0 | 0 | 20.9009 | 0 | 25.39286 | 0 | 0 | 0 | 0 | 26.03509 | 26.48696 | 0 | 0 | 21.84874 | 21.94958 | 26.99153 | 22.07692 | 0 | 0 | 0 | 0 | 22.80702 | 26.17544
| Camion 6 |  | 0 | 0 | 0 | 0 | 0 | 0 | 0 | 0 | 0 | 0 | 0 | 0 | 0 | 0 | 0 | 0 | 0 | 22.42478 | 22.0087 | 0 | 0 | 22.64655 | 0 | 21.70588 | 0 | 0 | 0 | 0 | 0 | 0 | 0
| Camion 7 |  | 0 | 0 | 0 | 0 | 0 | 0 | 0 | 0 | 0 | 0 | 0 | 0 | 0 | 0 | 0 | 0 | 0 | 0 | 0 | 0 | 0 | 0 | 0 | 0 | 0 | 0 | 0 | 0 | 0 | 0 | 0
| Camion 8 |  | 0 | 0 | 0 | 0 | 0 | 0 | 0 | 0 | 0 | 0 | 0 | 0 | 0 | 0 | 0 | 0 | 0 | 0 | 0 | 0 | 0 | 0 | 0 | 0 | 0 | 0 | 0 | 0 | 0 | 0 | 0
| Camion 9 |  | 0 | 0 | 0 | 0 | 0 | 0 | 0 | 0 | 0 | 0 | 0 | 0 | 0 | 0 | 0 | 0 | 0 | 0 | 0 | 0 | 0 | 0 | 0 | 0 | 0 | 0 | 0 | 0 | 0 | 0 | 0
| Camion 10 |  | 0 | 0 | 0 | 0 | 0 | 0 | 0 | 0 | 0 | 0 | 0 | 0 | 0 | 0 | 0 | 0 | 0 | 0 | 0 | 0 | 0 | 0 | 0 | 0 | 0 | 0 | 0 | 0 | 0 | 0 | 0
|  | acidez | 158.64 | 228.46 | 226.63 | 170.89 | 167.21 | 188.65 | 186.2 | 187.42 | 186.2 | 154.35 | 149.49 | 154.35 | 147 | 202.24 | 200.9 | 246.22 | 198.45 | 184.97 | 256.02 | 205.8 | 193.55 | 236.42 | 256.02 | 333.2 | 267.05 | 329.52 | 282.97 | 249.9 | 226.62 | 221.72 | 219.27
|  |  | 139.65 | 230.3 | 210.7 | 165.99 | 176.4 | 169.05 | 184.97 | 180.07 | 188.65 | 188.65 | 142.1 | 150.67 | 145.77 | 214.37 | 200.9 | 242.55 | 204.57 | 184.97 | 260.92 | 202.12 | 220.5 | 366.27 | 259.7 | 334.42 | 269.5 | 331.97 | 280.52 | 252.35 | 230.3 | 203.35 | 219.27
|  |  | 165.38 | 230.3 | 206.41 | 165.38 | 177.63 | 183.75 | 184.97 | 176.4 | 188.65 | 0 | 148.22 | 0 | 148.22 | 1.678358 | 1.542391 | 1.726599 | 215.6 | 183.75 | 260.92 | 196 | 196 | 246.22 | 256.02 | 336.87 | 270.11 | 329.52 | 282.97 | 251.12 | 227.85 | 219.27 | 219.27
|  |  | 0 | 0 | 0 | 0 | 0 | 0 | 0 | 0 | 187.42 | 0 | 148.22 | 0 | 145.77 | 0 | 0 | 0 | 213.15 | 183.75 | 253.57 | 199.67 | 0 | 242.55 | 333.2 | 333.2 | 267.05 | 289.1 | 0 | 252.35 | 0 | 222.95 | 221.72
|  |  | 0 | 0 | 0 | 0 | 0 | 0 | 0 | 0 | 0 | 0 | 150.67 | 0 | 145.77 | 0 | 0 | 0 | 0 | 183.75 | 236.42 | 0 | 0 | 361.37 | 338.1 | 338.1 | 270.72 | 0 | 0 | 0 | 0 | 213.15 | 214.37
|  |  | 0 | 0 | 0 | 0 | 0 | 0 | 0 | 0 | 0 | 0 | 0 | 0 | 0 | 0 | 0 | 0 | 0 | 186.2 | 231.52 | 0 | 0 | 248.67 | 0 | 339.32 | 0 | 0 | 0 | 0 | 0 | 0 | 0
|  |  | 0 | 0 | 0 | 0 | 0 | 0 | 0 | 0 | 0 | 0 | 0 | 0 | 0 | 0 | 0 | 0 | 0 | 0 | 0 | 0 | 0 | 0 | 0 | 0 | 0 | 0 | 0 | 0 | 0 | 0 | 0
|  |  | 0 | 0 | 0 | 0 | 0 | 0 | 0 | 0 | 0 | 0 | 0 | 0 | 0 | 0 | 0 | 0 | 0 | 0 | 0 | 0 | 0 | 0 | 0 | 0 | 0 | 0 | 0 | 0 | 0 | 0 | 0
|  |  | 0 | 0 | 0 | 0 | 0 | 0 | 0 | 0 | 0 | 0 | 0 | 0 | 0 | 0 | 0 | 0 | 0 | 0 | 0 | 0 | 0 | 0 | 0 | 0 | 0 | 0 | 0 | 0 | 0 | 0 | 0
|  |  | 0 | 0 | 0 | 0 | 0 | 0 | 0 | 0 | 0 | 0 | 0 | 0 | 0 | 0 | 0 | 0 | 0 | 0 | 0 | 0 | 0 | 0 | 0 | 0 | 0 | 0 | 0 | 0 | 0 | 0 | 0
|  | polvo | 1.259712 | 1.649533 | 1.809615 | 1.390056 | 1.346514 | 1.402576 | 1.270164 | 1.366654 | 1.285373 | 1.186876 | 1.114197 | 1.05187 | 1.080159 | 1.524677 | 1.597496 | 1.807226 | 1.458491 | 1.357022 | 1.886028 | 1.513413 | 1.432137 | 1.80427 | 1.864135 | 2.362154 | 1.769849 | 2.30594 | 2.049295 | 1.738981 | 1.599263 | 1.667682 | 1.6212
|  |  | 0.9846502 | 1.621575 | 1.522377 | 1.235064 | 1.168234 | 1.185128 | 1.281138 | 1.426928 | 1.417321 | 1.420586 | 1.188514 | 1.261524 | 0.9832524 | 1.402166 | 1.346897 | 2.095414 | 1.766293 | 1.575345 | 2.197811 | 1.368407 | 1.527869 | 2.925928 | 1.776228 | 2.438719 | 1.98111 | 2.41965 | 1.971985 | 1.860364 | 1.683112 | 1.770709 | 1.615591
|  |  | 1.251235 | 1.802948 | 1.506169 | 1.265847 | 1.455866 | 1.462009 | 1.282643 | 1.227744 | 1.31471 | 0 | 1.169156 | 0 | 1.09755 | 204.57 | 178.85 | 242.55 | 1.554842 | 1.404419 | 1.873543 | 1.335036 | 1.479958 | 1.6875 | 1.876296 | 2.230453 | 2.134269 | 2.016557 | 2.428003 | 2.158431 | 1.654196 | 1.591408 | 1.543621
|  |  | 0 | 0 | 0 | 0 | 1.336061 | 0 | 0 | 0 | 1.201283 | 0 | 1.115743 | 0 | 1.229084 | 0 | 0 | 0 | 1.896257 | 1.565453 | 2.293835 | 1.764678 | 0 | 2.046924 | 2.800616 | 2.833846 | 2.260065 | 2.072687 | 0 | 1.836896 | 0 | 1.928186 | 1.839738
|  |  | 0 | 0 | 0 | 0 | 0 | 0 | 0 | 0 | 0 | 0 | 1.029453 | 0 | 1.210026 | 0 | 0 | 0 | 0 | 1.563872 | 2.047063 | 0 | 0 | 2.581032 | 2.425975 | 2.983236 | 1.953772 | 0 | 0 | 0 | 0 | 1.589164 | 1.834311
|  |  | 0 | 0 | 0 | 0 | 0 | 0 | 0 | 0 | 0 | 0 | 0 | 0 | 0 | 0 | 0 | 0 | 0 | 1.364969 | 1.665704 | 0 | 0 | 1.840943 | 0 | 2.407697 | 0 | 0 | 0 | 0 | 0 | 0 | 0
|  |  | 0 | 0 | 0 | 0 | 0 | 0 | 0 | 0 | 0 | 0 | 0 | 0 | 0 | 0 | 0 | 0 | 0 | 0 | 0 | 0 | 0 | 0 | 0 | 0 | 0 | 0 | 0 | 0 | 0 | 0 | 0
|  |  | 0 | 0 | 0 | 0 | 0 | 0 | 0 | 0 | 0 | 0 | 0 | 0 | 0 | 0 | 0 | 0 | 0 | 0 | 0 | 0 | 0 | 0 | 0 | 0 | 0 | 0 | 0 | 0 | 0 | 0 | 0
|  |  | 0 | 0 | 0 | 0 | 0 | 0 | 0 | 0 | 0 | 0 | 0 | 0 | 0 | 0 | 0 | 0 | 0 | 0 | 0 | 0 | 0 | 0 | 0 | 0 | 0 | 0 | 0 | 0 | 0 | 0 | 0
|  |  | 0 | 0 | 0 | 0 | 0 | 0 | 0 | 0 | 0 | 0 | 0 | 0 | 0 | 0 | 0 | 0 | 0 | 0 | 0 | 0 | 0 | 0 | 0 | 0 | 0 | 0 | 0 | 0 | 0 | 0 | 0
|  |  | 1195 | 1445 | 1456 | 1425 | 1412 | 2948 | 2781 | 1463 | 2915 | 2475 | 2228 | 1665 | 2035 | 1922 | 2081 | 2282 | 1934 | 1776 | 1138 | 1222 | 910.3 | 876 | 1878 | 394 | 1463 | 510 | 873 | 922 | 860 | 933 | 977
|  |  | 1093 | 1447 | 1533 | 1444 | 1423 | 1402 | 2339 | 1437 | 2917 | 2836 | 2057 | 1631 | 2079 | 1943 | 2060 | 2265 | 1935 | 1811 | 1175 | 1201 | 816 | 622 | 1879 | 417 | 1471 | 492 | 871 | 931 | 863 | 905 | 997
|  |  | 1170 | 1418 | 1599 | 1429 | 1438 | 2866 | 2979 | 1448 | 2931 | 0 | 1761 | 0 | 2051 | 1965 | 2002 | 2302 | 2030 | 1805 | 1162 | 1231 | 930 | 1899 | 1874 | 374 | 1463 | 491 | 877 | 937 | 875 | 918 | 1002
|  |  | 0 | 0 | 0 | 0 | 1448 | 0 | 0 | 0 | 2877 | 0 | 1803 | 0 | 2017 | 0 | 0 | 0 | 2113 | 1808 | 991.2 | 1193 | 0 | 1876 | 288 | 383 | 1478 | 868 | 0 | 933 | 0 | 907 | 998
|  |  | 0 | 0 | 0 | 0 | 0 | 0 | 0 | 0 | 0 | 0 | 1988 | 0 | 2024 | 0 | 0 | 0 | 0 | 1675 | 1255 | 0 | 0 | 639 | 364 | 366 | 1491 | 0 | 0 | 0 | 0 | 937 | 1028
|  |  | 0 | 0 | 0 | 0 | 0 | 0 | 0 | 0 | 0 | 0 | 0 | 0 | 0 | 0 | 0 | 0 | 0 | 1579 | 1261 | 0 | 0 | 1889 | 0 | 388 | 0 | 0 | 0 | 0 | 0 | 0 | 0
|  |  | 0 | 0 | 0 | 0 | 0 | 0 | 0 | 0 | 0 | 0 | 0 | 0 | 0 | 0 | 0 | 0 | 0 | 0 | 0 | 0 | 0 | 0 | 0 | 0 | 0 | 0 | 0 | 0 | 0 | 0 | 0
|  | mercurio | 0.02902764 | 0.03191565 | 0.03556438 | 0.03545811 | 0.03478311 | 0.06704743 | 0.05803184 | 0.03263413 | 0.0615564 | 0.05821824 | 0.0507984 | 0.03471 | 0.04574248 | 0.04432506 | 0.05061941 | 0.05123773 | 0.04348046 | 0.03985784 | 0.02564493 | 0.02748959 | 0.02060444 | 0.02045062 | 0.04182964 | 0.008544458 | 0.02966014 | 0.01091746 | 0.01934031 | 0.01962657 | 0.01856544 | 0.02146718 | 0.02209719
|  |  | 0.02357471 | 0.03116712 | 0.03388323 | 0.03286697 | 0.02882846 | 0.03006653 | 0.04955756 | 0.03483394 | 0.06703983 | 0.06532839 | 0.05262955 | 0.04177417 | 0.04289794 | 0.03887704 | 0.04224807 | 0.05985795 | 0.05110776 | 0.04718216 | 0.03027651 | 0.02487334 | 0.01729629 | 0.0151998 | 0.03931322 | 0.009302308 | 0.03307864 | 0.01096993 | 0.01873022 | 0.02099566 | 0.01929368 | 0.02410664 | 0.02247151
|  |  | 0.02707865 | 0.03395866 | 0.03569246 | 0.0334592 | 0.03605364 | 0.06975639 | 0.06319171 | 0.03082924 | 0.06248477 | 0 | 0.04249228 | 0 | 0.04645881 | 0.04931628 | 0.05281467 | 0.05012804 | 0.04478357 | 0.04220186 | 0.02552393 | 0.02564956 | 0.02148134 | 0.03981352 | 0.04201284 | 0.007575085 | 0.03536209 | 0.009191687 | 0.02301938 | 0.02463664 | 0.01943261 | 0.02038121 | 0.02157816
|  |  | 0 | 0 | 0 | 0 | 0.03331681 | 0 | 0 | 0 | 0.05640975 | 0 | 0.04151817 | 0 | 0.05202406 | 0 | 0 | 0 | 0.05750379 | 0.04711902 | 0.02742905 | 0.03225361 | 0 | 0.04843042 | 0.007405017 | 0.009964492 | 0.03826378 | 0.01903665 | 0 | 0.02077534 | 0 | 0.02399572 | 0.02533184
|  |  | 0 | 0 | 0 | 0 | 0 | 0 | 0 | 0 | 0 | 0 | 0.04155099 | 0 | 0.05139514 | 0 | 0 | 0 | 0 | 0.04360877 | 0.03324113 | 0 | 0 | 0.01396134 | 0.007989647 | 0.009878899 | 0.03291669 | 0 | 0 | 0 | 0 | 0.02137018 | 0.02690835
|  |  | 0 | 0 | 0 | 0 | 0 | 0 | 0 | 0 | 0 | 0 | 0 | 0 | 0 | 0 | 0 | 0 | 0 | 0.03540873 | 0.02775297 | 0 | 0 | 0.04277934 | 0 | 0.008421882 | 0 | 0 | 0 | 0 | 0 | 0 | 0
|  |  | 0 | 0 | 0 | 0 | 0 | 0 | 0 | 0 | 0 | 0 | 0 | 0 | 0 | 0 | 0 | 0 | 0 | 0 | 0 | 0 | 0 | 0 | 0 | 0 | 0 | 0 | 0 | 0 | 0 | 0 | 0
|  |  | 0 | 0 | 0 | 0 | 0 | 0 | 0 | 0 | 0 | 0 | 0 | 0 | 0 | 0 | 0 | 0 | 0 | 0 | 0 | 0 | 0 | 0 | 0 | 0 | 0 | 0 | 0 | 0 | 0 | 0 | 0
|  |  | 0 | 0 | 0 | 0 | 0 | 0 | 0 | 0 | 0 | 0 | 0 | 0 | 0 | 0 | 0 | 0 | 0 | 0 | 0 | 0 | 0 | 0 | 0 | 0 | 0 | 0 | 0 | 0 | 0 | 0 | 0
|  |  | 0 | 0 | 0 | 0 | 0 | 0 | 0 | 0 | 0 | 0 | 0 | 0 | 0 | 0 | 0 | 0 | 0 | 0 | 0 | 0 | 0 | 0 | 0 | 0 | 0 | 0 | 0 | 0 | 0 | 0 | 0
| C | N° Camiones | 3 | 3 | 3 | 3 | 4 | 3 | 3 | 3 | 4 | 2 | 5 | 2 | 5 | 3 | 3 | 3 | 4 | 6 | 6 | 4 | 3 | 6 | 5 | 6 | 5 | 4 | 3 | 4 | 3 | 5 | 5 | 121
|  | Volumen, m3 | 69.00386 | 67.57436 | 68.85039 | 71.05836 | 92.97378 | 68.5281 | 63.26715 | 67.83795 | 85.0253 | 46.55792 | 116.4434 | 46.45946 | 116.9492 | 68.16806 | 71.21429 | 70.65621 | 98.16958 | 146.3974 | 146.4361 | 91.07818 | 66.92943 | 139.059 | 113.2762 | 138.9627 | 114.8974 | 84.35536 | 69.90599 | 92.39903 | 66.15294 | 121.1109 | 118.2497 | 2797.948
|  | Densidad gr/cc; t/m3 | 1.100228 | 1.153544 | 1.15642 | 1.116406 | 1.119778 | 1.11706 | 1.126651 | 1.096142 | 1.12543 | 1.119895 | 1.099848 | 1.11 | 1.119717 | 1.132935 | 1.10666 | 1.166918 | 1.132123 | 1.133559 | 1.147941 | 1.122442 | 1.130146 | 1.1562 | 1.174298 | 1.179957 | 1.17 | 1.1774 | 1.17 | 1.157696 | 1.146737 | 1.137801 | 1.145965 | 1.1396
|  | Peso (t) | 75.92 | 77.95 | 79.62 | 79.33 | 104.11 | 76.55 | 71.28 | 74.36 | 95.69 | 52.14 | 128.07 | 51.57 | 130.95 | 77.23 | 78.81 | 82.45 | 111.14 | 165.95 | 168.1 | 102.23 | 75.64 | 160.78 | 133.02 | 163.97 | 134.43 | 99.32 | 81.79 | 106.97 | 75.86 | 137.8 | 135.51 | 3188.54
|  | Ácidez gr/l | 154.9648 | 229.6986 | 214.9607 | 167.5049 | 174.6011 | 180.776 | 185.3757 | 181.335 | 187.7579 | 171.3206 | 147.5637 | 152.3213 | 146.4809 | 206.6582 | 192.7317 | 243.7162 | 208.0256 | 184.5294 | 249.9268 | 200.9016 | 202.9305 | 283.4811 | 290.123 | 335.8385 | 268.8784 | 319.6587 | 282.2163 | 251.4356 | 228.2766 | 215.8854 | 218.7112 | 221.137
|  | Finos de S, t | 3.495598 | 5.074056 | 4.838161 | 3.890967 | 5.306675 | 4.049713 | 3.833946 | 4.021326 | 5.218687 | 2.607462 | 5.617063 | 2.313394 | 5.60007 | 4.605201 | 4.486784 | 5.629239 | 6.675883 | 8.83108 | 11.96398 | 5.981534 | 4.439964 | 12.8866 | 10.74325 | 15.25611 | 10.09907 | 8.814835 | 6.449283 | 7.594672 | 4.936572 | 8.547148 | 8.454461 | 202.2628
|  | As mg/L | 1154.732 | 1436.069 | 1527.08 | 1432.404 | 1430.317 | 2435.065 | 2699.365 | 1449.002 | 2910.789 | 2653.611 | 1966.53 | 1646.256 | 2039.504 | 1943.995 | 2045.687 | 2281.805 | 2005.464 | 1744.419 | 1160.018 | 1210.675 | 887.2341 | 1298.981 | 1223.12 | 386.3419 | 1473.326 | 594.1025 | 873.8867 | 931.1159 | 866.0496 | 919.1656 | 1001.162 | 1474.365
|  | Finos de As, t | 0.07968099 | 0.09704143 | 0.1051401 | 0.1017843 | 0.132982 | 0.1668704 | 0.1707811 | 0.0982973 | 0.2474907 | 0.1235466 | 0.2289894 | 0.07648417 | 0.2385184 | 0.1325184 | 0.1456822 | 0.1612237 | 0.1968756 | 0.2553784 | 0.1698685 | 0.1102661 | 0.05938207 | 0.180635 | 0.1385504 | 0.05368712 | 0.1692813 | 0.05011573 | 0.06108991 | 0.08603421 | 0.05729173 | 0.1113209 | 0.1183871 | 4.125195
| C | Finos Acido (t) | 10.69317 | 15.52174 | 14.80013 | 11.90262 | 16.23333 | 12.38823 | 11.72819 | 12.30139 | 15.96417 | 7.976329 | 17.18282 | 7.076763 | 17.13084 | 14.08749 | 13.72525 | 17.22007 | 20.42179 | 27.01462 | 36.5983 | 18.29775 | 13.58202 | 39.42061 | 32.86402 | 46.66903 | 30.89344 | 26.96493 | 19.72861 | 23.2324 | 15.10117 | 26.14606 | 25.86253
|  | Finos polvo (t) | 0.2412097 | 0.3428761 | 0.3331093 | 0.2764857 | 0.4933816 | 0.2775192 | 0.2425628 | 0.2727985 | 0.4437204 | 0.121398 | 0.6540699 | 0.107479 | 0.654924 | 0.3139277 | 0.3195231 | 0.3977407 | 0.6553686 | 1.292847 | 1.751959 | 0.5447872 | 0.2971642 | 1.791998 | 1.216954 | 2.12003 | 1.160357 | 0.7435785 | 0.4508435 | 0.7017403 | 0.3265687 | 1.035152 | 0.9997372
|  | Finos As (kg) | 79.68099 | 97.04143 | 105.1401 | 101.7843 | 132.982 | 166.8704 | 170.7811 | 98.2973 | 247.4907 | 123.5466 | 228.9894 | 76.48417 | 238.5184 | 132.5184 | 145.6822 | 161.2237 | 196.8756 | 255.3784 | 169.8685 | 110.2661 | 59.38207 | 180.635 | 138.5504 | 53.68712 | 169.2813 | 50.11573 | 61.08991 | 86.03421 | 57.29173 | 111.3209 | 118.3871
|  | Finos Hg (kg) | 0.005498296 | 0.006557513 | 0.007238936 | 0.007232624 | 0.01236384 | 0.01143531 | 0.01080483 | 0.006668288 | 0.02104297 | 0.005752074 | 0.0266643 | 0.003553413 | 0.02789455 | 0.009033522 | 0.01037465 | 0.01139146 | 0.01932719 | 0.03738672 | 0.02487488 | 0.01004284 | 0.003974408 | 0.02511893 | 0.01569445 | 0.007460509 | 0.01944999 | 0.00422753 | 0.00427055 | 0.007949477 | 0.003790016 | 0.01348217 | 0.01399923
ACIDO PTGC |  | Fecha | 2023-10-01 | 2023-10-02 | 2023-10-03 | 2023-10-04 | 2023-10-05 | 2023-10-06 | 2023-10-07 | 2023-10-08 | 2023-10-09 | 2023-10-10 | 2023-10-11 | 2023-10-12 | 2023-10-13 | 2023-10-14 | 2023-10-15 | 2023-10-16 | 2023-10-17 | 2023-10-18 | 2023-10-19 | 2023-10-20 | 2023-10-21 | 2023-10-22 | 2023-10-23 | 2023-10-24 | 2023-10-25 | 2023-10-26 | 2023-10-27 | 2023-10-28 | 2023-10-29 | 2023-10-30 | 2023-10-31
| Camión 1 | Camión
Estanque
n°Guia
Boleta Pesaje
Volumen, m3
Densidad g/cc, kg/l, t/m3
Peso (t)
Ácidez gr/l
|  | Finos de S, t | 0 | 0 | 0 | 0 | 0 | 0 | 0 | 0 | 0 | 0 | 0 | 0 | 0 | 0 | 0 | 0 | 0 | 0 | 0 | 0 | 0 | 0 | 0 | 0 | 0 | 0 | 0 | 0 | 0 | 0 | 0
As mg/L
|  | Finos de As, t | 0 | 0 | 0 | 0 | 0 | 0 | 0 | 0 | 0 | 0 | 0 | 0 | 0 | 0 | 0 | 0 | 0 | 0 | 0 | 0 | 0 | 0 | 0 | 0 | 0 | 0 | 0 | 0 | 0 | 0 | 0
| Camión 2 | Camión
Estanque
n°Guia
Boleta Pesaje
Volumen, m3
Densidad g/cc, kg/l, t/m3
Peso (t)
Ácidez gr/l
|  | Finos de S, t | 0 | 0 | 0 | 0 | 0 | 0 | 0 | 0 | 0 | 0 | 0 | 0 | 0 | 0 | 0 | 0 | 0 | 0 | 0 | 0 | 0 | 0 | 0 | 0 | 0 | 0 | 0 | 0 | 0 | 0 | 0
As mg/L
|  | Finos de As, t | 0 | 0 | 0 | 0 | 0 | 0 | 0 | 0 | 0 | 0 | 0 | 0 | 0 | 0 | 0 | 0 | 0 | 0 | 0 | 0 | 0 | 0 | 0 | 0 | 0 | 0 | 0 | 0 | 0 | 0 | 0
| Camión 3 | Camión
Estanque
n°Guia
Boleta Pesaje
Volumen, m3
Densidad g/cc, kg/l, t/m3
Peso (t)
Ácidez gr/l
|  | Finos de S, t | 0 | 0 | 0 | 0 | 0 | 0 | 0 | 0 | 0 | 0 | 0 | 0 | 0 | 0 | 0 | 0 | 0 | 0 | 0 | 0 | 0 | 0 | 0 | 0 | 0 | 0 | 0 | 0 | 0 | 0 | 0
As mg/L
|  | Finos de As, t | 0 | 0 | 0 | 0 | 0 | 0 | 0 | 0 | 0 | 0 | 0 | 0 | 0 | 0 | 0 | 0 | 0 | 0 | 0 | 0 | 0 | 0 | 0 | 0 | 0 | 0 | 0 | 0 | 0 | 0 | 0
| Camión 4 | Camión
Estanque
n°Guia
Boleta Pesaje
Volumen, m3
Densidad g/cc, kg/l, t/m3
Peso (t)
Ácidez gr/l
|  | Finos de S, t | 0 | 0 | 0 | 0 | 0 | 0 | 0 | 0 | 0 | 0 | 0 | 0 | 0 | 0 | 0 | 0 | 0 | 0 | 0 | 0 | 0 | 0 | 0 | 0 | 0 | 0 | 0 | 0 | 0 | 0 | 0
As mg/L
|  | Finos de As, t | 0 | 0 | 0 | 0 | 0 | 0 | 0 | 0 | 0 | 0 | 0 | 0 | 0 | 0 | 0 | 0 | 0 | 0 | 0 | 0 | 0 | 0 | 0 | 0 | 0 | 0 | 0 | 0 | 0 | 0 | 0
|  | Camion 1 | 0 | 0 | 0 | 0 | 0 | 0 | 0 | 0 | 0 | 0 | 0 | 0 | 0 | 0 | 0 | 0 | 0 | 0 | 0 | 0 | 0 | 0 | 0 | 0 | 0 | 0 | 0 | 0 | 0 | 0 | 0
|  | Camion 2 | 0 | 0 | 0 | 0 | 0 | 0 | 0 | 0 | 0 | 0 | 0 | 0 | 0 | 0 | 0 | 0 | 0 | 0 | 0 | 0 | 0 | 0 | 0 | 0 | 0 | 0 | 0 | 0 | 0 | 0 | 0
|  | Camion 3 | 0 | 0 | 0 | 0 | 0 | 0 | 0 | 0 | 0 | 0 | 0 | 0 | 0 | 0 | 0 | 0 | 0 | 0 | 0 | 0 | 0 | 0 | 0 | 0 | 0 | 0 | 0 | 0 | 0 | 0 | 0
|  | Camion 4 | 0 | 0 | 0 | 0 | 0 | 0 | 0 | 0 | 0 | 0 | 0 | 0 | 0 | 0 | 0 | 0 | 0 | 0 | 0 | 0 | 0 | 0 | 0 | 0 | 0 | 0 | 0 | 0 | 0 | 0 | 0
acidez
|  | polvo | 0 | 0 | 0 | 0 | 0 | 0 | 0 | 0 | 0 | 0 | 0 | 0 | 0 | 0 | 0 | 0 | 0 | 0 | 0 | 0 | 0 | 0 | 0 | 0 | 0 | 0 | 0 | 0 | 0 | 0
|  |  | 0 | 0 | 0 | 0 | 0 | 0 | 0 | 0 | 0 | 0 | 0 | 0 | 0 | 0 | 0 | 0 | 0 | 0 | 0 | 0 | 0 | 0 | 0 | 0 | 0 | 0 | 0 | 0 | 0 | 0
|  |  | 0 | 0 | 0 | 0 | 0 | 0 | 0 | 0 | 0 | 0 | 0 | 0 | 0 | 0 | 0 | 0 | 0 | 0 | 0 | 0 | 0 | 0 | 0 | 0 | 0 | 0 | 0 | 0 | 0 | 0
|  |  | 0 | 0 | 0 | 0 | 0 | 0 | 0 | 0 | 0 | 0 | 0 | 0 | 0 | 0 | 0 | 0 | 0 | 0 | 0 | 0 | 0 | 0 | 0 | 0 | 0 | 0 | 0 | 0 | 0 | 0
|  | mercurio | 0 | 0 | 0 | 0 | 0 | 0 | 0 | 0 | 0 | 0 | 0 | 0 | 0 | 0 | 0 | 0 | 0 | 0 | 0 | 0 | 0 | 0 | 0 | 0 | 0 | 0 | 0 | 0 | 0 | 0
|  |  | 0 | 0 | 0 | 0 | 0 | 0 | 0 | 0 | 0 | 0 | 0 | 0 | 0 | 0 | 0 | 0 | 0 | 0 | 0 | 0 | 0 | 0 | 0 | 0 | 0 | 0 | 0 | 0 | 0 | 0
|  |  | 0 | 0 | 0 | 0 | 0 | 0 | 0 | 0 | 0 | 0 | 0 | 0 | 0 | 0 | 0 | 0 | 0 | 0 | 0 | 0 | 0 | 0 | 0 | 0 | 0 | 0 | 0 | 0 | 0 | 0
|  |  | 0 | 0 | 0 | 0 | 0 | 0 | 0 | 0 | 0 | 0 | 0 | 0 | 0 | 0 | 0 | 0 | 0 | 0 | 0 | 0 | 0 | 0 | 0 | 0 | 0 | 0 | 0 | 0 | 0 | 0
|  | N° Camiones | [31 empty] | 0
| PTGC | Volumen, m3 | 0 | 0 | 0 | 0 | 0 | 0 | 0 | 0 | 0 | 0 | 0 | 0 | 0 | 0 | 0 | 0 | 0 | 0 | 0 | 0 | 0 | 0 | 0 | 0 | 0 | 0 | 0 | 0 | 0 | 0 | 0 | 0
Densidad gr/cc; t/m3
|  | Peso (t) | [31 empty] | 0
|  | Ácidez gr/l | 0 | 0 | 0 | 0 | 0 | 0 | 0 | 0 | 0 | 0 | 0 | 0 | 0 | 0 | 0 | 0 | 0 | 0 | 0 | 0 | 0 | 0 | 0 | 0 | 0 | 0 | 0 | 0
|  | Finos de S, t | 0 | 0 | 0 | 0 | 0 | 0 | 0 | 0 | 0 | 0 | 0 | 0 | 0 | 0 | 0 | 0 | 0 | 0 | 0 | 0 | 0 | 0 | 0 | 0 | 0 | 0 | 0 | 0
|  | As mg/L | 0 | 0 | 0 | 0 | 0 | 0 | 0 | 0 | 0 | 0 | 0 | 0 | 0 | 0 | 0 | 0 | 0 | 0 | 0 | 0 | 0 | 0 | 0 | 0 | 0 | 0 | 0 | 0
|  | Finos de As, t | 0 | 0 | 0 | 0 | 0 | 0 | 0 | 0 | 0 | 0 | 0 | 0 | 0 | 0 | 0 | 0 | 0 | 0 | 0 | 0 | 0 | 0 | 0 | 0 | 0 | 0 | 0 | 0
| PTGC | Finos Acido (t) | 0 | 0 | 0 | 0 | 0 | 0 | 0 | 0 | 0 | 0 | 0 | 0 | 0 | 0 | 0 | 0 | 0 | 0 | 0 | 0 | 0 | 0 | 0 | 0 | 0 | 0 | 0 | 0 |  |  |  | 0
|  | Finos polvo (t) | 0 | 0 | 0 | 0 | 0 | 0 | 0 | 0 | 0 | 0 | 0 | 0 | 0 | 0 | 0 | 0 | 0 | 0 | 0 | 0 | 0 | 0 | 0 | 0 | 0 | 0 | 0 | 0 |  |  |  | 0
|  | Finos As (kg) | 0 | 0 | 0 | 0 | 0 | 0 | 0 | 0 | 0 | 0 | 0 | 0 | 0 | 0 | 0 | 0 | 0 | 0 | 0 | 0 | 0 | 0 | 0 | 0 | 0 | 0 | 0 | 0 |  |  |  | 0
|  | Finos Hg (kg) | 0 | 0 | 0 | 0 | 0 | 0 | 0 | 0 | 0 | 0 | 0 | 0 | 0 | 0 | 0 | 0 | 0 | 0 | 0 | 0 | 0 | 0 | 0 | 0 | 0 | 0 | 0 | 0 |  |  |  | 0
[21 empty] | 2021-10-01 |  |  |  |  | Volumenes PTE |  |  |  | Volumen inicial M3 | [H2 SO4] inicio mes | Volumen final M3 | ∆ finos acido sulfurico (ton)
[20 empty] | Volumen TDSF | RuntimeMethodHandle.InvokeMethod - IncuityFunctions.IncuityValueAtTime - ResultsArray.GetFailedResult: | [6 empty] | E0 |  | 68 | 357 | 90 | -2146826265
[20 empty] | Nivel Desc | RuntimeMethodHandle.InvokeMethod - IncuityFunctions.IncuityValueAtTime - ResultsArray.GetFailedResult: | [6 empty] | Piscina E0 |  | 90 | 357 | 240 | -2146826265
[20 empty] | Nivel Producto | RuntimeMethodHandle.InvokeMethod - IncuityFunctions.IncuityValueAtTime - ResultsArray.GetFailedResult: | [6 empty] | Reactores |  | 0 | 0 | 0 | -2146826265
[28 empty] | Piscina reactores |  | 0 | 0 | 0 | -2146826265
[28 empty] | Piscina aguas claras |  | 0 | 0 |  | -2146826265
[26 empty] | Volumenes PTGC |  |  |  | Volumen inicial M3 | [H2 SO4] inicio mes | Volumen final M3 | ∆ finos acido sulfurico (ton)
[28 empty] | Torre |  | 102 | 750.31 | 103 | -2146826265
[28 empty] | Descomponedor |  | 0 | 0 | 0 | -2146826265
[28 empty] | Producto |  | 117.04 | 632.1 | 50.4 | -2146826265
Volumen descomponedor
[27 empty] | Altura liquido | 1
[27 empty] | Radio | 1.9
[27 empty] | Largo | 3.75
[27 empty] | V | 9.298364
|  |  | 3 | 3 | 3 | 3 | 4 | 1 | 1 | 2 | 2 | 1 |  | 2 | 4 | 5 | 3 | 4 |  | 3 | 5 | 4 | 4 | 4 | 5 | 2 | 1 | 2 | 3 | 4 | 4 | 4
| C |  | 68.27 | 68.8 | 61.36 | 61.71 | 88.41 | 19.95 | 17.48 | 47.92 | 38.92 | 29.09 |  | 49.35 | 87.35 | 122.02 | 68.42 | 85.64 |  | 63.28 | 101.45 | 87.23 | 87.82 | 101.42 | 121.04 | 48.07 | 22.06 | 45.07 | 71.65 | 88.14 | 98.96 | 98.91
|  |  | 2021-03-01 | 2021-03-02 | 2021-03-03 | 2021-03-04 | 2021-03-05 | 2021-03-06 | 44262 | 44263 | 2021-03-09 | 2021-03-10 | 2021-03-11 | 2021-03-12 | 2021-03-13 | 2021-03-14 | 2021-03-15 | 2021-03-16 | 2021-03-17 | 2021-03-18 | 2021-03-19 | 2021-03-20 | 2021-03-21 | 2021-03-22 | 2021-03-23 | 2021-03-24 | 2021-03-25 | 2021-03-26 | 2021-03-27 | 2021-03-28 | 2021-03-29 | 2021-03-30
|  |  | 0 | 0 | 0 | 0 | 0 | -2 | -2 | -1 | -2 | -1 | -5 | 0 | -1 | 2 | 0 | 1 | -4 | -3 | -1 | 0 | 1 | -2 | 0 | -4 | -4 | -2 | 0 | 0 | 1 | -1
|  |  | -7.65 | -9.15 | -18.26 | -17.62 | -15.7 | -56.6 | -53.8 | -26.44 | -56.77 | -23.05 | -128.07 | -2.22 | -43.6 | 44.79 | -10.39 | 3.19 | -111.14 | -102.67 | -66.65 | -15 | 12.18 | -59.36 | -11.98 | -115.9 | -112.37 | -54.25 | -10.14 | -18.83 | 23.1 | -38.89
|  |  | 1 |  |  |  | 2 | 3 | 2 | 1 |  |  |  | 1 | 1 | 1 | 1 | 1 |  | 1 |  | 1 |  | 2 |  | 1 | 3 | 2 | 1 | 1
|  |  | 19.76 |  |  |  | 36.71 | 65.75 | 43.07 | 20.63 |  |  |  | 22.26 | 22.57 | 22.08 | 21.38 | 20.46 |  | 22.89 |  | 21.58 |  | 45.26 |  | 20.98 | 65.51 | 39.94 | 19.06 | 20.38
|  |  | 2021-03-01 |  |  |  | 2021-03-05 | 2021-03-06 | 2021-03-07 | 2021-03-08 |  |  |  | 2021-03-12 | 2021-03-13 | 2021-03-14 | 2021-03-15 | 2021-03-16 |  | 2021-03-18 |  | 2021-03-20 |  | 2021-03-22 |  | 2021-03-24 | 2021-03-25 | 2021-03-26 | 2021-03-27 | 2021-03-28
|  |  | -2146826273 | -2146826273 | -2146826273 | -2146826273 | -2146826273 | -2146826273 | -2146826273 | -2146826273 | -2146826273 | -2146826273 | -2146826273 | -2146826273 | -2146826273 | -2146826273 | -2146826273 | -2146826273 | -2146826273 | -2146826273 | -2146826273 | -2146826273 | -2146826273 | -2146826273 | -2146826273 | -2146826273 | -2146826273 | -2146826273 | -2146826273 | -2146826273 | -2146826273 | -2146826273
4,26 mts

## Escoria HELE
OCTUBRE | ARSENICO Y AZUFRE EN ESCORIAS BOTADERO
Día | Ollas | Peso | Ajuste | Peso Ajustado | Ley As | Fino As | Ley S | Fino S
| Unid. | t | t | t | % | t | % | t
2023-10-01 | 68 | 681.5219 | 78.57886 | 760.1008 | 0.005 | 0.03800504 | 0 | 0
2023-10-02 | 36 | 360.8057 | 41.60057 | 402.4063 | 0.001 | 0.004024063 | 0.6 | 2.414438
2023-10-03 | 24 | 240.5371 | 27.73371 | 268.2709 | 0.001 | 0.002682709 | 0.8 | 2.146167
2023-10-04 | 27 | 270.6043 | 31.20043 | 301.8047 | 0.001 | 0.003018047 | 0 | 0
2023-10-05 | 30 | 300.6714 | 34.66714 | 335.3386 | 0.001 | 0.003353386 | 0.5 | 1.676693
2023-10-06 | 24 | 240.5371 | 27.73371 | 268.2709 | 0.001 | 0.002682709 | 0.3 | 0.8048126
2023-10-07 | 63 | 631.41 | 72.801 | 704.211 | 0.004 | 0.02816844 | 0.6 | 4.225266
2023-10-08 | 32 | 320.7162 | 36.97829 | 357.6945 | 0.001 | 0.003576945 | 0.6 | 2.146167
2023-10-09 | 36 | 360.8057 | 41.60057 | 402.4063 | 0.001 | 0.004024063 | 0.5 | 2.012031
2023-10-10 | 36 | 360.8057 | 41.60057 | 402.4063 | 0.001 | 0.004024063 | 0.5 | 2.012031
2023-10-11 | 24 | 240.5371 | 27.73371 | 268.2709 | 0.001 | 0.002682709 | 0.5 | 1.341354
2023-10-12 | 45 | 451.0071 | 52.00071 | 503.0079 | 0.003 | 0.01509024 | 0.5 | 2.515039
2023-10-13 | 39 | 390.8729 | 45.06729 | 435.9401 | 0.002 | 0.008718803 | 0.6 | 2.615641
2023-10-14 | 46 | 461.0295 | 53.15629 | 514.1858 | 0.003 | 0.01542557 | 0.5 | 2.570929
2023-10-15 | 44 | 440.9848 | 50.84514 | 491.8299 | 0.001 | 0.004918299 | 0.7 | 3.442809
2023-10-16 | 51 | 511.1414 | 58.93414 | 570.0756 | 0.002 | 0.01140151 | 0.6 | 3.420453
2023-10-17 | 48 | 481.0743 | 55.46743 | 536.5417 | 0.001 | 0.005365417 | 0.6 | 3.21925
2023-10-18 | 54 | 541.2086 | 62.40086 | 603.6094 | 0.001 | 0.006036094 | 0.8 | 4.828875
2023-10-19 | 18 | 180.4029 | 20.80029 | 201.2031 | 0.006 | 0.01207219 | 0 | 0
2023-10-20 | 34 | 340.761 | 39.28943 | 380.0504 | 0.005 | 0.01900252 | 0.6 | 2.280302
2023-10-21 | 42 | 420.94 | 48.534 | 469.474 | 0.003 | 0.01408422 | 0 | 0
2023-10-22 | 3 | 30.06714 | 3.466714 | 33.53386 | 0 | 0 | 0.7 | 0.234737
2023-10-23 | 6 | 60.13429 | 6.933429 | 67.06771 | 0 | 0 | 0 | 0
2023-10-24 | 59 | 591.3205 | 68.17871 | 659.4992 | 0.001 | 0.006594992 | 0.5 | 3.297496
2023-10-25 | 51 | 511.1414 | 58.93414 | 570.0756 | 0.001 | 0.005700756 | 0.7 | 3.990529
2023-10-26 | 29 | 290.649 | 33.51157 | 324.1606 | 0.003 | 0.009724819 | 0.5 | 1.620803
2023-10-27 | 0 | 0 | 0 | 0 | 0 | 0 | 0 | 0
2023-10-28 | 36 | 360.8057 | 41.60057 | 402.4063 | 0.001 | 0.004024063 | 0.8 | 3.21925
2023-10-29 | 58 | 581.2981 | 67.02314 | 648.3212 | 0.002 | 0.01296642 | 0.6 | 3.889927
2023-10-30 | 46 | 461.0295 | 53.15629 | 514.1858 | 0.001 | 0.005141858 | 0.6 | 3.085115
2023-10-31 | 57 | 571.2757 | 65.86757 | 637.1433 | 0.001 | 0.006371433 | 0.8 | 5.097146
| 1166 | 11686.1 | 1347.396 | 13033.49 | 0.001986278 | 0.2588814 | 0.5225557 | 68.10726

## Factor Olla Escoria HELE
TAMAÑO DE LA MUESTRA
Dónde:
| z | 1.2
| p | 50%
| e | 5%
| N | 1166
| N' | 231
FACTOR DE PESO POR OLLA
Dónde:
| N' | 231
| m | 2315.17
| F | 10.02238
MASA DE ESCORIA HELE PRODUCIDA
Dónde:
| N | 1166
| F | 10.02238
| M | 11686.1
F: Factor de peso por olla.
m: Masa de escoria pesada.
N’: Tamaño real de la muestra.