## CARÁTULA
FUNDICIÓN HERNÁN
VIDELA LIRA PAIPOTE
BALANCE ARSÉNICO Y AZUFRE NOVIEMBRE 2023
| Elaborado por: | Revisado por: | Aprobado por: | Fecha:
| Miguel Aguilera Cortínez | Pamela Cerda Cuevas | Carlos Fernandez Reinoso
2023-12-15
| Ingeniero Contabilidad Metalúrgica | Jefa Mejora Continua y Procesos | Superintendente Mejora Continua y Procesos

## FORMATO SMA 2023 (hidden)
Tipo de Flujo | Nombre Flujo | Peso Másico Seco Base [TMS] | Peso Másico Ajustado [TMS] | As [ppm] | As [%] | S [ppm] | S [%] | Fino As [TMF] | Fino S [TMF] | Observación
ENTRADA | Concentrado de Cu | 19794.994 | 19546.47 | 601.0574 | 0.06010574 | 336251 | 33.6251 | 11.74855 | 6572.521
ENTRADA | Precipitados | 0 | 0 | 0 | 0 | 0 | 0 | 0 | 0
ENTRADA | Blíster | 29.258 | 29.46709 | 0 | 0 | 0 | 0 | 0 | 0
ENTRADA | Minerales de fusión directa | 0 | 0 | 0 | 0 | 0 | 0 | 0 | 0
ENTRADA | Concentrado de oro | 42.198 | 42.198 | 2109.105 | 0.2109105 | 51992.9854 | 5.19929854 | 0.08900001 | 2.194
ENTRADA | Concentrado de plata | 0 | 0 | 0 | 0 | 0 | 0 | 0 | 0
ENTRADA | Sílice | 2848.5 | 429.6251 | 0 | 0 | 0 | 0 | 0 | 0
ENTRADA | Diesel | 302.9203 | 302.9203 | 0 | 0 | 8.3 | 0.00083 | 0 | 0.002514238
ENTRADA | Enap - 6 | 490.288 | 490.288 | 0 | 0 | 30 | 0.003 | 0 | 0.01470864
TOTAL Flujos Entrada |  | 23508.16 | 20840.97 |  |  |  |  | 11.83755 | 6574.732 |  | FILA CON FÓRMULA - NO MODIFICAR
SALIDA | Ánodos | 4710.837 | 4710.275 | 248.6787 | 0.02486787 | 24.58831 | 0.002458831 | 1.171345 | 0.1158177
SALIDA | Ácido sulfúrico producto | 17925.85 | 17925.85 | 0.2843563 | 2.843563e-05 | 326900 | 32.69 | 0.005097329 | 5859.962
SALIDA | Ácido sulfúrico Tipo C | 3414.45 | 3414.45 | 1507.822 | 0.1507822 | 63500.86 | 6.350086 | 5.148384 | 216.8205
SALIDA | Ácido sulfúrico PTGC | 0 | 0 | 0 | 0 | 0 | 0 | 0 | 0
SALIDA | Escoria final | 11281.82 | 10888.96 | 33.64103 | 0.003364103 | 5212.821 | 0.5212821 | 0.3663157 | 56.76219
SALIDA | Venta de circulante CT | 0 | 0 | 0 | 0 | 0 | 0 | 0 | 0
SALIDA | Venta de circulantes conversión | 0 | 0 | 0 | 0 | 0 | 0 | 0 | 0
TOTAL Flujos Salida |  | 37332.96 | 36939.54 |  |  |  |  | 6.691142 | 6133.66 |  | FILA CON FÓRMULA - NO MODIFICAR
Intermedios, Inventario Inicial | Circulante CT | 6624.019 | 6624.019 | 2346.0027 | 0.23460027 | 99258.2492 | 9.92582492 | 15.53997 | 657.4886
Intermedios, Inventario Inicial | Escoria CT fria | 2546.19 | 2546.19 | 826.7568 | 0.08267568 | 51337.6163 | 5.13376163 | 2.10508 | 130.7153
Intermedios, Inventario Inicial | Metal Blanco frío | 1350.297 | 1350.297 | 1046.5134 | 0.10465134 | 133714.4706 | 13.37144706 | 1.413104 | 180.5542
Intermedios, Inventario Inicial | Circulante Conversión | 19955.01 | 19955.01 | 1598.691 | 0.1598691 | 143438.2 | 14.34382 | 31.9019 | 2862.312
Intermedios, Inventario Inicial | Polvos de fusión | 7751.145 | 7751.145 | 9655.472 | 0.9655472 | 195645.6 | 19.56456 | 74.84096 | 1516.477
Intermedios, Inventario Inicial | Polvos de conversión | 5548.31 | 5548.31 | 2426.8813 | 0.24268813 | 156640.1119 | 15.66401119 | 13.46509 | 869.0879
Intermedios, Inventario Inicial | Polvos precipitadores electrostáticos | 4255.668 | 4255.668 | 21421.23 | 2.142123 | 179951.5 | 17.99515 | 91.16163 | 765.8139
Intermedios, Inventario Inicial | Productos en proceso | 1627.074 | 1627.074 | 243.1219 | 0.02431219 | 155977.4 | 15.59774 | 0.3955773 | 253.7868
TOTAL Flujos Intermedios, Inventario inicial |  | 49657.71 | 49657.71 |  |  |  |  | 230.8233 | 7236.236 |  | FILA CON FÓRMULA - NO MODIFICAR
Intermedios, Inventario Final | Circulante CT | 9652.64 | 9474.369 | 1784.438 | 0.1784438 | 92454.79 | 9.245479 | 16.90643 | 875.9508
Intermedios, Inventario Final | Escoria CT fria | 2546.19 | 2546.19 | 826.7568 | 0.08267568 | 51337.6163 | 5.13376163 | 2.10508 | 130.7153
Intermedios, Inventario Final | Metal Blanco frío | 1350.297 | 1350.297 | 1046.5134 | 0.10465134 | 133714.4706 | 13.37144706 | 1.413104 | 180.5542
Intermedios, Inventario Final | Circulante Conversión | 20430.01 | 20805.18 | 1554.723 | 0.1554723 | 135635 | 13.5635 | 32.3463 | 2821.911
Intermedios, Inventario Final | Polvos de fusión | 7893.975 | 7927.896 | 9724.882 | 0.9724882 | 190534.3225 | 19.05343225 | 77.09785 | 1510.536
Intermedios, Inventario Final | Polvos de conversión | 5583.5 | 5842.357 | 2414.6111 | 0.24146111 | 156582.5064 | 15.65825064 | 14.10702 | 914.8109
Intermedios, Inventario Final | Polvos precipitadores electrostáticos | 4492.258 | 4391.795 | 20730.97 | 2.073097 | 176580.1 | 17.65801 | 91.04617 | 775.5037
Intermedios, Inventario Final | Productos en proceso | 1289 | 1547.821 | 248.911 | 0.0248911 | 150535.2 | 15.05352 | 0.3852695 | 233.0015
TOTAL Flujos Intermedios, Inventario final |  | 53237.87 | 53885.9 |  |  |  |  | 235.4072 | 7442.984 |  | FILA CON FÓRMULA - NO MODIFICAR.
INVENTARIO FLUJOS INTERMEDIOS | [7 empty] | 4.583901 | 206.7483 |  | FILA CON FÓRMULA - NO MODIFICAR
EMISION MENSUAL,TMF/MES | [7 empty] | 0.5625074 | 234.3235 |  | FILA CON FÓRMULA - NO MODIFICAR.
PORCENTAJE DE CAPTURA Y FIJACIÓN MENSUAL [%] | [7 empty] | 95.24811 | 96.436 |  | FILA CON FÓRMULA - NO MODIFICAR
| Peso Másico Seco Base [TMS] | Peso Másico Seco Ajustado [TMS] | As [ppm] | As [%] | S [ppm] | S [%] | Fino As [TMF] | Fino S [TMF]
MATERIAL DE MANTENCIÓN Y/O LIMPIEZA MENSUAL, TMF/MES
MATERIAL DE MANTENCIÓN Y/O LIMPIEZA ANUAL, TMF/AÑO (reportar solo en el mes de diciembre)
| Fino As [TMF] | Fino S [TMF] | Fino SO2 [TMF]
TOTAL ENTRADA ANUAL, TMF/AÑO | 104.7017 | 52262.12 | 104524.2 | ÚLTIMA CELDA DE LA FILA CON FÓRMULA - NO MODIFICAR
EMISION ACUMULADA, TMF/AÑO | 4.721453 | 2335.056 | 4670.111 | ÚLTIMA CELDA DE LA FILA CON FÓRMULA - NO MODIFICAR
EMISION ANUAL, TMF/AÑO (reportar solo en el mes de diciembre) | 4.721453 | 2335.056 | 4670.111 | FILA CON FÓRMULA - NO MODIFICAR
| As [%] | S [%]
PORCENTAJE DE CAPTURA Y FIJACIÓN ANUAL (SIN MATERIAL DE LIMPIEZA) (reportar solo en el mes de diciembre) | 95.49% | 95.53% | FILA CON FÓRMULA - NO MODIFICAR
PORCENTAJE DE CAPTURA Y FIJACIÓN ANUAL (CON MATERIAL DE LIMPIEZA (reportar solo en el mes de diciembre) | 95.49% | 95.53% | FILA CON FÓRMULA - NO MODIFICAR

## RESUMEN BALANCE
BALANCE MENSUAL FUNDICIÓN HERNÁN VIDELA LIRA
NOVIEMBRE
Flujos entrada | Peso seco, tms |  | As, medido |  | S, medido |  | Finos, tms
| Medido | Ajustado | ppm | % | ppm | % | As | S
Concentrado de Cu | 19794.994 | 19546.47 | 601.0574 | 0.06010574 | 336251 | 33.6251 | 11.74855 | 6572.521
Precipitados | 0 | 0 | 0 | 0 | 0 | 0 | 0 | 0
Blíster | 29.258 | 29.46709 | 0 | 0 | 0 | 0 | 0 | 0
Minerales de fusión directa | 0 | 0 | 0 | 0 | 0 | 0 | 0 | 0
Concentrado de oro | 42.198 | 42.198 | 2109.105 | 0.2109105 | 51992.9854 | 5.19929854 | 0.08900001 | 2.194
Concentrado de plata | 0 | 0 | 0 | 0 | 0 | 0 | 0 | 0
Sílice | 2848.5 | 429.6251 | 0 | 0 | 0 | 0 | 0 | 0
Diesel | 302.9203 | 302.9203 | 0 | 0 | 8.3 | 0.00083 | 0 | 0.002514238 | Densidad diesel kg/lt | 0.8307
Enap - 6 | 490.288 | 490.288 | 0 | 0 | 30 | 0.003 | 0 | 0.01470864
Total, entradas | 23508.16 | 20840.97 | 567.9943 | 0.05679943 | 315471.5 | 31.54715 | 11.83755 | 6574.732
Flujos Inventario inicial | Peso seco, tms |  | As, medido |  | S, medido |  | Finos, tms |  | 312.5
| Medido | Ajustado | ppm | % | ppm | % | As | S
Circulante CT | 6624.019 | 6624.019 | 2346.0027 | 0.23460027 | 99258.2492 | 9.92582492 | 15.53997 | 657.4886
Escoria CT fria | 2546.19 | 2546.19 | 826.7568 | 0.08267568 | 51337.6163 | 5.13376163 | 2.10508 | 130.7153
Metal Blanco frío | 1350.297 | 1350.297 | 1046.5134 | 0.10465134 | 133714.4706 | 13.37144706 | 1.413104 | 180.5542
Circulante Conversión | 19955.01 | 19955.01 | 1598.691 | 0.1598691 | 143438.2 | 14.34382 | 31.9019 | 2862.312
Polvos de fusión | 7751.145 | 7751.145 | 9655.472 | 0.9655472 | 195645.6 | 19.56456 | 74.84096 | 1516.477
Polvos de conversión | 5548.31 | 5548.31 | 2426.8813 | 0.24268813 | 156640.1119 | 15.66401119 | 13.46509 | 869.0879
Polvos precipitadores electrostáticos | 4255.668 | 4255.668 | 21421.23 | 2.142123 | 179951.5 | 17.99515 | 91.16163 | 765.8139
Productos en proceso | 1627.074 | 1627.074 | 243.1219 | 0.02431219 | 155977.4 | 15.59774 | 0.3955773 | 253.7868
Total, Inventario inicial | 49657.71 | 49657.71 | 4648.287 | 0.4648287 | 145722.3 | 14.57223 | 230.8233 | 7236.236
Flujos inventario final | Peso seco, tms |  | As, medido |  | S, medido |  | Finos, tms
| Medido | Ajustado | ppm | % | ppm | % | As | S
Circulante CT | 9652.64 | 9474.369 | 1784.438 | 0.1784438 | 92454.79 | 9.245479 | 16.90643 | 875.9508
Escoria CT fria | 2546.19 | 2546.19 | 826.7568 | 0.08267568 | 51337.6163 | 5.13376163 | 2.10508 | 130.7153
Metal Blanco frío | 1350.297 | 1350.297 | 1046.5134 | 0.10465134 | 133714.4706 | 13.37144706 | 1.413104 | 180.5542
Circulante Conversión | 20430.01 | 20805.18 | 1554.723 | 0.1554723 | 135635 | 13.5635 | 32.3463 | 2821.911
Polvos de fusión | 7893.975 | 7927.896 | 9724.882 | 0.9724882 | 190534.3225 | 19.05343225 | 77.09785 | 1510.536
Polvos de conversión | 5583.5 | 5842.357 | 2414.6111 | 0.24146111 | 156582.5064 | 15.65825064 | 14.10702 | 914.8109
Polvos precipitadores electrostáticos | 4492.258 | 4391.795 | 20730.97 | 2.073097 | 176580.1 | 17.65801 | 91.04617 | 775.5037
Productos en proceso | 1289 | 1547.821 | 248.911 | 0.0248911 | 150535.2 | 15.05352 | 0.3852695 | 233.0015
Total, Inventario final | 53237.87 | 53885.9 | 4368.623 | 0.4368623 | 138124.9 | 13.81249 | 235.4072 | 7442.984
Variación de inventarios | Peso seco, tms |  | Finos, tms
| Medido | Ajustado | As | S
Inventario Final - Inventario Inicial | 3580.157 | 4228.19 | 4.583901 | 206.7483
Flujos salidas | Peso seco, tms |  | As, medido |  | S, medido |  | Finos, tms
| Medido | Ajustado | ppm | % | ppm | % | As | S
Ánodos | 4710.837 | 4710.275 | 248.6787 | 0.02486787 | 24.58831 | 0.002458831 | 1.171345 | 0.1158177
Ácido sulfúrico producto | 17925.85 | 17925.85 | 0.2843563 | 2.843563e-05 | 326900 | 32.69 | 0.005097329 | 5859.962
Ácido sulfúrico Tipo C | 3414.45 | 3414.45 | 1507.822 | 0.1507822 | 63500.86 | 6.350086 | 5.148384 | 216.8205
Ácido sulfúrico PTGC | 0 | 0 | 0 | 0 | 0 | 0 | 0 | 0
Escoria final | 11281.82 | 10888.96 | 33.64103 | 0.003364103 | 5212.821 | 0.5212821 | 0.3663157 | 56.76219
Venta de circulante CT | 0 | 0 | 0 | 0 | 0 | 0 | 0 | 0
Venta de circulantes conversión | 0 | 0 | 0 | 0 | 0 | 0 | 0 | 0
Total, salidas | 37332.96 | 36939.54 | 181.1377 | 0.01811377 | 166045.9 | 16.60459 | 6.691142 | 6133.66
EMISIÓN ARSÉNICO, tmf | [7 empty] | 0.5625074
CAPTACIÓN ARSÉNICO (Mes), % | [7 empty] | 95.24811
EMISIÓN AZUFRE, tmf | [7 empty] | 234.3235
CAPTACIÓN AZUFRE (Mes), % | [7 empty] | 96.436
EMISIÓN ARSÉNICO ACUMULADA, tmf | [7 empty] | 4.72167
CAPTACIÓN ARSÉNICO ACUMULADO, % | [7 empty] | 95.49036
EMISIÓN AZUFRE ACUMULADA, tmf | [7 empty] | 2546.728
CAPTACIÓN AZUFRE ACUMULADA, % | [7 empty] | 95.12701

## Flujos de entrada
| FLUJO | CONCENTRADO DE COBRE
| MES | NOVIEMBRE
| AÑO | 2023
Flujo Fusión | Proveedor | Conjunto | Peso seco medido, ton | Peso seco ajustado, ton | As, % | S, % | As, ton | S, ton
24 | CAROLA | 393 | 2817.738 | 2817.738 | 0.0139474 | 36.24247535 | 0.3930012 | 1021.218
136 | CAROLA | 373 | 3085.333 | 3020.45 | 0.014747 | 35.65534093 | 0.4454257 | 1076.952
20 | PUNTA DEL COBRE | 388 | 4252.638 | 4248.953 | 0.0546249 | 33.60866831 | 2.320986 | 1428.016
54 | PUNTA DEL COBRE | 417 | 258.079 | 258.0643 | 0.048047 | 34.18991859 | 0.1239922 | 88.23197
88 | PUNTA DEL COBRE | 396 | 6946.543 | 6769.373 | 0.058086 | 34.38737801 | 3.932058 | 2327.81
83 | MATTA | 101 | 986.849 | 986.849 | 0.4101945 | 28.66649305 | 4.048 | 282.895
122 | CENIZAS | 419 | 667.498 | 664.7295 | 0.032959 | 17.52964054 | 0.2190882 | 116.5247
31 | ENAMI VARIOS | 434 | 731.027 | 731.025 | 0.0347456 | 29.42504176 | 0.253999 | 215.1044
103 | ENAMI VARIOS | 405 | 28.386 | 28.38565 | 0.0281829 | 29.87388149 | 0.0079999 | 8.479896
67 | PUNTA DEL COBRE | 418 | 20.903 | 20.90298 | 0.019136 | 34.87059274 | 0.003999995 | 7.288994
| TOTALES |  | 19794.994 | 19546.47 | 0.06010574 | 33.6251 | 11.74855 | 6572.521
| FLUJO | PRECIPITADOS
| MES | NOVIEMBRE
| AÑO | 2023
Flujo Fusión | Proveedor | Conjunto | Peso seco medido, ton | Peso seco ajustado, ton | As, % | S, % | As, ton | S, ton
185 | PRECIPITADO DE Cu | 0 | 0 | 0 | 0 | 0 | 0 | 0
185 | PRECIPITADO DE Cu | 222
200 | PRECIPITADO DE Cu | 3
200 | PRECIPITADO DE Cu | 146
191 | PRECIPITADO DE Cu | 164
557 | PRECIPITADO DE Cu | 565
559 | PRECIPITADO DE Cu | 448
| TOTALES |  | 0 | 0 | 0 | 0 | 0 | 0
| FLUJO | BLÍSTER
| MES | NOVIEMBRE
| AÑO | 2023
Flujo Fusión | Proveedor | Conjunto | Peso seco medido, ton | Peso seco ajustado, ton | As, % | S, % | As, ton | S, ton
368 | BLÍSTER EXTERNO | 15 | 29.258 | 29.46709 | 0 | 0 | 0 | 0
561 | BLÍSTER EXTERNO | 0 | 0 | 0 | 0 | 0 | 0 | 0
| TOTALES |  | 29.258 | 29.46709 | 0 | 0 | 0 | 0
| FLUJO | MINERALES
| MES | NOVIEMBRE
| AÑO | 2023
Flujo Fusión | Proveedor | Conjunto | Peso seco medido, ton | Peso seco ajustado, ton | As, % | S, % | As, ton | S, ton
549 | MFD Au | 330 | 0 | 0 | 0 | 0 | 0 | 0
| TOTALES |  | 0 | 0 | 0 | 0 | 0 | 0
| FLUJO | CONCENTRADO Au
| MES | NOVIEMBRE
| AÑO | 2023
Flujo Fusión | Proveedor | Conjunto | Peso seco medido, ton | Peso seco ajustado, ton | As, % | S, % | As, ton | S, ton
539 | CONCENTRADO DE ORO | 63 | 42.198 | 42.198 | 0.2109105 | 5.19929854 | 0.08900001 | 2.194 | 89 | 0.2109105
-2146826281
| TOTALES |  | 42.198 | 42.198 | 0.2109105 | 5.19929854 | 0.08900001 | 2.194
| FLUJO | CONCENTRADO Ag
| MES | NOVIEMBRE
| AÑO | 2023
Flujo Fusión | Proveedor | Conjunto | Peso seco medido, ton | Peso seco ajustado, ton | As, % | S, % | As, ton | S, ton
527 | CONCENTRADO DE PLATA | 0 | 0 | 0 | 0 | 0 | 0 | 0
| TOTALES |  | 0 | 0 | 0 | 0 | 0 | 0
| FLUJO | SÍLICE
| MES | NOVIEMBRE
| AÑO | 2023
Flujo Fusión | Proveedor | Peso seco medido, ton | Peso seco ajustado, ton | As, % | S, % | As, ton | S, ton
262 | SÍLICE | 2848.5 | 429.6251 | 0 | 0 | 0 | 0
| TOTALES | 2848.5 | 429.6251 | 0 | 0 | 0 | 0

## Inv Circ
INVENTARIO DE CIRCULANTES
NOVIEMBRE | [15 empty] | 32 | 29 | 95
|  |  |  | INVENTARIO FINAL | [6 empty] | INVENTARIO INICIAL |  |  | Diferencia | Diferencia | 33 | 30 | 96
|  |  |  | -1 | [6 empty] | -2 |  |  | (1) - (2) | (1) - (2) | 34 | 31 | 98
| ts | ts ajustada | As (%) | As (t) | S (%) | S (t) |  | ts | ts ajustada | As (%) | As (t) | S (%) | S (t) | As (t) | S (t) | 35 |  | 100
[16 empty] | 38 | 25 | 108
CIRCULANTE CT | 9652.64 | 9474.369 | 0.1784438 | 16.90643 | 9.245479 | 875.9508 |  | 6624.019 | 6624.019 | 0.23460027 | 15.53997 | 9.92582492 | 657.4886 | 1.366459 | 218.4622 | 40 | 27 | 111
[16 empty] | 41 |  | 112
METAL BLANCO FRIO | 1350.297 | 1350.297 | 0.10465134 | 1.413104 | 13.37144706 | 180.5542 |  | 1350.297 | 1350.297 | 0.10465134 | 1.413104 | 13.37144706 | 180.5542 | 4.650058e-12 | 5.950085e-10 | 42 | 20 | 117
[16 empty] | 43 | 21 | 119
CIRCULANTE CONVERSIÓN | 20430.01 | 20805.18 | 0.1554723 | 32.3463 | 13.5635 | 2821.911 |  | 19955.01 | 19955.01 | 0.1598691 | 31.9019 | 14.34382 | 2862.312 | 0.4443968 | -40.40045 | 44 | 26 | 121
[16 empty] | 45 | 32 | 124
CIRCULANTE SIN TRITURAR |  |  | 0 |  | 0 |  |  | 0 |  | 0 |  | 0 |  | 0 | 0 | 46 | 22 | 125
[16 empty] | 49 | 33 | 130
ESCORIA. CT FRIA | 2546.19 | 2546.19 | 0.08267568 | 2.10508 | 5.13376163 | 130.7153 |  | 2546.19 | 2546.19 | 0.08267568 | 2.10508 | 5.13376163 | 130.7153 | 0 | 0 | 51 | 19 | 135
[16 empty] | 52 |  | 140
CONCENTRADO ESCORIA CT (MATTA) | 0 | 0 | 0 | 0 | 0 | 0 |  | 0 | 0 | 0 | 0 | 0 | 0 | 0 | 0 | 53 |  | 141
[16 empty] | 116 | 28 | 215
SUBTOTAL CIRCULANTE NAVE | 33979.14 | 34176.04 | 0.001544091 | 52.77091 | 11.73083 | 4009.132 |  | 30475.52 | 30475.52 | 0.001672164 | 50.96005 | 12.57098 | 3831.07 | 1.810856 | 178.0618 | 118 |  | 219
[16 empty] | 119 |  | 220
CIRCULANTES RAF |  |  | 0 |  | 0 |  |  | 0 |  | 0 |  | 0 |  | 0 | 0 | 120 |  | 221
[16 empty] | 122 |  | 223
POLVOS DE FUSIÓN | 7893.975 | 7927.896 | 0.9724882 | 77.09785 | 19.05343225 | 1510.536 |  | 7751.145 | 7751.145 | 0.9655472 | 74.84096 | 19.56456 | 1516.477 | 2.256886 | -5.941025 | 123 |  | 224
[16 empty] | 124 |  | 225
POLVOS DE CONVERSIÓN | 5583.5 | 5842.357 | 0.24146111 | 14.10702 | 15.65825064 | 914.8109 |  | 5548.31 | 5548.31 | 0.24268813 | 13.46509 | 15.66401119 | 869.0879 | 0.6419307 | 45.72303 | 125 |  | 226
[16 empty] | 128 | 38 | 230
POLVOS PRECIP. ELECTROSTÁTICOS | 2017.683 | 1992.131 | 2.52241202 | 50.24974 | 17.44269848 | 347.4813 |  | 1856.003 | 1856.003 | 2.645909 | 49.10815 | 17.50304077 | 324.857 | 1.141592 | 22.62432 | 117 | 35 | 218
4093
POLVOS PPEE HELE | 2474.575 | 2399.665 | 1.70008869 | 40.79643 | 17.83675578 | 428.0223 |  | 2399.665 | 2399.665 | 1.75247335 | 42.05348 | 18.37576973 | 440.9568 | -1.257056 | -12.93453
PRODUCTOS EN PROCESO | 1289 | 1547.821 | 0.0248911 | 0.3852695 | 15.05352 | 233.0015 |  | 1627.074 | 1627.074 | 0.02431219 | 0.3955773 | 15.59774 | 253.7868 | -0.01030776 | -20.78525
TOTAL CIRCULANTES | 53237.87 | 53885.9 | 0.4368623 | 235.4072 | 13.81249 | 7442.984 |  | 49657.71 | 49657.71 | 0.4648287 | 230.8233 | 14.57223 | 7236.236 | 4.583901 | 206.7483
|  |  | EMISIÓN ARSÉNICO, tmf | EMISIÓN ARSÉNICO, tmf | [7 empty] | 0.5625074
|  |  | CAPTACIÓN ARSÉNICO (Mes), % | CAPTACIÓN ARSÉNICO (Mes), % | [7 empty] | 95.24811
|  |  | EMISIÓN AZUFRE, tmf | EMISIÓN AZUFRE, tmf | [7 empty] | 234.3235
|  |  | CAPTACIÓN AZUFRE (Mes), % | CAPTACIÓN AZUFRE (Mes), % | [7 empty] | 96.436
|  |  | EMISIÓN ARSÉNICO ACUMULADA, tmf |  |  |  | 4.72167
|  |  | CAPTACIÓN ARSÉNICO ACUMULADO, % |  |  |  | 95.49036
|  |  | EMISIÓN AZUFRE ACUMULADA, tmf |  |  |  | 2546.728
|  |  | CAPTACIÓN AZUFRE ACUMULADA, % |  |  |  | 95.12701

## Ánodos
FLUJO | ÁNODOS
MES | NOVIEMBRE
AÑO | 2023
Lote | Peso medido, ton | Peso Ajustado, ton | S, ppm | As,ppm | S, ton | As, ton | Peso medido, ton | Peso ajustado, ton | As, ton | S, ton
01112023-1 | 181.255 | 181.2334 | 30 | 152 | 0.005437001 | 0.02754747 | 181.255 | 181.2334 | 0.02754747 | 0.005437001
02112023-1 | 152.12 | 152.1018 | 28 | 160 | 0.004258852 | 0.0243363 | 152.12 | 152.1018 | 0.0243363 | 0.004258852
02112023-2 | 84.556 | 84.54591 | 27 | 159 | 0.00228274 | 0.0134428 | 84.556 | 84.54591 | 0.0134428 | 0.00228274
03112023-1 | 94.061 | 94.04978 | 26 | 173 | 0.002445294 | 0.01627061 | 94.061 | 94.04978 | 0.01627061 | 0.002445294
03112023-2 | 82.792 | 82.78212 | 25 | 176 | 0.002069553 | 0.01456965 | 82.792 | 82.78212 | 0.01456965 | 0.002069553
04112023-1 | 202.041 | 202.0169 | 25 | 179 | 0.005050422 | 0.03616102 | 202.041 | 202.0169 | 0.03616102 | 0.005050422
05112023-1 | 176.184 | 176.163 | 25 | 184 | 0.004404074 | 0.03241399 | 176.184 | 176.163 | 0.03241399 | 0.004404074
06112023-1 | 172.636 | 172.6154 | 25 | 187 | 0.004315385 | 0.03227908 | 172.636 | 172.6154 | 0.03227908 | 0.004315385
07112023-1 | 133.997 | 133.981 | 24 | 231 | 0.003215544 | 0.03094961 | 133.997 | 133.981 | 0.03094961 | 0.003215544
08112023-1 | 33.507 | 33.503 | 24 | 213 | 0.000804072 | 0.007136139 | 33.507 | 33.503 | 0.007136139 | 0.000804072
09112023-1 | 172.444 | 172.4234 | 24 | 230 | 0.004138162 | 0.03965739 | 172.444 | 172.4234 | 0.03965739 | 0.004138162
10112023-1 | 185.618 | 185.5959 | 24 | 259 | 0.0044543 | 0.04806933 | 185.618 | 185.5959 | 0.04806933 | 0.0044543
11112023-1 | 195.209 | 195.1857 | 24 | 295 | 0.004684457 | 0.05757978 | 195.209 | 195.1857 | 0.05757978 | 0.004684457
12112023-1 | 100.445 | 100.433 | 24 | 248 | 0.002410392 | 0.02490739 | 100.445 | 100.433 | 0.02490739 | 0.002410392
12112023-2 | 88.829 | 88.8184 | 24 | 174 | 0.002131642 | 0.0154544 | 88.829 | 88.8184 | 0.0154544 | 0.002131642
13112023-1 | 163.197 | 163.1775 | 24 | 175 | 0.003916261 | 0.02855607 | 163.197 | 163.1775 | 0.02855607 | 0.003916261
14112023-1 | 141.512 | 141.4951 | 24 | 175 | 0.003395883 | 0.02476164 | 141.512 | 141.4951 | 0.02476164 | 0.003395883
15112023-1 | 195.114 | 195.0907 | 24 | 201 | 0.004682177 | 0.03921323 | 195.114 | 195.0907 | 0.03921323 | 0.004682177
16112023-1 | 138.7 | 138.6834 | 24 | 283 | 0.003328403 | 0.03924742 | 138.7 | 138.6834 | 0.03924742 | 0.003328403
17112023-1 | 233.749 | 233.7211 | 24 | 339 | 0.005609307 | 0.07923146 | 233.749 | 233.7211 | 0.07923146 | 0.005609307
18112023-1 | 116.924 | 116.91 | 24 | 292 | 0.002805841 | 0.03413773 | 116.924 | 116.91 | 0.03413773 | 0.002805841
18112023-2 | 73.167 | 73.15827 | 24 | 303 | 0.001755798 | 0.02216696 | 73.167 | 73.15827 | 0.02216696 | 0.001755798
19112023-1 | 190.398 | 190.3753 | 24 | 260 | 0.004569007 | 0.04949757 | 190.398 | 190.3753 | 0.04949757 | 0.004569007
20112023-1 | 192.112 | 192.0891 | 24 | 334 | 0.004610138 | 0.06415775 | 192.112 | 192.0891 | 0.06415775 | 0.004610138
21112023-1 | 167.255 | 167.235 | 24 | 183 | 0.004013641 | 0.03060401 | 167.255 | 167.235 | 0.03060401 | 0.004013641
22112023-1 | 189.762 | 189.7394 | 24 | 207 | 0.004553745 | 0.03927605 | 189.762 | 189.7394 | 0.03927605 | 0.004553745
24112023-1 | 196.801 | 196.7775 | 24 | 537 | 0.00472266 | 0.1056695 | 196.801 | 196.7775 | 0.1056695 | 0.00472266
25112023-1 | 209.846 | 209.821 | 24 | 299 | 0.005035703 | 0.06273647 | 209.846 | 209.821 | 0.06273647 | 0.005035703
26112023-1 | 152.633 | 152.6148 | 24 | 375 | 0.003662755 | 0.05723054 | 152.633 | 152.6148 | 0.05723054 | 0.003662755
28112023-1 | 163.966 | 163.9464 | 24 | 226 | 0.003934714 | 0.03705189 | 163.966 | 163.9464 | 0.03705189 | 0.003934714
29112023-1 | 93.958 | 93.94679 | 24 | 248 | 0.002254723 | 0.0232988 | 93.958 | 93.94679 | 0.0232988 | 0.002254723
30112023-1 | 36.049 | 36.0447 | 24 | 381 | 0.0008650728 | 0.01373303 | 36.049 | 36.0447 | 0.01373303 | 0.0008650728
0 |  | 0
0 |  | 0
0 |  | 0
0 |  | 0
0 |  | 0
0 |  | 0
0 |  | 0
0 |  | 0
0 |  | 0
0 |  | 0
0 |  | 0
0 |  | 0
0 |  | 0 |  |  | 0 | 0 | 0 | 0 | 0 | 0
0 |  | 0 |  |  | 0 | 0 | 0 | 0 | 0 | 0
0 |  | 0 |  |  | 0 | 0 | 0 | 0 | 0 | 0
0 |  | 0 |  |  | 0 | 0 | 0 | 0 | 0 | 0
0 |  | 0 |  |  | 0 | 0 | 0 | 0 | 0 | 0
0 |  | 0 |  |  | 0 | 0 | 0 | 0 | 0 | 0
0 |  | 0 |  |  | 0 | 0 | 0 | 0 | 0 | 0
0 |  | 0 |  |  | 0 | 0 | 0 | 0 | 0 | 0
0 |  | 0 |  |  | 0 | 0 | 0 | 0 | 0 | 0
0 |  | 0 |  |  | 0 | 0 | 0 | 0 | 0 | 0
0 |  | 0 |  |  | 0 | 0 | 0 | 0 | 0 | 0
0 |  | 0 |  |  | 0 | 0 | 0 | 0 | 0 | 0
0 |  | 0 |  |  | 0 | 0 | 0 | 0 | 0 | 0
0 |  | 0 |  |  | 0 | 0 | 0 | 0 | 0 | 0
0 |  | 0 |  |  | 0 | 0 | 0 | 0 | 0 | 0
0 |  | 0 |  |  | 0 | 0 | 0 | 0 | 0 | 0
0 |  | 0 |  |  | 0 | 0 | 0 | 0 | 0 | 0
[5 empty] | TOTAL MES |  | 4710.837 | 4710.275 | 1.171345 | 0.1158177
[7 empty] | 4710.837 | 4710.275 | 0.02487% | 0.002459%

## Ácido Sulfúrico Producto
FLUJO | ACIDO SULFÚRICO PRODUCTO
MES | NOVIEMBRE
AÑO | 2023
DESPACHO DIARIO, TONELADAS | [31 empty] | TOTAL
| 1 | 2 | 3 | 4 | 5 | 6 | 7 | 8 | 9 | 10 | 11 | 12 | 13 | 14 | 15 | 16 | 17 | 18 | 19 | 20 | 21 | 22 | 23 | 24 | 25 | 26 | 27 | 28 | 29 | 30 | 31
Masa medida, kg | 0 | 1143450 | 581240 | 0 | 0 | 915190 | 837200 | 1089640 | 1089670 | 561160 | 0 | 0 | 1037100 | 1035710 | 1093470 | 1064180 | 528400 | 0 | 0 | 1033070 | 981400 | 1012110 | 1094730 | 474130 | 250960 | 0 | 1174960 | 1091720 | 1140050 | 1114310 |  | 20343850
Masa medida, ton | 0 | 1143.45 | 581.24 | 0 | 0 | 915.19 | 837.2 | 1089.64 | 1089.67 | 561.16 | 0 | 0 | 1037.1 | 1035.71 | 1093.47 | 1064.18 | 528.4 | 0 | 0 | 1033.07 | 981.4 | 1012.11 | 1094.73 | 474.13 | 250.96 | 0 | 1174.96 | 1091.72 | 1140.05 | 1114.31 |  | 20343.85 | 11493.7
Masa ajustada, ton | 0 | 1143.45 | 581.24 | 0 | 0 | 915.19 | 837.2 | 1089.64 | 1089.67 | 561.16 | 0 | 0 | 1037.1 | 1035.71 | 1093.47 | 1064.18 | 528.4 | 0 | 0 | 1033.07 | 981.4 | 1012.11 | 1094.73 | 474.13 | 250.96 | 0 | 1174.96 | 1091.72 | 1140.05 | 1114.31 |  | 20343.85
Densidad gr/cc, t/m3 |  | 1.76 | 1.78 |  |  | 1.770104 | 1.78 | 1.77 | 1.75 | 1.75 |  |  | 1.77 | 1.77 | 1.77 | 1.770104 | 1.76 |  |  | 1.78 | 1.77 | 1.78 | 1.770104 | 1.78 | 1.770104 |  | 1.770104 | 1.76 | 1.79 | 1.770104 |  | 1.77
Volumen m3 |  | 649.6875 | 326.5393 |  |  | 517.0262 | 470.3371 | 615.6158 | 622.6686 | 320.6629 |  |  | 585.9322 | 585.1469 | 617.7797 | 601.1965 | 300.2273 |  |  | 580.3764 | 554.4633 | 568.6011 | 618.4553 | 266.3652 | 141.777 |  | 663.7804 | 620.2955 | 636.8995 | 629.5168 |  | 11493.35
[H2SO4], % |  | 96.19 | 97.53 |  |  | 96.91474 | 97.46 | 97.14 | 95.76 | 95.6 |  |  | 97.17 | 96.77 | 96.73 | 96.91474 | 96.36 |  |  | 97.25 | 97.11 | 97.41 | 96.91474 | 97.35 | 96.91474 |  | 96.91474 | 96.47 | 98.13 | 96.91474 |  | 96.91474
[As], mg/l, gr/m3 | [31 empty] | 0.53 | composito mensual
Ácido al 100%, ton | 0 | 1099.885 | 566.8834 | 0 | 0 | 886.954 | 815.9351 | 1058.476 | 1043.468 | 536.469 | 0 | 0 | 1007.75 | 1002.257 | 1057.714 | 1031.347 | 509.1662 | 0 | 0 | 1004.660575 | 953.0375 | 985.8964 | 1060.955 | 461.5655 | 243.2172 | 0 | 1138.709 | 1053.182 | 1118.731 | 1079.931 | 0 | 19716.19
Factor gravimétrico H2SO4 ==> S | 0.3269 | 0.3269 | 0.3269 | 0.3269 | 0.3269 | 0.3269 | 0.3269 | 0.3269 | 0.3269 | 0.3269 | 0.3269 | 0.3269 | 0.3269 | 0.3269 | 0.3269 | 0.3269 | 0.3269 | 0.3269 | 0.3269 | 0.3269 | 0.3269 | 0.3269 | 0.3269 | 0.3269 | 0.3269 | 0.3269 | 0.3269 | 0.3269 | 0.3269 | 0.3269 | 0.3269 | 0.3269
Azufre, ton | 0 | 359.5523 | 185.3142 | 0 | 0 | 289.9453 | 266.7292 | 346.0159 | 341.1097 | 175.3717 | 0 | 0 | 329.4335 | 327.6377 | 345.7666 | 337.1474 | 166.4464 | 0 | 0 | 328.4235 | 311.548 | 322.2895 | 346.8261 | 150.8858 | 79.50771 | 0 | 372.2441 | 344.2853 | 365.7132 | 353.0293 | 0 | 6445.222 | 31.68%
Arsénico, ton | 0 | 0 | 0 | 0 | 0 | 0 | 0 | 0 | 0 | 0 | 0 | 0 | 0 | 0 | 0 | 0 | 0 | 0 | 0 | 0 | 0 | 0 | 0 | 0 | 0 | 0 | 0 | 0 | 0 | 0 | 0 | 0.006091476 | 2.994e-05%

## DIFERENCIA INVENTARIO ÁCIDO
INVENTARIO | ACIDO SULFÚRICO PRODUCTO
MES | NOVIEMBRE
AÑO | 2023
| Inicial | Final | Variación
Masa medida, kg | 9177597.1 | 7329401 | -1848196.1 | 5329401
Masa medida, ton | 9177.5971 | 7329.401 | -1848.1961 | 7329401
Densidad gr/cc, t/m3 | 1.77 | 1.77
Volumen m3 | 5185.083 | 4140.905 |  | 312.5
[H2SO4], % | 96.79 | 96.77 |  | 937.5
[As], mg/l, gr/m3 | 0.615 | 0.53 |  | 6329401
Ácido al 100%, ton | 8882.996 | 7092.661 | -1790.335
Factor gravimétrico H2SO4 ==> S | 0.3269 | 0.3269 | 0.3269
Azufre, ton | 2903.851 | 2318.591 | -585.2605
Arsénico, ton | 0.003188826 | 0.002194679 | -0.0009941467

## Ácido Sulfúrico Tipo C
FLUJO | ACIDO TIPO C
MES | NOVIEMBRE
AÑO | 2023
IDENTIFICACIÓN CAMION | DESPACHO DIARIO, TONELADAS | [30 empty] | TOTAL
| 1 | 2 | 3 | 4 | 5 | 6 | 7 | 8 | 9 | 10 | 11 | 12 | 13 | 14 | 15 | 16 | 17 | 18 | 19 | 20 | 21 | 22 | 23 | 24 | 25 | 26 | 27 | 28 | 29 | 30 | 31
BHFH80 | 0 | 59.88 | 58.94 | 56.98 | 0 | 55.66 | 28.22 | 54.73 | 55.59 | 27.41 | 0 | 0 | 0 | 0 | 54.93 | 55.95 | 57.91 | 61.14 | 58.85 | 61.7 | 61.39 | 60.25 | 59.69 | 87.24 | 56.44 | 58.44 | 85.92 | 28.84 | 27.24 | 0 | 0 | 1273.34
JJXS62 | 0 | 0 | 0 | 0 | 0 | 0 | 0 | 0 | 0 | 0 | 0 | 0 | 0 | 0 | 44.4 | 46.15 | 24.53 | 0 | 25.7 | 48.84 | 24.8 | 47.21 | 24.11 | 23.63 | 22.9 | 0 | 0 | 0 | 0 | 0 | 0 | 332.27
JPPD84 | 24.33 | 0 | 0 | 24.04 | 23.46 | 0 | 0 | 0 | 0 | 0 | 22.06 | 22.93 | 0 | 0 | 0 | 0 | 0 | 0 | 0 | 0 | 0 | 0 | 0 | 0 | 0 | 0 | 0 | 0 | 0 | 0 | 0 | 116.82
CZWW83 | 0 | 24.92 | 0 | 25.44 | 0 | 25.07 | 26.23 | 22.75 | 25.63 | 24.82 | 0 | 0 | 25.01 | 25.94 | 25.51 | 25.83 | 25.38 | 0 | 0 | 25.63 | 26.48 | 24.93 | 25.78 | 24.6 | 0 | 0 | 26.25 | 24.65 | 25.04 | 23.97 | 0 | 529.86
RSVJ82 | 23.74 | 0 | 0 | 0 | 0 | 0 | 0 | 0 | 0 | 23.97 | 23.5 | 23.74 | 0 | 0 | 0 | 25.96 | 24.49 | 25.86 | 0 | 0 | 0 | 0 | 0 | 0 | 23.93 | 24.04 | 0 | 25.12 | 25.69 | 0 | 0 | 270.04
GLRD33 | 0 | 0 | 0 | 0 | 0 | 0 | 0 | 0 | 0 | 0 | 0 | 0 | 0 | 0 | 0 | 0 | 0 | 26.22 | 0 | 0 | 0 | 0 | 0 | 0 | 0 | 0 | 0 | 0 | 0 | 0 | 0 | 26.22
KLHH47 | 22.87 | 49.77 | 24.92 | 25.02 | 24.79 | 49.91 | 49.44 | 49.68 | 50.16 | 25.01 | 25.35 | 25.53 | 50.41 | 51.16 | 25.67 | 25.77 | 26.31 | 0 | 0 | 0 | 0 | 0 | 0 | 0 | 0 | 0 | 0 | 0 | 0 | 0 | 0 | 601.77
JGBP15 | 0 | 0 | 0 | 0 | 0 | 0 | 0 | 0 | 0 | 0 | 0 | 0 | 0 | 0 | 0 | 0 | 0 | 0 | 0 | 0 | 0 | 0 | 0 | 0 | 0 | 0 | 0 | 23.29 | 22.06 | 0 | 0 | 45.35
JTFV83 | 0 | 0 | 0 | 0 | 0 | 0 | 0 | 0 | 0 | 0 | 0 | 0 | 0 | 0 | 0 | 0 | 0 | 24.74 | 22.74 | 0 | 0 | 0 | 0 | 0 | 23.52 | 24.93 | 24.79 | 24.59 | 24.68 | 24.73 | 0 | 194.72
FKRR18 | 0 | 0 | 0 | 0 | 0 | 0 | 0 | 0 | 0 | 0 | 0 | 0 | 0 | 0 | 0 | 0 | 0 | 0 | 0 | 0 | 0 | 0 | 0 | 0 | 0 | 0 | 0 | 0 | 0 | 24.06 | 0 | 24.06
| 0 | 0 | 0 | 0 | 0 | 0 | 0 | 0 | 0 | 0 | 0 | 0 | 0 | 0 | 0 | 0 | 0 | 0 | 0 | 0 | 0 | 0 | 0 | 0 | 0 | 0 | 0 | 0 | 0 | 0 | 0 | 0
| 0 | 0 | 0 | 0 | 0 | 0 | 0 | 0 | 0 | 0 | 0 | 0 | 0 | 0 | 0 | 0 | 0 | 0 | 0 | 0 | 0 | 0 | 0 | 0 | 0 | 0 | 0 | 0 | 0 | 0 | 0 | 0
Masa medida, ton | 70.94 | 134.57 | 83.86 | 131.48 | 48.25 | 130.64 | 103.89 | 127.16 | 131.38 | 101.21 | 70.91 | 72.2 | 75.42 | 77.1 | 150.51 | 179.66 | 158.62 | 137.96 | 107.29 | 136.17 | 112.67 | 132.39 | 109.58 | 135.47 | 126.79 | 107.41 | 136.96 | 126.49 | 124.71 | 72.76 | 0 | 3414.45
Masa ajustada, ton | 70.94 | 134.57 | 83.86 | 131.48 | 48.25 | 130.64 | 103.89 | 127.16 | 131.38 | 101.21 | 70.91 | 72.2 | 75.42 | 77.1 | 150.51 | 179.66 | 158.62 | 137.96 | 107.29 | 136.17 | 112.67 | 132.39 | 109.58 | 135.47 | 126.79 | 107.41 | 136.96 | 126.49 | 124.71 | 72.76 | 0 | 3414.45
Densidad gr/cc, t/m3 | 1.173503 | 1.157451 | 1.13 | 1.113726 | 1.084379 | 1.077804 | 1.169862 | 1.092613 | 1.151937 | 1.152436 | 1.043695 | 1.066443 | 1.076576 | 1.073344 | 1.06 | 1.081573 | 1.092595 | 1.277884 | 1.125608 | 1.156576 | 1.149533 | 1.152231 | 1.191718 | 1.192021 | 1.195893 | 1.190843 | 1.216442 | 1.169669 | 1.239678 | 1.259855 | 0 | 1.142958
Volumen m3 | 60.45149 | 116.2641 | 74.21239 | 118.0542 | 44.4955 | 121.2094 | 88.80532 | 116.3815 | 114.0514 | 87.82264 | 67.94129 | 67.70173 | 70.05547 | 71.8316 | 141.9906 | 166.11 | 145.1773 | 107.9597 | 95.31738 | 117.7355 | 98.01372 | 114.8989 | 91.95128 | 113.6473 | 106.0212 | 90.19659 | 112.5906 | 108.1417 | 100.5987 | 57.75269 | 0 | 2987.381
Ácidez g/l, kg/m3 | 264.5446 | 235.1445 | 204.6338 | 185.9884 | 153.6591 | 119.9681 | 279.8785 | 129.3165 | 252.0397 | 245.2818 | 64.10189 | 78.83402 | 111.8387 | 111.4771 | 84.24184 | 116.5853 | 137.9586 | 534.3851 | 179.5711 | 189.1081 | 192.3381 | 178.135 | 309.4577 | 312.0883 | 313.9582 | 315.0704 | 328.434 | 237.9072 | 429.4121 | 457.1777 | 0
[As], mg/l, gr/m3 | 989.9811 | 1052.017 | 966.4918 | 884.704 | 825.6448 | 926.4805 | 1405.6 | 1310.944 | 1399.665 | 1479.522 | 2203.417 | 1695.717 | 1687.92 | 1782.843 | 1514.709 | 1778.819 | 1423.892 | 524.9107 | 2240.403 | 3976.572 | 3059.186 | 3666.308 | 1589.258 | 1559.768 | 1587.344 | 1610.286 | 2451.548 | 2481.608 | 1296.135 | 1294.517 | 0
Azufre, ton | 5.227823 | 8.937074 | 4.964423 | 7.177646 | 2.23506 | 4.753539 | 8.125002 | 4.919862 | 9.396895 | 7.04185 | 1.423703 | 1.74473 | 2.561233 | 2.617678 | 3.91023 | 6.330737 | 6.547302 | 18.85954 | 5.595301 | 7.278343 | 6.162644 | 6.690828 | 9.30195 | 11.59449 | 10.88127 | 9.289934 | 12.0883 | 8.410377 | 14.12152 | 8.631221 | 0 | 216.8205 | 0.06350086
Arsénico, ton | 0.05984583 | 0.1223118 | 0.07172566 | 0.104443 | 0.03673747 | 0.1122982 | 0.1248248 | 0.1525696 | 0.1596337 | 0.1299355 | 0.149703 | 0.114803 | 0.118248 | 0.1280645 | 0.2150744 | 0.2954796 | 0.2067168 | 0.05666921 | 0.2135494 | 0.4681836 | 0.2998423 | 0.4212547 | 0.1461343 | 0.1772635 | 0.1682921 | 0.1452423 | 0.2760213 | 0.2683652 | 0.1303895 | 0.07476183 | 0 | 5.148384 | 0.001507822

## Ácido Sulfúrico PTGC
FLUJO | ACIDO PTGC
MES | NOVIEMBRE
AÑO | 2023
IDENTIFICACIÓN CAMION | DESPACHO DIARIO, TONELADAS | [30 empty] | TOTAL
| 1 | 2 | 3 | 4 | 5 | 6 | 7 | 8 | 9 | 10 | 11 | 12 | 13 | 14 | 15 | 16 | 17 | 18 | 19 | 20 | 21 | 22 | 23 | 24 | 25 | 26 | 27 | 28 | 29 | 30 | 31
BBZP-72 | 0 | 0 | 0 | 0 | 0 | 0 | 0 | 0 | 0 | 0 | 0 | 0 | 0 | 0 | 0 | 0 | 0 | 0 | 0 | 0 | 0 | 0 | 0 | 0 | 0 | 0 | 0 | 0 | 0 | 0 |  | 0
BHBC-64 | 0 | 0 | 0 | 0 | 0 | 0 | 0 | 0 | 0 | 0 | 0 | 0 | 0 | 0 | 0 | 0 | 0 | 0 | 0 | 0 | 0 | 0 | 0 | 0 | 0 | 0 | 0 | 0 | 0 | 0 |  | 0
BHFA-80 | 0 | 0 | 0 | 0 | 0 | 0 | 0 | 0 | 0 | 0 | 0 | 0 | 0 | 0 | 0 | 0 | 0 | 0 | 0 | 0 | 0 | 0 | 0 | 0 | 0 | 0 | 0 | 0 | 0 | 0 |  | 0
BHFB-80 | 0 | 0 | 0 | 0 | 0 | 0 | 0 | 0 | 0 | 0 | 0 | 0 | 0 | 0 | 0 | 0 | 0 | 0 | 0 | 0 | 0 | 0 | 0 | 0 | 0 | 0 | 0 | 0 | 0 | 0 |  | 0
BHFH-80 | 0 | 0 | 0 | 0 | 0 | 0 | 0 | 0 | 0 | 0 | 0 | 0 | 0 | 0 | 0 | 0 | 0 | 0 | 0 | 0 | 0 | 0 | 0 | 0 | 0 | 0 | 0 | 0 | 0 | 0 |  | 0
BHFN-80 | 0 | 0 | 0 | 0 | 0 | 0 | 0 | 0 | 0 | 0 | 0 | 0 | 0 | 0 | 0 | 0 | 0 | 0 | 0 | 0 | 0 | 0 | 0 | 0 | 0 | 0 | 0 | 0 | 0 | 0 |  | 0
BVGP-12 | 0 | 0 | 0 | 0 | 0 | 0 | 0 | 0 | 0 | 0 | 0 | 0 | 0 | 0 | 0 | 0 | 0 | 0 | 0 | 0 | 0 | 0 | 0 | 0 | 0 | 0 | 0 | 0 | 0 | 0 |  | 0
BVGP-13 | 0 | 0 | 0 | 0 | 0 | 0 | 0 | 0 | 0 | 0 | 0 | 0 | 0 | 0 | 0 | 0 | 0 | 0 | 0 | 0 | 0 | 0 | 0 | 0 | 0 | 0 | 0 | 0 | 0 | 0 |  | 0
CDLV-83 | 0 | 0 | 0 | 0 | 0 | 0 | 0 | 0 | 0 | 0 | 0 | 0 | 0 | 0 | 0 | 0 | 0 | 0 | 0 | 0 | 0 | 0 | 0 | 0 | 0 | 0 | 0 | 0 | 0 | 0 |  | 0
CDLV-84 | 0 | 0 | 0 | 0 | 0 | 0 | 0 | 0 | 0 | 0 | 0 | 0 | 0 | 0 | 0 | 0 | 0 | 0 | 0 | 0 | 0 | 0 | 0 | 0 | 0 | 0 | 0 | 0 | 0 | 0 |  | 0
CGTP-29 | 0 | 0 | 0 | 0 | 0 | 0 | 0 | 0 | 0 | 0 | 0 | 0 | 0 | 0 | 0 | 0 | 0 | 0 | 0 | 0 | 0 | 0 | 0 | 0 | 0 | 0 | 0 | 0 | 0 | 0 |  | 0
CGTP-31 | 0 | 0 | 0 | 0 | 0 | 0 | 0 | 0 | 0 | 0 | 0 | 0 | 0 | 0 | 0 | 0 | 0 | 0 | 0 | 0 | 0 | 0 | 0 | 0 | 0 | 0 | 0 | 0 | 0 | 0 |  | 0
CWVR-12 | 0 | 0 | 0 | 0 | 0 | 0 | 0 | 0 | 0 | 0 | 0 | 0 | 0 | 0 | 0 | 0 | 0 | 0 | 0 | 0 | 0 | 0 | 0 | 0 | 0 | 0 | 0 | 0 | 0 | 0 |  | 0
CZWW-83 | 0 | 0 | 0 | 0 | 0 | 0 | 0 | 0 | 0 | 0 | 0 | 0 | 0 | 0 | 0 | 0 | 0 | 0 | 0 | 0 | 0 | 0 | 0 | 0 | 0 | 0 | 0 | 0 | 0 | 0 |  | 0
DDLW-73 | 0 | 0 | 0 | 0 | 0 | 0 | 0 | 0 | 0 | 0 | 0 | 0 | 0 | 0 | 0 | 0 | 0 | 0 | 0 | 0 | 0 | 0 | 0 | 0 | 0 | 0 | 0 | 0 | 0 | 0 |  | 0
DHFH-80 | 0 | 0 | 0 | 0 | 0 | 0 | 0 | 0 | 0 | 0 | 0 | 0 | 0 | 0 | 0 | 0 | 0 | 0 | 0 | 0 | 0 | 0 | 0 | 0 | 0 | 0 | 0 | 0 | 0 | 0 |  | 0
DRRS-56 | 0 | 0 | 0 | 0 | 0 | 0 | 0 | 0 | 0 | 0 | 0 | 0 | 0 | 0 | 0 | 0 | 0 | 0 | 0 | 0 | 0 | 0 | 0 | 0 | 0 | 0 | 0 | 0 | 0 | 0 |  | 0
FKRR-18 | 0 | 0 | 0 | 0 | 0 | 0 | 0 | 0 | 0 | 0 | 0 | 0 | 0 | 0 | 0 | 0 | 0 | 0 | 0 | 0 | 0 | 0 | 0 | 0 | 0 | 0 | 0 | 0 | 0 | 0 |  | 0
FTZF-11 | 0 | 0 | 0 | 0 | 0 | 0 | 0 | 0 | 0 | 0 | 0 | 0 | 0 | 0 | 0 | 0 | 0 | 0 | 0 | 0 | 0 | 0 | 0 | 0 | 0 | 0 | 0 | 0 | 0 | 0 |  | 0
GCFP-76 | 0 | 0 | 0 | 0 | 0 | 0 | 0 | 0 | 0 | 0 | 0 | 0 | 0 | 0 | 0 | 0 | 0 | 0 | 0 | 0 | 0 | 0 | 0 | 0 | 0 | 0 | 0 | 0 | 0 | 0 |  | 0
GSKR-38 | 0 | 0 | 0 | 0 | 0 | 0 | 0 | 0 | 0 | 0 | 0 | 0 | 0 | 0 | 0 | 0 | 0 | 0 | 0 | 0 | 0 | 0 | 0 | 0 | 0 | 0 | 0 | 0 | 0 | 0 |  | 0
HKFL-96 | 0 | 0 | 0 | 0 | 0 | 0 | 0 | 0 | 0 | 0 | 0 | 0 | 0 | 0 | 0 | 0 | 0 | 0 | 0 | 0 | 0 | 0 | 0 | 0 | 0 | 0 | 0 | 0 | 0 | 0 |  | 0
HLFX-56 | 0 | 0 | 0 | 0 | 0 | 0 | 0 | 0 | 0 | 0 | 0 | 0 | 0 | 0 | 0 | 0 | 0 | 0 | 0 | 0 | 0 | 0 | 0 | 0 | 0 | 0 | 0 | 0 | 0 | 0 |  | 0
JPPD-86 | 0 | 0 | 0 | 0 | 0 | 0 | 0 | 0 | 0 | 0 | 0 | 0 | 0 | 0 | 0 | 0 | 0 | 0 | 0 | 0 | 0 | 0 | 0 | 0 | 0 | 0 | 0 | 0 | 0 | 0 |  | 0
JGBP-15 | 0 | 0 | 0 | 0 | 0 | 0 | 0 | 0 | 0 | 0 | 0 | 0 | 0 | 0 | 0 | 0 | 0 | 0 | 0 | 0 | 0 | 0 | 0 | 0 | 0 | 0 | 0 | 0 | 0 | 0 |  | 0
YN-4096 | 0 | 0 | 0 | 0 | 0 | 0 | 0 | 0 | 0 | 0 | 0 | 0 | 0 | 0 | 0 | 0 | 0 | 0 | 0 | 0 | 0 | 0 | 0 | 0 | 0 | 0 | 0 | 0 | 0 | 0 |  | 0
[8 empty] | 0 | 0 | 0 | 0 | 0 | 0 | 0 | 0 | 0 | 0 | 0 | 0 | 0 | 0 | 0 | 0 | 0 | 0 | 0 | 0 | 0 | 0 | 0 | 0 | 0
Masa ajustada, ton | 0 | 0 | 0 | 0 | 0 | 0 | 0 | 0 | 0 | 0 | 0 | 0 | 0 | 0 | 0 | 0 | 0 | 0 | 0 | 0 | 0 | 0 | 0 | 0 | 0 | 0 | 0 | 0 | 0 | 0 | 0 | 0
Densidad gr/cc, t/m3
Volumen m3 | 0 | 0 | 0 | 0 | 0 | 0 | 0 | 0 | 0 | 0 | 0 | 0 | 0 | 0 | 0 | 0 | 0 | 0 | 0 | 0 | 0 | 0 | 0 | 0 | 0 | 0 | 0 | 0
Ácidez g/l, kg/m3 | 0 | 0 | 0 | 0 | 0 | 0 | 0 | 0 | 0 | 0 | 0 | 0 | 0 | 0 | 0 | 0 | 0 | 0 | 0 | 0 | 0 | 0 | 0 | 0 | 0 | 0 | 0 | 0 | 0 | 0 | 0
[As], mg/l, gr/m3 | 0 | 0 | 0 | 0 | 0 | 0 | 0 | 0 | 0 | 0 | 0 | 0 | 0 | 0 | 0 | 0 | 0 | 0 | 0 | 0 | 0 | 0 | 0 | 0 | 0 | 0 | 0 | 0
Azufre, ton | 0 | 0 | 0 | 0 | 0 | 0 | 0 | 0 | 0 | 0 | 0 | 0 | 0 | 0 | 0 | 0 | 0 | 0 | 0 | 0 | 0 | 0 | 0 | 0 | 0 | 0 | 0 | 0 |  |  |  | 0 | 0
Arsénico, ton | 0 | 0 | 0 | 0 | 0 | 0 | 0 | 0 | 0 | 0 | 0 | 0 | 0 | 0 | 0 | 0 | 0 | 0 | 0 | 0 | 0 | 0 | 0 | 0 | 0 | 0 | 0 | 0 | 0 | 0 | 0 | 0 | 0
| 20.46 | [7 empty] | 52.88 | 19.1 | 20.7 |  | 33.15 | 57.01 | 41.58 | 17.32 | 22.66 |  |  | 20.89

## Camiones Ácidos C - PTGC
ACIDO C | Fecha |  | 2023-11-01 | 2023-11-02 | 2023-11-03 | 2023-11-04 | 2023-11-05 | 2023-11-06 | 2023-11-07 | 2023-11-08 | 2023-11-09 | 2023-11-10 | 2023-11-11 | 2023-11-12 | 2023-11-13 | 2023-11-14 | 2023-11-15 | 2023-11-16 | 2023-11-17 | 2023-11-18 | 2023-11-19 | 2023-11-20 | 2023-11-21 | 2023-11-22 | 2023-11-23 | 2023-11-24 | 2023-11-25 | 2023-11-26 | 2023-11-27 | 2023-11-28 | 2023-11-29 | 2023-11-30 | 2023-12-01
| Camión 1 | Camión | RSVJ82 | KLHH47 | KLHH47 | KLHH47 | KLHH47 | KLHH47 | KLHH47 | KLHH47 | KLHH47 | KLHH47 | KLHH47 | KLHH47 | KLHH47 | KLHH47 | JJXS62 | JJXS62 | KLHH47 | RSVJ82 | JJXS62 | JJXS62 | JJXS62 | JJXS62 | JJXS62 | JJXS62 | JTFV83 | JTFV83 | JTFV83 | JTFV83 | RSVJ82 | JTFV83 | 0
|  | Volumen, m3 | 20.2906 | 23.07826 | 22.0531 | 22.54054 | 23.16822 | 22.74074 | 21.38983 | 22.24545 | 21.76522 | 21.74783 | 24.14286 | 24.08491 | 22.90741 | 23.90654 | 21.65094 | 21.27103 | 24.58878 | 20.36221 | 23.15315 | 21.36842 | 21.56522 | 20.47826 | 20.09167 | 19.69167 | 19.7647 | 20.94958 | 20.65833 | 21.01709 | 20.88618 | 19.784 | 0
|  | Densidad g/cc, kg/l, t/m3 | 1.17 | 1.15 | 1.13 | 1.11 | 1.07 | 1.08 | 1.18 | 1.1 | 1.15 | 1.15 | 1.05 | 1.06 | 1.08 | 1.07 | 1.06 | 1.07 | 1.07 | 1.27 | 1.11 | 1.14 | 1.15 | 1.15 | 1.2 | 1.2 | 1.19 | 1.19 | 1.2 | 1.17 | 1.23 | 1.25 | 0
|  | Peso (t) | 23.74 | 26.54 | 24.92 | 25.02 | 24.79 | 24.56 | 25.24 | 24.47 | 25.03 | 25.01 | 25.35 | 25.53 | 24.74 | 25.58 | 22.95 | 22.76 | 26.31 | 25.86 | 25.7 | 24.36 | 24.8 | 23.55 | 24.11 | 23.63 | 23.52 | 24.93 | 24.79 | 24.59 | 25.69 | 24.73 | 0
|  | Ácidez gr/l | 243.77 | 227.85 | 203.35 | 198.45 | 151.9 | 129.85 | 281.75 | 111.47 | 251.12 | 245 | 63.7 | 79.62 | 113.92 | 112.7 | 85.75 | 112.7 | 100.45 | 553.7 | 178.85 | 172.72 | 199.67 | 186.2 | 311.15 | 316.05 | 317.23 | 313.6 | 323.4 | 237.65 | 431.2 | 447.12 | 0
|  | Finos de S, t | 1.616926 | 1.718965 | 1.465982 | 1.462279 | 1.150444 | 0.9652982 | 1.970091 | 0.8106142 | 1.786731 | 1.741794 | 0.5027395 | 0.6268766 | 0.8530821 | 0.8807559 | 0.6069122 | 0.7836593 | 0.8074245 | 3.685651 | 1.353674 | 1.206507 | 1.407608 | 1.246487 | 2.043622 | 2.034479 | 2.049649 | 2.147664 | 2.183988 | 1.632771 | 2.944101 | 2.891699 | 0
|  | As mg/L | 1144 | 1025 | 972 | 898 | 829 | 767 | 1396 | 1442 | 1395 | 1457 | 1680 | 1696 | 1713 | 1886 | 1499 | 1795 | 1248 | 510 | 2210 | 3199 | 3090 | 3083 | 1568 | 1557 | 1590 | 1601 | 2424 | 2448 | 1326 | 1283 | 0
|  | Finos de As, t | 0.02321245 | 0.02365522 | 0.02143561 | 0.02024141 | 0.01920646 | 0.01744215 | 0.0298602 | 0.03207794 | 0.03036248 | 0.03168658 | 0.04056 | 0.040848 | 0.03924039 | 0.04508774 | 0.03245477 | 0.03818149 | 0.0306868 | 0.01038472 | 0.05116847 | 0.06835758 | 0.06663652 | 0.06313448 | 0.03150373 | 0.03065992 | 0.03142588 | 0.03354028 | 0.0500758 | 0.05144985 | 0.02769507 | 0.025382872 | 0
| Camión 2 | Camión | KLHH47 | CZWW83 | BHFH80 | CZWW83 | JPPD84 | CZWW83 | CZWW83 | CZWW83 | BHFH80 | BHFH80 | RSVJ82 | JPPD84 | CZWW83 | CZWW83 | KLHH47 | RSVJ82 | JJXS62 | JTFV83 | BHFH80 | CZWW83 | CZWW83 | CZWW83 | CZWW83 | CZWW83 | RSVJ82 | RSVJ82 | CZWW83 | BHFH80 | JTFV83 | CZWW83 | 0
|  | Volumen, m3 | 19.71552 | 21.48276 | 26.43363 | 22.71429 | 21.32727 | 23 | 22.61207 | 21.06481 | 23.7913 | 23.83478 | 22.38095 | 21.42991 | 23.15741 | 24.01852 | 24.21698 | 23.81651 | 21.70796 | 19.1783 | 27.11504 | 22.48246 | 22.82759 | 21.67826 | 21.48333 | 20.84746 | 19.94167 | 20.54701 | 21.69421 | 24.86207 | 19.90323 | 19.02381 | 0
|  | Densidad g/cc, kg/l, t/m3 | 1.16 | 1.16 | 1.13 | 1.12 | 1.1 | 1.09 | 1.16 | 1.08 | 1.15 | 1.15 | 1.05 | 1.07 | 1.08 | 1.08 | 1.06 | 1.09 | 1.13 | 1.29 | 1.13 | 1.14 | 1.16 | 1.15 | 1.2 | 1.18 | 1.2 | 1.17 | 1.21 | 1.16 | 1.24 | 1.26 | 0
|  | Peso (t) | 22.87 | 24.92 | 29.87 | 25.44 | 23.46 | 25.07 | 26.23 | 22.75 | 27.36 | 27.41 | 23.5 | 22.93 | 25.01 | 25.94 | 25.67 | 25.96 | 24.53 | 24.74 | 30.64 | 25.63 | 26.48 | 24.93 | 25.78 | 24.6 | 23.93 | 24.04 | 26.25 | 28.84 | 24.68 | 23.97 | 0
|  | Ácidez gr/l | 238.87 | 231.52 | 204.57 | 184.97 | 155.57 | 131.07 | 274.4 | 110.25 | 251.12 | 245 | 64.92 | 78.4 | 112.7 | 113.92 | 82.07 | 116.37 | 192.32 | 550.02 | 180.07 | 171.5 | 198.45 | 181.3 | 311.15 | 307.45 | 314.82 | 309.92 | 327.07 | 231.52 | 417.72 | 454.47 | 0
|  | Finos de S, t | 1.539518 | 1.625899 | 1.767721 | 1.373458 | 1.084616 | 0.985476 | 2.028333 | 0.7591912 | 1.953055 | 1.90894 | 0.4749764 | 0.5492262 | 0.8531566 | 0.8944603 | 0.6497097 | 0.9060124 | 1.364767 | 3.448287 | 1.596124 | 1.260442 | 1.480901 | 1.284805 | 2.185176 | 2.095282 | 2.05229 | 2.081676 | 2.319528 | 1.881658 | 2.717839 | 2.826296 | 0
|  | As mg/L | 1155 | 1061 | 976 | 889 | 822 | 871 | 1402 | 1216 | 1395 | 1494 | 3245 | 1692 | 1691 | 1896 | 1503 | 1826 | 1230 | 487 | 2239 | 3214 | 3010 | 3219 | 1592 | 1548 | 1581 | 1606 | 2455 | 2452 | 1318 | 1309 | 0
|  | Finos de As, t | 0.02277142 | 0.02279321 | 0.02579922 | 0.020193 | 0.01753102 | 0.020033 | 0.03170212 | 0.02561481 | 0.03318887 | 0.03560917 | 0.07262619 | 0.0362594 | 0.03915917 | 0.04553911 | 0.03639812 | 0.04348895 | 0.0267008 | 0.00933983 | 0.06071058 | 0.07225861 | 0.06871104 | 0.06978232 | 0.03420147 | 0.03227187 | 0.03152777 | 0.0329985 | 0.0532593 | 0.06096179 | 0.02623245 | 0.02490217 | 0
| Camión 3 | Camión | JPPD84 | BHFH80 | BHFH80 | JPPD84 | 0 | BHFH80 | BHFH80 | BHFH80 | CZWW83 | CZWW83 | JPPD84 | RSVJ82 | KLHH47 | KLHH47 | CZWW83 | KLHH47 | RSVJ82 | GLRD33 | JTFV83 | BHFH80 | BHFH80 | BHFH80 | BHFH80 | BHFH80 | JJXS62 | BHFH80 | BHFH80 | CZWW83 | BHFH80 | FKRR18 | 0
|  | Volumen, m3 | 20.44538 | 25.43966 | 25.72566 | 21.46429 | 0 | 25.85185 | 24.11966 | 24.83177 | 22.09483 | 21.39655 | 21.41748 | 22.18691 | 23.99065 | 23.90654 | 24.06604 | 23.6422 | 22.06306 | 20.64567 | 20.30357 | 26.5 | 26.61207 | 25.62931 | 24.99167 | 25.15126 | 19.08333 | 23.99167 | 23.64754 | 21.06838 | 21.96774 | 18.94488 | 0
|  | Densidad g/cc, kg/l, t/m3 | 1.19 | 1.16 | 1.13 | 1.12 | 0 | 1.08 | 1.17 | 1.07 | 1.16 | 1.16 | 1.03 | 1.07 | 1.07 | 1.07 | 1.06 | 1.09 | 1.11 | 1.27 | 1.12 | 1.16 | 1.16 | 1.16 | 1.2 | 1.19 | 1.2 | 1.2 | 1.22 | 1.17 | 1.24 | 1.27 | 0
|  | Peso (t) | 24.33 | 29.51 | 29.07 | 24.04 | 0 | 27.92 | 28.22 | 26.57 | 25.63 | 24.82 | 22.06 | 23.74 | 25.67 | 25.58 | 25.51 | 25.77 | 24.49 | 26.22 | 22.74 | 30.74 | 30.87 | 29.73 | 29.99 | 29.93 | 22.9 | 28.79 | 28.85 | 24.65 | 27.24 | 24.06 | 0
|  | Ácidez gr/l | 309.92 | 248.67 | 205.8 | 183.75 | 0 | 120.05 | 281.75 | 96.77 | 254.8 | 243.77 | 63.7 | 78.4 | 109.02 | 107.8 | 84.52 | 120.05 | 162.92 | 524.3 | 177.62 | 183.75 | 189.87 | 180.07 | 311.15 | 309.92 | 313.6 | 318.5 | 329.52 | 240.1 | 432.42 | 470.4 | 0
|  | Finos de S, t | 2.071379 | 2.067995 | 1.73072 | 1.289314 | 0 | 1.014539 | 2.221519 | 0.7855311 | 1.840369 | 1.705057 | 0.4459875 | 0.5686276 | 0.8549942 | 0.8424622 | 0.6649347 | 0.9278227 | 1.175047 | 3.538537 | 1.178906 | 1.591799 | 1.651771 | 1.508666 | 2.542026 | 2.548146 | 1.956344 | 2.497956 | 2.547315 | 1.653629 | 3.105318 | 2.913226 | 0
|  | As mg/L | 678 | 1091 | 952 | 875 | 0 | 913 | 1412 | 1286 | 1414 | 1479 | 1705 | 1699 | 1661 | 1566 | 1484 | 1796 | 1582 | 522 | 2236 | 4353 | 3104 | 3859 | 1588 | 1555 | 1587 | 1610 | 2446 | 2483 | 1277 | 1292 | 0
|  | Finos de As, t | 0.01386197 | 0.02775466 | 0.02449083 | 0.01878125 | 0 | 0.02360274 | 0.03405696 | 0.03193366 | 0.03124209 | 0.0316455 | 0.0365168 | 0.03769557 | 0.03984847 | 0.03743764 | 0.035714 | 0.04246139 | 0.03490377 | 0.01077704 | 0.04539879 | 0.1153545 | 0.08260386 | 0.09890351 | 0.03968677 | 0.03911021 | 0.03028525 | 0.03862658 | 0.05784188 | 0.05231278 | 0.02805281 | 0.02447679 | 0
| Camión 4 | Camión | 0 | BHFH80 | 0 | BHFH80 | 0 | BHFH80 | KLHH47 | BHFH80 | BHFH80 | RSVJ82 | 0 | 0 | 0 | 0 | BHFH80 | CZWW83 | CZWW83 | BHFH80 | BHFH80 | BHFH80 | BHFH80 | BHFH80 | BHFH80 | BHFH80 | BHFH80 | BHFH80 | BHFH80 | RSVJ82 | CZWW83 | 0 | 0
|  | Volumen, m3 | 0 | 26.4087 | 0 | 25.76364 | 0 | 25.92523 | 20.68376 | 26.31776 | 24.54783 | 20.84348 | 0 | 0 | 0 | 0 | 25.9717 | 23.91667 | 23.9434 | 23.37985 | 24.74561 | 26.46154 | 27.00885 | 26.53913 | 25.38462 | 24.125 | 23.78151 | 24.70833 | 22.95122 | 21.28814 | 20.19355 | 0 | 0
|  | Densidad g/cc, kg/l, t/m3 | 0 | 1.15 | 0 | 1.1 | 0 | 1.07 | 1.17 | 1.07 | 1.15 | 1.15 | 0 | 0 | 0 | 0 | 1.06 | 1.08 | 1.06 | 1.29 | 1.14 | 1.17 | 1.13 | 1.15 | 1.17 | 1.2 | 1.19 | 1.2 | 1.23 | 1.18 | 1.24 | 0 | 0
|  | Peso (t) | 0 | 30.37 | 0 | 28.34 | 0 | 27.74 | 24.2 | 28.16 | 28.23 | 23.97 | 0 | 0 | 0 | 0 | 27.53 | 25.83 | 25.38 | 30.16 | 28.21 | 30.96 | 30.52 | 30.52 | 29.7 | 28.95 | 28.3 | 29.65 | 28.23 | 25.12 | 25.04 | 0 | 0
|  | Ácidez gr/l | 0 | 232.75 | 0 | 180.07 | 0 | 110.25 | 281.75 | 96.16 | 249.9 | 247.45 | 0 | 0 | 0 | 0 | 83.3 | 116.37 | 95.55 | 542.06 | 181.3 | 209.47 | 183.75 | 176.4 | 305.02 | 316.05 | 312.37 | 317.27 | 330.75 | 242.55 | 429.97 | 0 | 0
|  | Finos de S, t | 0 | 2.009331 | 0 | 1.516573 | 0 | 0.9343642 | 1.905059 | 0.8272909 | 2.005369 | 1.686058 | 0 | 0 | 0 | 0 | 0.7072294 | 0.9098223 | 0.7478791 | 4.142895 | 1.466598 | 1.811974 | 1.622364 | 1.530383 | 2.531126 | 2.492516 | 2.428419 | 2.562639 | 2.481536 | 1.687928 | 2.838348 | 0 | 0
|  | As mg/L | 0 | 1018 | 0 | 887 | 0 | 986 | 1412 | 1258 | 1388 | 1487 | 0 | 0 | 0 | 0 | 1550 | 1815 | 1311 | 512 | 2274 | 4524 | 3032 | 4006 | 1605 | 1572 | 1596 | 1622 | 2467 | 2499 | 1269 | 0 | 0
|  | Finos de As, t | 0 | 0.02688405 | 0 | 0.02285234 | 0 | 0.02556228 | 0.02920547 | 0.03310774 | 0.03407238 | 0.03099425 | 0 | 0 | 0 | 0 | 0.04025613 | 0.04340875 | 0.03138979 | 0.01197048 | 0.05627153 | 0.119712 | 0.08189083 | 0.1063158 | 0.04074231 | 0.0379245 | 0.03795529 | 0.04007692 | 0.05662066 | 0.05319905 | 0.02562561 | 0 | 0
| Camión 5 |  | 0 | KLHH47 | 0 | BHFH80 | 0 | KLHH47 | 0 | KLHH47 | KLHH47 | 0 | 0 | 0 | 0 | 0 | BHFH80 | BHFH80 | BHFH80 | BHFH80 | 0 | JJXS62 | 0 | JJXS62 | 0 | BHFH80 | BHFH80 | 0 | BHFH80 | JGBP15 | JGBP15 | 0 | 0
|  | Volumen, m3 | 0 | 19.8547 | 0 | 25.57143 | 0 | 23.69159 | 0 | 21.92174 | 21.85217 | 0 | 0 | 0 | 0 | 0 | 25.84906 | 25.87156 | 26.86486 | 24.3937 | 0 | 20.92308 | 0 | 20.57391 | 0 | 23.83193 | 23.45 | 0 | 23.63934 | 19.90598 | 17.648 | 0 | 0
|  | Densidad g/cc, kg/l, t/m3 | 0 | 1.17 | 0 | 1.12 | 0 | 1.07 | 0 | 1.15 | 1.15 | 0 | 0 | 0 | 0 | 0 | 1.06 | 1.09 | 1.11 | 1.27 | 0 | 1.17 | 0 | 1.15 | 0 | 1.19 | 1.2 | 0 | 1.22 | 1.17 | 1.25 | 0 | 0
|  | Peso (t) | 0 | 23.23 | 0 | 28.64 | 0 | 25.35 | 0 | 25.21 | 25.13 | 0 | 0 | 0 | 0 | 0 | 27.4 | 28.2 | 29.82 | 30.98 | 0 | 24.48 | 0 | 23.66 | 0 | 28.36 | 28.14 | 0 | 28.84 | 23.29 | 22.06 | 0 | 0
|  | Ácidez gr/l | 0 | 233.4 | 0 | 183.75 | 0 | 110.25 | 0 | 242.42 | 253.57 | 0 | 0 | 0 | 0 | 0 | 84.52 | 117.6 | 165.37 | 507.15 | 0 | 205.8 | 0 | 166.6 | 0 | 311.15 | 312.37 | 0 | 330.75 | 238.87 | 436.1 | 0 | 0
|  | Finos de S, t | 0 | 1.514883 | 0 | 1.536021 | 0 | 0.853862 | 0 | 1.737234 | 1.811371 | 0 | 0 | 0 | 0 | 0 | 0.7141988 | 0.9945917 | 1.4523 | 4.044167 | 0 | 1.407621 | 0 | 1.120487 | 0 | 2.424063 | 2.394567 | 0 | 2.555937 | 1.554391 | 2.515918 | 0 | 0
|  | As mg/L | 0 | 1069 | 0 | 875 | 0 | 1083 | 0 | 1361 | 1408 | 0 | 0 | 0 | 0 | 0 | 1520 | 1823 | 1354 | 582 | 0 | 4421 | 0 | 4040 | 0 | 1565 | 1582 | 0 | 2463 | 2534 | 1291 | 0 | 0
|  | Finos de As, t | 0 | 0.02122468 | 0 | 0.022375 | 0 | 0.02565799 | 0 | 0.02983549 | 0.03076786 | 0 | 0 | 0 | 0 | 0 | 0.03929057 | 0.04716385 | 0.03637503 | 0.01419713 | 0 | 0.09250093 | 0 | 0.08311861 | 0 | 0.03729697 | 0.0370979 | 0 | 0.0582237 | 0.05044176 | 0.022783568 | 0 | 0
| Camión 6 | Camión | 0 | 0 | 0 | 0 | 0 | 0 | 0 | 0 | 0 | 0 | 0 | 0 | 0 | 0 | JJXS62 | BHFH80 | BHFH80 | 0 | 0 | 0 | 0 | 0 | 0 | 0 | 0 | 0 | 0 | 0 | 0 | 0 | 0
|  | Volumen, m3 | 0 | 0 | 0 | 0 | 0 | 0 | 0 | 0 | 0 | 0 | 0 | 0 | 0 | 0 | 20.23585 | 25.93458 | 26.00926 | 0 | 0 | 0 | 0 | 0 | 0 | 0 | 0 | 0 | 0 | 0 | 0 | 0 | 0
|  | Densidad g/cc, kg/l, t/m3 | 0 | 0 | 0 | 0 | 0 | 0 | 0 | 0 | 0 | 0 | 0 | 0 | 0 | 0 | 1.06 | 1.07 | 1.08 | 0 | 0 | 0 | 0 | 0 | 0 | 0 | 0 | 0 | 0 | 0 | 0 | 0 | 0
|  | Peso (t) | 0 | 0 | 0 | 0 | 0 | 0 | 0 | 0 | 0 | 0 | 0 | 0 | 0 | 0 | 21.45 | 27.75 | 28.09 | 0 | 0 | 0 | 0 | 0 | 0 | 0 | 0 | 0 | 0 | 0 | 0 | 0 | 0
|  | Ácidez gr/l | 0 | 0 | 0 | 0 | 0 | 0 | 0 | 0 | 0 | 0 | 0 | 0 | 0 | 0 | 85.75 | 115.15 | 117.6 | 0 | 0 | 0 | 0 | 0 | 0 | 0 | 0 | 0 | 0 | 0 | 0 | 0 | 0
|  | Finos de S, t | 0 | 0 | 0 | 0 | 0 | 0 | 0 | 0 | 0 | 0 | 0 | 0 | 0 | 0 | 0.5672448 | 0.9762433 | 0.9998853 | 0 | 0 | 0 | 0 | 0 | 0 | 0 | 0 | 0 | 0 | 0 | 0 | 0 | 0
|  | As mg/L | 0 | 0 | 0 | 0 | 0 | 0 | 0 | 0 | 0 | 0 | 0 | 0 | 0 | 0 | 1530 | 1644 | 1794 | 0 | 0 | 0 | 0 | 0 | 0 | 0 | 0 | 0 | 0 | 0 | 0 | 0 | 0
|  | Finos de As, t | 0 | 0 | 0 | 0 | 0 | 0 | 0 | 0 | 0 | 0 | 0 | 0 | 0 | 0 | 0.03096085 | 0.04263645 | 0.04666061 | 0 | 0 | 0 | 0 | 0 | 0 | 0 | 0 | 0 | 0 | 0 | 0 | 0 | 0
| Camión 7 | Camión | 0 | 0 | 0 | 0 | 0 | 0 | 0 | 0 | 0 | 0 | 0 | 0 | 0 | 0 | 0 | JJXS62 | 0 | 0 | 0 | 0 | 0 | 0 | 0 | 0 | 0 | 0 | 0 | 0 | 0 | 0 | 0
|  | Volumen, m3 | 0 | 0 | 0 | 0 | 0 | 0 | 0 | 0 | 0 | 0 | 0 | 0 | 0 | 0 | 0 | 21.65741 | 0 | 0 | 0 | 0 | 0 | 0 | 0 | 0 | 0 | 0 | 0 | 0 | 0 | 0 | 0
|  | Densidad g/cc, kg/l, t/m3 | 0 | 0 | 0 | 0 | 0 | 0 | 0 | 0 | 0 | 0 | 0 | 0 | 0 | 0 | 0 | 1.08 | 0 | 0 | 0 | 0 | 0 | 0 | 0 | 0 | 0 | 0 | 0 | 0 | 0 | 0 | 0
|  | Peso (t) | 0 | 0 | 0 | 0 | 0 | 0 | 0 | 0 | 0 | 0 | 0 | 0 | 0 | 0 | 0 | 23.39 | 0 | 0 | 0 | 0 | 0 | 0 | 0 | 0 | 0 | 0 | 0 | 0 | 0 | 0 | 0
|  | Ácidez gr/l | 0 | 0 | 0 | 0 | 0 | 0 | 0 | 0 | 0 | 0 | 0 | 0 | 0 | 0 | 0 | 117.6 | 0 | 0 | 0 | 0 | 0 | 0 | 0 | 0 | 0 | 0 | 0 | 0 | 0 | 0 | 0
|  | Finos de S, t | 0 | 0 | 0 | 0 | 0 | 0 | 0 | 0 | 0 | 0 | 0 | 0 | 0 | 0 | 0 | 0.8325852 | 0 | 0 | 0 | 0 | 0 | 0 | 0 | 0 | 0 | 0 | 0 | 0 | 0 | 0 | 0
|  | As mg/L | 0 | 0 | 0 | 0 | 0 | 0 | 0 | 0 | 0 | 0 | 0 | 0 | 0 | 0 | 0 | 1761 | 0 | 0 | 0 | 0 | 0 | 0 | 0 | 0 | 0 | 0 | 0 | 0 | 0 | 0 | 0
|  | Finos de As, t | 0 | 0 | 0 | 0 | 0 | 0 | 0 | 0 | 0 | 0 | 0 | 0 | 0 | 0 | 0 | 0.03813869 | 0 | 0 | 0 | 0 | 0 | 0 | 0 | 0 | 0 | 0 | 0 | 0 | 0 | 0 | 0
| Camión 8 | Camión | 0 | 0 | 0 | 0 | 0 | 0 | 0 | 0 | 0 | 0 | 0 | 0 | 0 | 0 | 0 | 0 | 0 | 0 | 0 | 0 | 0 | 0 | 0 | 0 | 0 | 0 | 0 | 0 | 0 | 0 | 0
|  | Volumen, m3 | 0 | 0 | 0 | 0 | 0 | 0 | 0 | 0 | 0 | 0 | 0 | 0 | 0 | 0 | 0 | 0 | 0 | 0 | 0 | 0 | 0 | 0 | 0 | 0 | 0 | 0 | 0 | 0 | 0 | 0 | 0
|  | Densidad g/cc, kg/l, t/m3 | 0 | 0 | 0 | 0 | 0 | 0 | 0 | 0 | 0 | 0 | 0 | 0 | 0 | 0 | 0 | 0 | 0 | 0 | 0 | 0 | 0 | 0 | 0 | 0 | 0 | 0 | 0 | 0 | 0 | 0 | 0
|  | Peso (t) | 0 | 0 | 0 | 0 | 0 | 0 | 0 | 0 | 0 | 0 | 0 | 0 | 0 | 0 | 0 | 0 | 0 | 0 | 0 | 0 | 0 | 0 | 0 | 0 | 0 | 0 | 0 | 0 | 0 | 0 | 0
|  | Ácidez gr/l | 0 | 0 | 0 | 0 | 0 | 0 | 0 | 0 | 0 | 0 | 0 | 0 | 0 | 0 | 0 | 0 | 0 | 0 | 0 | 0 | 0 | 0 | 0 | 0 | 0 | 0 | 0 | 0 | 0 | 0 | 0
|  | Finos de S, t | 0 | 0 | 0 | 0 | 0 | 0 | 0 | 0 | 0 | 0 | 0 | 0 | 0 | 0 | 0 | 0 | 0 | 0 | 0 | 0 | 0 | 0 | 0 | 0 | 0 | 0 | 0 | 0 | 0 | 0 | 0
|  | As mg/L | 0 | 0 | 0 | 0 | 0 | 0 | 0 | 0 | 0 | 0 | 0 | 0 | 0 | 0 | 0 | 0 | 0 | 0 | 0 | 0 | 0 | 0 | 0 | 0 | 0 | 0 | 0 | 0 | 0 | 0 | 0
|  | Finos de As, t | 0 | 0 | 0 | 0 | 0 | 0 | 0 | 0 | 0 | 0 | 0 | 0 | 0 | 0 | 0 | 0 | 0 | 0 | 0 | 0 | 0 | 0 | 0 | 0 | 0 | 0 | 0 | 0 | 0 | 0 | 0
| Camión 9 | Camión | 0 | 0 | 0 | 0 | 0 | 0 | 0 | 0 | 0 | 0 | 0 | 0 | 0 | 0 | 0 | 0 | 0 | 0 | 0 | 0 | 0 | 0 | 0 | 0 | 0 | 0 | 0 | 0 | 0 | 0 | 0
|  | Volumen, m3 | 0 | 0 | 0 | 0 | 0 | 0 | 0 | 0 | 0 | 0 | 0 | 0 | 0 | 0 | 0 | 0 | 0 | 0 | 0 | 0 | 0 | 0 | 0 | 0 | 0 | 0 | 0 | 0 | 0 | 0 | 0
|  | Densidad g/cc, kg/l, t/m3 | 0 | 0 | 0 | 0 | 0 | 0 | 0 | 0 | 0 | 0 | 0 | 0 | 0 | 0 | 0 | 0 | 0 | 0 | 0 | 0 | 0 | 0 | 0 | 0 | 0 | 0 | 0 | 0 | 0 | 0 | 0
|  | Peso (t) | 0 | 0 | 0 | 0 | 0 | 0 | 0 | 0 | 0 | 0 | 0 | 0 | 0 | 0 | 0 | 0 | 0 | 0 | 0 | 0 | 0 | 0 | 0 | 0 | 0 | 0 | 0 | 0 | 0 | 0 | 0
|  | Ácidez gr/l | 0 | 0 | 0 | 0 | 0 | 0 | 0 | 0 | 0 | 0 | 0 | 0 | 0 | 0 | 0 | 0 | 0 | 0 | 0 | 0 | 0 | 0 | 0 | 0 | 0 | 0 | 0 | 0 | 0 | 0 | 0
|  | Finos de S, t | 0 | 0 | 0 | 0 | 0 | 0 | 0 | 0 | 0 | 0 | 0 | 0 | 0 | 0 | 0 | 0 | 0 | 0 | 0 | 0 | 0 | 0 | 0 | 0 | 0 | 0 | 0 | 0 | 0 | 0 | 0
|  | As mg/L | 0 | 0 | 0 | 0 | 0 | 0 | 0 | 0 | 0 | 0 | 0 | 0 | 0 | 0 | 0 | 0 | 0 | 0 | 0 | 0 | 0 | 0 | 0 | 0 | 0 | 0 | 0 | 0 | 0 | 0 | 0
|  | Finos de As, t | 0 | 0 | 0 | 0 | 0 | 0 | 0 | 0 | 0 | 0 | 0 | 0 | 0 | 0 | 0 | 0 | 0 | 0 | 0 | 0 | 0 | 0 | 0 | 0 | 0 | 0 | 0 | 0 | 0 | 0 | 0
| Camión 10 | Camión | 0 | 0 | 0 | 0 | 0 | 0 | 0 | 0 | 0 | 0 | 0 | 0 | 0 | 0 | 0 | 0 | 0 | 0 | 0 | 0 | 0 | 0 | 0 | 0 | 0 | 0 | 0 | 0 | 0 | 0 | 0
|  | Volumen, m3 | 0 | 0 | 0 | 0 | 0 | 0 | 0 | 0 | 0 | 0 | 0 | 0 | 0 | 0 | 0 | 0 | 0 | 0 | 0 | 0 | 0 | 0 | 0 | 0 | 0 | 0 | 0 | 0 | 0 | 0 | 0
|  | Densidad g/cc, kg/l, t/m3 | 0 | 0 | 0 | 0 | 0 | 0 | 0 | 0 | 0 | 0 | 0 | 0 | 0 | 0 | 0 | 0 | 0 | 0 | 0 | 0 | 0 | 0 | 0 | 0 | 0 | 0 | 0 | 0 | 0 | 0 | 0
|  | Peso (t) | 0 | 0 | 0 | 0 | 0 | 0 | 0 | 0 | 0 | 0 | 0 | 0 | 0 | 0 | 0 | 0 | 0 | 0 | 0 | 0 | 0 | 0 | 0 | 0 | 0 | 0 | 0 | 0 | 0 | 0 | 0
|  | Ácidez gr/l | 0 | 0 | 0 | 0 | 0 | 0 | 0 | 0 | 0 | 0 | 0 | 0 | 0 | 0 | 0 | 0 | 0 | 0 | 0 | 0 | 0 | 0 | 0 | 0 | 0 | 0 | 0 | 0 | 0 | 0 | 0
|  | Finos de S, t | 0 | 0 | 0 | 0 | 0 | 0 | 0 | 0 | 0 | 0 | 0 | 0 | 0 | 0 | 0 | 0 | 0 | 0 | 0 | 0 | 0 | 0 | 0 | 0 | 0 | 0 | 0 | 0 | 0 | 0 | 0
|  | As mg/L | 0 | 0 | 0 | 0 | 0 | 0 | 0 | 0 | 0 | 0 | 0 | 0 | 0 | 0 | 0 | 0 | 0 | 0 | 0 | 0 | 0 | 0 | 0 | 0 | 0 | 0 | 0 | 0 | 0 | 0 | 0
|  | Finos de As, t | 0 | 0 | 0 | 0 | 0 | 0 | 0 | 0 | 0 | 0 | 0 | 0 | 0 | 0 | 0 | 0 | 0 | 0 | 0 | 0 | 0 | 0 | 0 | 0 | 0 | 0 | 0 | 0 | 0 | 0 | 0
| Camion 1 |  | 20.2906 | 23.07826 | 22.0531 | 22.54054 | 23.16822 | 22.74074 | 21.38983 | 22.24545 | 21.76522 | 21.74783 | 24.14286 | 24.08491 | 22.90741 | 23.90654 | 21.65094 | 21.27103 | 24.58878 | 20.36221 | 23.15315 | 21.36842 | 21.56522 | 20.47826 | 20.09167 | 19.69167 | 19.7647 | 20.94958 | 20.65833 | 21.01709 | 20.88618 | 19.784 | 0
| Camion 2 |  | 19.71552 | 21.48276 | 26.43363 | 22.71429 | 21.32727 | 23 | 22.61207 | 21.06481 | 23.7913 | 23.83478 | 22.38095 | 21.42991 | 23.15741 | 24.01852 | 24.21698 | 23.81651 | 21.70796 | 19.1783 | 27.11504 | 22.48246 | 22.82759 | 21.67826 | 21.48333 | 20.84746 | 19.94167 | 20.54701 | 21.69421 | 24.86207 | 19.90323 | 19.02381 | 0
| Camion 3 |  | 20.44538 | 25.43966 | 25.72566 | 21.46429 | 0 | 25.85185 | 24.11966 | 24.83177 | 22.09483 | 21.39655 | 21.41748 | 22.18691 | 23.99065 | 23.90654 | 24.06604 | 23.6422 | 22.06306 | 20.64567 | 20.30357 | 26.5 | 26.61207 | 25.62931 | 24.99167 | 25.15126 | 19.08333 | 23.99167 | 23.64754 | 21.06838 | 21.96774 | 18.94488 | 0
| Camion 4 |  | 0 | 26.4087 | 0 | 25.76364 | 0 | 25.92523 | 20.68376 | 26.31776 | 24.54783 | 20.84348 | 0 | 0 | 0 | 0 | 25.9717 | 23.91667 | 23.9434 | 23.37985 | 24.74561 | 26.46154 | 27.00885 | 26.53913 | 25.38462 | 24.125 | 23.78151 | 24.70833 | 22.95122 | 21.28814 | 20.19355 | 0 | 0
| Camion 5 |  | 0 | 19.8547 | 0 | 25.57143 | 0 | 23.69159 | 0 | 21.92174 | 21.85217 | 0 | 0 | 0 | 0 | 0 | 25.84906 | 25.87156 | 26.86486 | 24.3937 | 0 | 20.92308 | 0 | 20.57391 | 0 | 23.83193 | 23.45 | 0 | 23.63934 | 19.90598 | 17.648 | 0 | 0
| Camion 6 |  | 0 | 0 | 0 | 0 | 0 | 0 | 0 | 0 | 0 | 0 | 0 | 0 | 0 | 0 | 20.23585 | 25.93458 | 26.00926 | 0 | 0 | 0 | 0 | 0 | 0 | 0 | 0 | 0 | 0 | 0 | 0 | 0 | 0
| Camion 7 |  | 0 | 0 | 0 | 0 | 0 | 0 | 0 | 0 | 0 | 0 | 0 | 0 | 0 | 0 | 0 | 21.65741 | 0 | 0 | 0 | 0 | 0 | 0 | 0 | 0 | 0 | 0 | 0 | 0 | 0 | 0 | 0
| Camion 8 |  | 0 | 0 | 0 | 0 | 0 | 0 | 0 | 0 | 0 | 0 | 0 | 0 | 0 | 0 | 0 | 0 | 0 | 0 | 0 | 0 | 0 | 0 | 0 | 0 | 0 | 0 | 0 | 0 | 0 | 0 | 0
| Camion 9 |  | 0 | 0 | 0 | 0 | 0 | 0 | 0 | 0 | 0 | 0 | 0 | 0 | 0 | 0 | 0 | 0 | 0 | 0 | 0 | 0 | 0 | 0 | 0 | 0 | 0 | 0 | 0 | 0 | 0 | 0 | 0
| Camion 10 |  | 0 | 0 | 0 | 0 | 0 | 0 | 0 | 0 | 0 | 0 | 0 | 0 | 0 | 0 | 0 | 0 | 0 | 0 | 0 | 0 | 0 | 0 | 0 | 0 | 0 | 0 | 0 | 0 | 0 | 0 | 0
|  | acidez | 243.77 | 227.85 | 203.35 | 198.45 | 151.9 | 129.85 | 281.75 | 111.47 | 251.12 | 245 | 63.7 | 79.62 | 113.92 | 112.7 | 85.75 | 112.7 | 100.45 | 553.7 | 178.85 | 172.72 | 199.67 | 186.2 | 311.15 | 316.05 | 317.23 | 313.6 | 323.4 | 237.65 | 431.2 | 447.12 | 0
|  |  | 238.87 | 231.52 | 204.57 | 184.97 | 155.57 | 131.07 | 274.4 | 110.25 | 251.12 | 245 | 64.92 | 78.4 | 112.7 | 113.92 | 82.07 | 116.37 | 192.32 | 550.02 | 180.07 | 171.5 | 198.45 | 181.3 | 311.15 | 307.45 | 314.82 | 309.92 | 327.07 | 231.52 | 417.72 | 454.47 | 0
|  |  | 309.92 | 248.67 | 205.8 | 183.75 | 0 | 120.05 | 281.75 | 96.77 | 254.8 | 243.77 | 63.7 | 78.4 | 109.02 | 107.8 | 84.52 | 120.05 | 162.92 | 524.3 | 177.62 | 183.75 | 189.87 | 180.07 | 311.15 | 309.92 | 313.6 | 318.5 | 329.52 | 240.1 | 432.42 | 470.4 | 0
|  |  | 0 | 232.75 | 0 | 180.07 | 0 | 110.25 | 281.75 | 96.16 | 249.9 | 247.45 | 0 | 0 | 0 | 0 | 83.3 | 116.37 | 95.55 | 542.06 | 181.3 | 209.47 | 183.75 | 176.4 | 305.02 | 316.05 | 312.37 | 317.27 | 330.75 | 242.55 | 429.97 | 0 | 0
|  |  | 0 | 233.4 | 0 | 183.75 | 0 | 110.25 | 0 | 242.42 | 253.57 | 0 | 0 | 0 | 0 | 0 | 84.52 | 117.6 | 165.37 | 507.15 | 0 | 205.8 | 0 | 166.6 | 0 | 311.15 | 312.37 | 0 | 330.75 | 238.87 | 436.1 | 0 | 0
|  |  | 0 | 0 | 0 | 0 | 0 | 0 | 0 | 0 | 0 | 0 | 0 | 0 | 0 | 0 | 85.75 | 115.15 | 117.6 | 0 | 0 | 0 | 0 | 0 | 0 | 0 | 0 | 0 | 0 | 0 | 0 | 0 | 0
|  |  | 0 | 0 | 0 | 0 | 0 | 0 | 0 | 0 | 0 | 0 | 0 | 0 | 0 | 0 | 0 | 117.6 | 0 | 0 | 0 | 0 | 0 | 0 | 0 | 0 | 0 | 0 | 0 | 0 | 0 | 0 | 0
|  |  | 0 | 0 | 0 | 0 | 0 | 0 | 0 | 0 | 0 | 0 | 0 | 0 | 0 | 0 | 0 | 0 | 0 | 0 | 0 | 0 | 0 | 0 | 0 | 0 | 0 | 0 | 0 | 0 | 0 | 0 | 0
|  |  | 0 | 0 | 0 | 0 | 0 | 0 | 0 | 0 | 0 | 0 | 0 | 0 | 0 | 0 | 0 | 0 | 0 | 0 | 0 | 0 | 0 | 0 | 0 | 0 | 0 | 0 | 0 | 0 | 0 | 0 | 0
|  |  | 0 | 0 | 0 | 0 | 0 | 0 | 0 | 0 | 0 | 0 | 0 | 0 | 0 | 0 | 0 | 0 | 0 | 0 | 0 | 0 | 0 | 0 | 0 | 0 | 0 | 0 | 0 | 0 | 0 | 0 | 0
|  | polvo | 1.616926 | 1.718965 | 1.465982 | 1.462279 | 1.150444 | 0.9652982 | 1.970091 | 0.8106142 | 1.786731 | 1.741794 | 0.5027395 | 0.6268766 | 0.8530821 | 0.8807559 | 0.6069122 | 0.7836593 | 0.8074245 | 3.685651 | 1.353674 | 1.206507 | 1.407608 | 1.246487 | 2.043622 | 2.034479 | 2.049649 | 2.147664 | 2.183988 | 1.632771 | 2.944101 | 2.891699 | 0
|  |  | 1.539518 | 1.625899 | 1.767721 | 1.373458 | 1.084616 | 0.985476 | 2.028333 | 0.7591912 | 1.953055 | 1.90894 | 0.4749764 | 0.5492262 | 0.8531566 | 0.8944603 | 0.6497097 | 0.9060124 | 1.364767 | 3.448287 | 1.596124 | 1.260442 | 1.480901 | 1.284805 | 2.185176 | 2.095282 | 2.05229 | 2.081676 | 2.319528 | 1.881658 | 2.717839 | 2.826296 | 0
|  |  | 2.071379 | 2.067995 | 1.73072 | 1.289314 | 0 | 1.014539 | 2.221519 | 0.7855311 | 1.840369 | 1.705057 | 0.4459875 | 0.5686276 | 0.8549942 | 107.8 | 84.52 | 120.05 | 1.175047 | 3.538537 | 1.178906 | 1.591799 | 1.651771 | 1.508666 | 2.542026 | 2.548146 | 1.956344 | 2.497956 | 2.547315 | 1.653629 | 3.105318 | 2.913226 | 0
|  |  | 0 | 2.009331 | 0 | 1.516573 | 0 | 0.9343642 | 1.905059 | 0.8272909 | 2.005369 | 1.686058 | 0 | 0 | 0 | 0 | 0.7072294 | 0.9098223 | 0.7478791 | 4.142895 | 1.466598 | 1.811974 | 1.622364 | 1.530383 | 2.531126 | 2.492516 | 2.428419 | 2.562639 | 2.481536 | 1.687928 | 2.838348 | 0 | 0
|  |  | 0 | 1.514883 | 0 | 1.536021 | 0 | 0.853862 | 0 | 1.737234 | 1.811371 | 0 | 0 | 0 | 0 | 0 | 0.7141988 | 0.9945917 | 1.4523 | 4.044167 | 0 | 1.407621 | 0 | 1.120487 | 0 | 2.424063 | 2.394567 | 0 | 2.555937 | 1.554391 | 2.515918 | 0 | 0
|  |  | 0 | 0 | 0 | 0 | 0 | 0 | 0 | 0 | 0 | 0 | 0 | 0 | 0 | 0 | 0.5672448 | 0.9762433 | 0.9998853 | 0 | 0 | 0 | 0 | 0 | 0 | 0 | 0 | 0 | 0 | 0 | 0 | 0 | 0
|  |  | 0 | 0 | 0 | 0 | 0 | 0 | 0 | 0 | 0 | 0 | 0 | 0 | 0 | 0 | 0 | 0.8325852 | 0 | 0 | 0 | 0 | 0 | 0 | 0 | 0 | 0 | 0 | 0 | 0 | 0 | 0 | 0
|  |  | 0 | 0 | 0 | 0 | 0 | 0 | 0 | 0 | 0 | 0 | 0 | 0 | 0 | 0 | 0 | 0 | 0 | 0 | 0 | 0 | 0 | 0 | 0 | 0 | 0 | 0 | 0 | 0 | 0 | 0 | 0
|  |  | 0 | 0 | 0 | 0 | 0 | 0 | 0 | 0 | 0 | 0 | 0 | 0 | 0 | 0 | 0 | 0 | 0 | 0 | 0 | 0 | 0 | 0 | 0 | 0 | 0 | 0 | 0 | 0 | 0 | 0 | 0
|  |  | 0 | 0 | 0 | 0 | 0 | 0 | 0 | 0 | 0 | 0 | 0 | 0 | 0 | 0 | 0 | 0 | 0 | 0 | 0 | 0 | 0 | 0 | 0 | 0 | 0 | 0 | 0 | 0 | 0 | 0 | 0
|  |  | 1144 | 1025 | 972 | 898 | 829 | 767 | 1396 | 1442 | 1395 | 1457 | 1680 | 1696 | 1713 | 1886 | 1499 | 1795 | 1248 | 510 | 2210 | 3199 | 3090 | 3083 | 1568 | 1557 | 1590 | 1601 | 2424 | 2448 | 1326 | 1283 | 0
|  |  | 1155 | 1061 | 976 | 889 | 822 | 871 | 1402 | 1216 | 1395 | 1494 | 3245 | 1692 | 1691 | 1896 | 1503 | 1826 | 1230 | 487 | 2239 | 3214 | 3010 | 3219 | 1592 | 1548 | 1581 | 1606 | 2455 | 2452 | 1318 | 1309 | 0
|  |  | 678 | 1091 | 952 | 875 | 0 | 913 | 1412 | 1286 | 1414 | 1479 | 1705 | 1699 | 1661 | 1566 | 1484 | 1796 | 1582 | 522 | 2236 | 4353 | 3104 | 3859 | 1588 | 1555 | 1587 | 1610 | 2446 | 2483 | 1277 | 1292 | 0
|  |  | 0 | 1018 | 0 | 887 | 0 | 986 | 1412 | 1258 | 1388 | 1487 | 0 | 0 | 0 | 0 | 1550 | 1815 | 1311 | 512 | 2274 | 4524 | 3032 | 4006 | 1605 | 1572 | 1596 | 1622 | 2467 | 2499 | 1269 | 0 | 0
|  |  | 0 | 1069 | 0 | 875 | 0 | 1083 | 0 | 1361 | 1408 | 0 | 0 | 0 | 0 | 0 | 1520 | 1823 | 1354 | 582 | 0 | 4421 | 0 | 4040 | 0 | 1565 | 1582 | 0 | 2463 | 2534 | 1291 | 0 | 0
|  |  | 0 | 0 | 0 | 0 | 0 | 0 | 0 | 0 | 0 | 0 | 0 | 0 | 0 | 0 | 1530 | 1823 | 1794 | 0 | 0 | 0 | 0 | 0 | 0 | 0 | 0 | 0 | 0 | 0 | 0 | 0 | 0
|  |  | 0 | 0 | 0 | 0 | 0 | 0 | 0 | 0 | 0 | 0 | 0 | 0 | 0 | 0 | 0 | 1761 | 0 | 0 | 0 | 0 | 0 | 0 | 0 | 0 | 0 | 0 | 0 | 0 | 0 | 0 | 0
|  | mercurio | 0.02321245 | 0.02365522 | 0.02143561 | 0.02024141 | 0.01920646 | 0.01744215 | 0.0298602 | 0.03207794 | 0.03036248 | 0.03168658 | 0.04056 | 0.040848 | 0.03924039 | 0.04508774 | 0.03245477 | 0.03818149 | 0.0306868 | 0.01038472 | 0.05116847 | 0.06835758 | 0.06663652 | 0.06313448 | 0.03150373 | 0.03065992 | 0.03142588 | 0.03354028 | 0.0500758 | 0.05144985 | 0.02769507 | 0.025382872 | 0
|  |  | 0.02277142 | 0.02279321 | 0.02579922 | 0.020193 | 0.01753102 | 0.020033 | 0.03170212 | 0.02561481 | 0.03318887 | 0.03560917 | 0.07262619 | 0.0362594 | 0.03915917 | 0.04553911 | 0.03639812 | 0.04348895 | 0.0267008 | 0.00933983 | 0.06071058 | 0.07225861 | 0.06871104 | 0.06978232 | 0.03420147 | 0.03227187 | 0.03152777 | 0.0329985 | 0.0532593 | 0.06096179 | 0.02623245 | 0.02490217 | 0
|  |  | 0.01386197 | 0.02775466 | 0.02449083 | 0.01878125 | 0 | 0.02360274 | 0.03405696 | 0.03193366 | 0.03124209 | 0.0316455 | 0.0365168 | 0.03769557 | 0.03984847 | 0.03743764 | 0.035714 | 0.04246139 | 0.03490377 | 0.01077704 | 0.04539879 | 0.1153545 | 0.08260386 | 0.09890351 | 0.03968677 | 0.03911021 | 0.03028525 | 0.03862658 | 0.05784188 | 0.05231278 | 0.02805281 | 0.02447679 | 0
|  |  | 0 | 0.02688405 | 0 | 0.02285234 | 0 | 0.02556228 | 0.02920547 | 0.03310774 | 0.03407238 | 0.03099425 | 0 | 0 | 0 | 0 | 0.04025613 | 0.04340875 | 0.03138979 | 0.01197048 | 0.05627153 | 0.119712 | 0.08189083 | 0.1063158 | 0.04074231 | 0.0379245 | 0.03795529 | 0.04007692 | 0.05662066 | 0.05319905 | 0.02562561 | 0 | 0
|  |  | 0 | 0.02122468 | 0 | 0.022375 | 0 | 0.02565799 | 0 | 0.02983549 | 0.03076786 | 0 | 0 | 0 | 0 | 0 | 0.03929057 | 0.04716385 | 0.03637503 | 0.01419713 | 0 | 0.09250093 | 0 | 0.08311861 | 0 | 0.03729697 | 0.0370979 | 0 | 0.0582237 | 0.05044176 | 0.022783568 | 0 | 0
|  |  | 0 | 0 | 0 | 0 | 0 | 0 | 0 | 0 | 0 | 0 | 0 | 0 | 0 | 0 | 0.03096085 | 0.04263645 | 0.04666061 | 0 | 0 | 0 | 0 | 0 | 0 | 0 | 0 | 0 | 0 | 0 | 0 | 0 | 0
|  |  | 0 | 0 | 0 | 0 | 0 | 0 | 0 | 0 | 0 | 0 | 0 | 0 | 0 | 0 | 0 | 0.03813869 | 0 | 0 | 0 | 0 | 0 | 0 | 0 | 0 | 0 | 0 | 0 | 0 | 0 | 0 | 0
|  |  | 0 | 0 | 0 | 0 | 0 | 0 | 0 | 0 | 0 | 0 | 0 | 0 | 0 | 0 | 0 | 0 | 0 | 0 | 0 | 0 | 0 | 0 | 0 | 0 | 0 | 0 | 0 | 0 | 0 | 0 | 0
|  |  | 0 | 0 | 0 | 0 | 0 | 0 | 0 | 0 | 0 | 0 | 0 | 0 | 0 | 0 | 0 | 0 | 0 | 0 | 0 | 0 | 0 | 0 | 0 | 0 | 0 | 0 | 0 | 0 | 0 | 0 | 0
|  |  | 0 | 0 | 0 | 0 | 0 | 0 | 0 | 0 | 0 | 0 | 0 | 0 | 0 | 0 | 0 | 0 | 0 | 0 | 0 | 0 | 0 | 0 | 0 | 0 | 0 | 0 | 0 | 0 | 0 | 0 | 0
| C | N° Camiones | 3 | 5 | 3 | 5 | 2 | 5 | 4 | 5 | 5 | 4 | 3 | 3 | 3 | 3 | 6 | 7 | 6 | 5 | 4 | 5 | 4 | 5 | 4 | 5 | 5 | 4 | 5 | 5 | 5 | 3 | 0 | 131
|  | Volumen, m3 | 60.45149 | 116.2641 | 74.21239 | 118.0542 | 44.4955 | 121.2094 | 88.80532 | 116.3815 | 114.0514 | 87.82264 | 67.94129 | 67.70173 | 70.05547 | 71.8316 | 141.9906 | 166.11 | 145.1773 | 107.9597 | 95.31738 | 117.7355 | 98.01372 | 114.8989 | 91.95128 | 113.6473 | 106.0212 | 90.19659 | 112.5906 | 108.1417 | 100.5987 | 57.75269 | 0 | 2987.381
|  | Densidad gr/cc; t/m3 | 1.173503 | 1.157451 | 1.13 | 1.113726 | 1.084379 | 1.077804 | 1.169862 | 1.092613 | 1.151937 | 1.152436 | 1.043695 | 1.066443 | 1.076576 | 1.073344 | 1.06 | 1.081573 | 1.092595 | 1.277884 | 1.125608 | 1.156576 | 1.149533 | 1.152231 | 1.191718 | 1.192021 | 1.195893 | 1.190843 | 1.216442 | 1.169669 | 1.239678 | 1.259855 | 0 | 1.142958
|  | Peso (t) | 70.94 | 134.57 | 83.86 | 131.48 | 48.25 | 130.64 | 103.89 | 127.16 | 131.38 | 101.21 | 70.91 | 72.2 | 75.42 | 77.1 | 150.51 | 179.66 | 158.62 | 137.96 | 107.29 | 136.17 | 112.67 | 132.39 | 109.58 | 135.47 | 126.79 | 107.41 | 136.96 | 126.49 | 124.71 | 72.76 | 0 | 3414.45
|  | Ácidez gr/l | 264.5446 | 235.1445 | 204.6338 | 185.9884 | 153.6591 | 119.9681 | 279.8785 | 129.3165 | 252.0397 | 245.2818 | 64.10189 | 78.83402 | 111.8387 | 111.4771 | 84.24184 | 116.5853 | 137.9586 | 534.3851 | 179.5711 | 189.1081 | 192.3381 | 178.135 | 309.4577 | 312.0883 | 313.9582 | 315.0704 | 328.434 | 237.9072 | 429.4121 | 457.1777 | 0 | 222.0214
|  | Finos de S, t | 5.227823 | 8.937074 | 4.964423 | 7.177646 | 2.23506 | 4.753539 | 8.125002 | 4.919862 | 9.396895 | 7.04185 | 1.423703 | 1.74473 | 2.561233 | 2.617678 | 3.91023 | 6.330737 | 6.547302 | 18.85954 | 5.595301 | 7.278343 | 6.162644 | 6.690828 | 9.30195 | 11.59449 | 10.88127 | 9.289934 | 12.0883 | 8.410377 | 14.12152 | 8.631221 | 0 | 216.8205
|  | As mg/L | 989.9811 | 1052.017 | 966.4918 | 884.704 | 825.6448 | 926.4805 | 1405.6 | 1310.944 | 1399.665 | 1479.522 | 2203.417 | 1695.717 | 1687.92 | 1782.843 | 1514.709 | 1778.819 | 1423.892 | 524.9107 | 2240.403 | 3976.572 | 3059.186 | 3666.308 | 1589.258 | 1559.768 | 1587.344 | 1610.286 | 2451.548 | 2481.608 | 1296.135 | 1294.517 | 0 | 1723.377
|  | Finos de As, t | 0.05984583 | 0.1223118 | 0.07172566 | 0.104443 | 0.03673747 | 0.1122982 | 0.1248248 | 0.1525696 | 0.1596337 | 0.1299355 | 0.149703 | 0.114803 | 0.118248 | 0.1280645 | 0.2150744 | 0.2954796 | 0.2067168 | 0.05666921 | 0.2135494 | 0.4681836 | 0.2998423 | 0.4212547 | 0.1461343 | 0.1772635 | 0.1682921 | 0.1452423 | 0.2760213 | 0.2683652 | 0.1303895 | 0.07476183 | 0 | 5.148384
| C | Finos Acido (t) | 15.99212 | 27.33886 | 15.18637 | 21.9567 | 6.837137 | 14.54126 | 24.8547 | 15.05005 | 28.74547 | 21.5413 | 4.355165 | 5.337199 | 7.834912 | 8.007582 | 11.96155 | 19.36597 | 20.02846 | 57.69207 | 17.11625 | 22.26474 | 18.85177 | 20.46751 | 28.45503 | 35.46799 | 33.28623 | 28.41828 | 36.9786 | 25.72768 | 43.1983 | 26.40325 | 0
|  | Finos polvo (t) | 0.3160297 | 1.039061 | 0.3684217 | 0.8473511 | 0.0994501 | 0.5761737 | 0.7215434 | 0.5725811 | 1.071729 | 0.6184338 | 0.09672824 | 0.1181213 | 0.1794284 | 0.188032 | 0.5552158 | 1.051598 | 0.9505199 | 2.03607 | 0.5333295 | 0.8569193 | 0.6040237 | 0.7687687 | 0.8553262 | 1.317682 | 1.153645 | 0.8379204 | 1.36103 | 0.9095122 | 1.420607 | 0.4984762 | 0
|  | Finos As (kg) | 59.84583 | 122.3118 | 71.72566 | 104.443 | 36.73747 | 112.2982 | 124.8248 | 152.5696 | 159.6337 | 129.9355 | 149.703 | 114.803 | 118.248 | 128.0645 | 215.0744 | 295.4796 | 206.7168 | 56.66921 | 213.5494 | 468.1836 | 299.8423 | 421.2547 | 146.1343 | 177.2635 | 168.2921 | 145.2423 | 276.0213 | 268.3652 | 130.3895 | 74.76183 | 0
|  | Finos Hg (kg) | 0.00361777 | 0.01422047 | 0.005322933 | 0.01232993 | 0.001634652 | 0.01361159 | 0.0110851 | 0.01775629 | 0.01820644 | 0.01141128 | 0.01017101 | 0.007772359 | 0.008283921 | 0.009199077 | 0.03053854 | 0.0490821 | 0.03001059 | 0.006117992 | 0.02035497 | 0.05512183 | 0.02938866 | 0.04840169 | 0.01343723 | 0.02014552 | 0.01784253 | 0.01310036 | 0.03107742 | 0.02902146 | 0.01311701 | 0.004317697 | 0
ACIDO PTGC |  | Fecha | 2023-11-01 | 2023-11-02 | 2023-11-03 | 2023-11-04 | 2023-11-05 | 2023-11-06 | 2023-11-07 | 2023-11-08 | 2023-11-09 | 2023-11-10 | 2023-11-11 | 2023-11-12 | 2023-11-13 | 2023-11-14 | 2023-11-15 | 2023-11-16 | 2023-11-17 | 2023-11-18 | 2023-11-19 | 2023-11-20 | 2023-11-21 | 2023-11-22 | 2023-11-23 | 2023-11-24 | 2023-11-25 | 2023-11-26 | 2023-11-27 | 2023-11-28 | 2023-11-29 | 2023-11-30 | 2023-12-01
| Camión 1 | Camión
Estanque
n°Guia
Boleta Pesaje
Volumen, m3
Densidad g/cc, kg/l, t/m3
Peso (t)
Ácidez gr/l
|  | Finos de S, t | 0 | 0 | 0 | 0 | 0 | 0 | 0 | 0 | 0 | 0 | 0 | 0 | 0 | 0 | 0 | 0 | 0 | 0 | 0 | 0 | 0 | 0 | 0 | 0 | 0 | 0 | 0 | 0 | 0 | 0 | 0
As mg/L
|  | Finos de As, t | 0 | 0 | 0 | 0 | 0 | 0 | 0 | 0 | 0 | 0 | 0 | 0 | 0 | 0 | 0 | 0 | 0 | 0 | 0 | 0 | 0 | 0 | 0 | 0 | 0 | 0 | 0 | 0 | 0 | 0 | 0
| Camión 2 | Camión
Estanque
n°Guia
Boleta Pesaje
Volumen, m3
Densidad g/cc, kg/l, t/m3
Peso (t)
Ácidez gr/l
|  | Finos de S, t | 0 | 0 | 0 | 0 | 0 | 0 | 0 | 0 | 0 | 0 | 0 | 0 | 0 | 0 | 0 | 0 | 0 | 0 | 0 | 0 | 0 | 0 | 0 | 0 | 0 | 0 | 0 | 0 | 0 | 0 | 0
As mg/L
|  | Finos de As, t | 0 | 0 | 0 | 0 | 0 | 0 | 0 | 0 | 0 | 0 | 0 | 0 | 0 | 0 | 0 | 0 | 0 | 0 | 0 | 0 | 0 | 0 | 0 | 0 | 0 | 0 | 0 | 0 | 0 | 0 | 0
| Camión 3 | Camión
Estanque
n°Guia
Boleta Pesaje
Volumen, m3
Densidad g/cc, kg/l, t/m3
Peso (t)
Ácidez gr/l
|  | Finos de S, t | 0 | 0 | 0 | 0 | 0 | 0 | 0 | 0 | 0 | 0 | 0 | 0 | 0 | 0 | 0 | 0 | 0 | 0 | 0 | 0 | 0 | 0 | 0 | 0 | 0 | 0 | 0 | 0 | 0 | 0 | 0
As mg/L
|  | Finos de As, t | 0 | 0 | 0 | 0 | 0 | 0 | 0 | 0 | 0 | 0 | 0 | 0 | 0 | 0 | 0 | 0 | 0 | 0 | 0 | 0 | 0 | 0 | 0 | 0 | 0 | 0 | 0 | 0 | 0 | 0 | 0
| Camión 4 | Camión
Estanque
n°Guia
Boleta Pesaje
Volumen, m3
Densidad g/cc, kg/l, t/m3
Peso (t)
Ácidez gr/l
|  | Finos de S, t | 0 | 0 | 0 | 0 | 0 | 0 | 0 | 0 | 0 | 0 | 0 | 0 | 0 | 0 | 0 | 0 | 0 | 0 | 0 | 0 | 0 | 0 | 0 | 0 | 0 | 0 | 0 | 0 | 0 | 0 | 0
As mg/L
|  | Finos de As, t | 0 | 0 | 0 | 0 | 0 | 0 | 0 | 0 | 0 | 0 | 0 | 0 | 0 | 0 | 0 | 0 | 0 | 0 | 0 | 0 | 0 | 0 | 0 | 0 | 0 | 0 | 0 | 0 | 0 | 0 | 0
|  | Camion 1 | 0 | 0 | 0 | 0 | 0 | 0 | 0 | 0 | 0 | 0 | 0 | 0 | 0 | 0 | 0 | 0 | 0 | 0 | 0 | 0 | 0 | 0 | 0 | 0 | 0 | 0 | 0 | 0 | 0 | 0 | 0
|  | Camion 2 | 0 | 0 | 0 | 0 | 0 | 0 | 0 | 0 | 0 | 0 | 0 | 0 | 0 | 0 | 0 | 0 | 0 | 0 | 0 | 0 | 0 | 0 | 0 | 0 | 0 | 0 | 0 | 0 | 0 | 0 | 0
|  | Camion 3 | 0 | 0 | 0 | 0 | 0 | 0 | 0 | 0 | 0 | 0 | 0 | 0 | 0 | 0 | 0 | 0 | 0 | 0 | 0 | 0 | 0 | 0 | 0 | 0 | 0 | 0 | 0 | 0 | 0 | 0 | 0
|  | Camion 4 | 0 | 0 | 0 | 0 | 0 | 0 | 0 | 0 | 0 | 0 | 0 | 0 | 0 | 0 | 0 | 0 | 0 | 0 | 0 | 0 | 0 | 0 | 0 | 0 | 0 | 0 | 0 | 0 | 0 | 0 | 0
acidez
|  | polvo | 0 | 0 | 0 | 0 | 0 | 0 | 0 | 0 | 0 | 0 | 0 | 0 | 0 | 0 | 0 | 0 | 0 | 0 | 0 | 0 | 0 | 0 | 0 | 0 | 0 | 0 | 0 | 0 | 0 | 0
|  |  | 0 | 0 | 0 | 0 | 0 | 0 | 0 | 0 | 0 | 0 | 0 | 0 | 0 | 0 | 0 | 0 | 0 | 0 | 0 | 0 | 0 | 0 | 0 | 0 | 0 | 0 | 0 | 0 | 0 | 0
|  |  | 0 | 0 | 0 | 0 | 0 | 0 | 0 | 0 | 0 | 0 | 0 | 0 | 0 | 0 | 0 | 0 | 0 | 0 | 0 | 0 | 0 | 0 | 0 | 0 | 0 | 0 | 0 | 0 | 0 | 0
|  |  | 0 | 0 | 0 | 0 | 0 | 0 | 0 | 0 | 0 | 0 | 0 | 0 | 0 | 0 | 0 | 0 | 0 | 0 | 0 | 0 | 0 | 0 | 0 | 0 | 0 | 0 | 0 | 0 | 0 | 0
|  | mercurio | 0 | 0 | 0 | 0 | 0 | 0 | 0 | 0 | 0 | 0 | 0 | 0 | 0 | 0 | 0 | 0 | 0 | 0 | 0 | 0 | 0 | 0 | 0 | 0 | 0 | 0 | 0 | 0 | 0 | 0
|  |  | 0 | 0 | 0 | 0 | 0 | 0 | 0 | 0 | 0 | 0 | 0 | 0 | 0 | 0 | 0 | 0 | 0 | 0 | 0 | 0 | 0 | 0 | 0 | 0 | 0 | 0 | 0 | 0 | 0 | 0
|  |  | 0 | 0 | 0 | 0 | 0 | 0 | 0 | 0 | 0 | 0 | 0 | 0 | 0 | 0 | 0 | 0 | 0 | 0 | 0 | 0 | 0 | 0 | 0 | 0 | 0 | 0 | 0 | 0 | 0 | 0
|  |  | 0 | 0 | 0 | 0 | 0 | 0 | 0 | 0 | 0 | 0 | 0 | 0 | 0 | 0 | 0 | 0 | 0 | 0 | 0 | 0 | 0 | 0 | 0 | 0 | 0 | 0 | 0 | 0 | 0 | 0
|  | N° Camiones | [31 empty] | 0
| PTGC | Volumen, m3 | 0 | 0 | 0 | 0 | 0 | 0 | 0 | 0 | 0 | 0 | 0 | 0 | 0 | 0 | 0 | 0 | 0 | 0 | 0 | 0 | 0 | 0 | 0 | 0 | 0 | 0 | 0 | 0 | 0 | 0 | 0 | 0
Densidad gr/cc; t/m3
|  | Peso (t) | [31 empty] | 0
|  | Ácidez gr/l | 0 | 0 | 0 | 0 | 0 | 0 | 0 | 0 | 0 | 0 | 0 | 0 | 0 | 0 | 0 | 0 | 0 | 0 | 0 | 0 | 0 | 0 | 0 | 0 | 0 | 0 | 0 | 0
|  | Finos de S, t | 0 | 0 | 0 | 0 | 0 | 0 | 0 | 0 | 0 | 0 | 0 | 0 | 0 | 0 | 0 | 0 | 0 | 0 | 0 | 0 | 0 | 0 | 0 | 0 | 0 | 0 | 0 | 0
|  | As mg/L | 0 | 0 | 0 | 0 | 0 | 0 | 0 | 0 | 0 | 0 | 0 | 0 | 0 | 0 | 0 | 0 | 0 | 0 | 0 | 0 | 0 | 0 | 0 | 0 | 0 | 0 | 0 | 0
|  | Finos de As, t | 0 | 0 | 0 | 0 | 0 | 0 | 0 | 0 | 0 | 0 | 0 | 0 | 0 | 0 | 0 | 0 | 0 | 0 | 0 | 0 | 0 | 0 | 0 | 0 | 0 | 0 | 0 | 0
| PTGC | Finos Acido (t) | 0 | 0 | 0 | 0 | 0 | 0 | 0 | 0 | 0 | 0 | 0 | 0 | 0 | 0 | 0 | 0 | 0 | 0 | 0 | 0 | 0 | 0 | 0 | 0 | 0 | 0 | 0 | 0 |  |  |  | 0
|  | Finos polvo (t) | 0 | 0 | 0 | 0 | 0 | 0 | 0 | 0 | 0 | 0 | 0 | 0 | 0 | 0 | 0 | 0 | 0 | 0 | 0 | 0 | 0 | 0 | 0 | 0 | 0 | 0 | 0 | 0 |  |  |  | 0
|  | Finos As (kg) | 0 | 0 | 0 | 0 | 0 | 0 | 0 | 0 | 0 | 0 | 0 | 0 | 0 | 0 | 0 | 0 | 0 | 0 | 0 | 0 | 0 | 0 | 0 | 0 | 0 | 0 | 0 | 0 |  |  |  | 0
|  | Finos Hg (kg) | 0 | 0 | 0 | 0 | 0 | 0 | 0 | 0 | 0 | 0 | 0 | 0 | 0 | 0 | 0 | 0 | 0 | 0 | 0 | 0 | 0 | 0 | 0 | 0 | 0 | 0 | 0 | 0 |  |  |  | 0
[21 empty] | 2021-10-01 |  |  |  |  | Volumenes PTE |  |  |  | Volumen inicial M3 | [H2 SO4] inicio mes | Volumen final M3 | ∆ finos acido sulfurico (ton)
[20 empty] | Volumen TDSF | RuntimeMethodHandle.InvokeMethod - IncuityFunctions.IncuityValueAtTime - ResultsArray.GetFailedResult: | [6 empty] | E0 |  | 68 | 357 | 90 | -2146826265
[20 empty] | Nivel Desc | RuntimeMethodHandle.InvokeMethod - IncuityFunctions.IncuityValueAtTime - ResultsArray.GetFailedResult: | [6 empty] | Piscina E0 |  | 90 | 357 | 240 | -2146826265
[20 empty] | Nivel Producto | RuntimeMethodHandle.InvokeMethod - IncuityFunctions.IncuityValueAtTime - ResultsArray.GetFailedResult: | [6 empty] | Reactores |  | 0 | 0 | 0 | -2146826265
[28 empty] | Piscina reactores |  | 0 | 0 | 0 | -2146826265
[28 empty] | Piscina aguas claras |  | 0 | 0 |  | -2146826265
[26 empty] | Volumenes PTGC |  |  |  | Volumen inicial M3 | [H2 SO4] inicio mes | Volumen final M3 | ∆ finos acido sulfurico (ton)
[28 empty] | Torre |  | 102 | 750.31 | 103 | -2146826265
[28 empty] | Descomponedor |  | 0 | 0 | 0 | -2146826265
[28 empty] | Producto |  | 117.04 | 632.1 | 50.4 | -2146826265
Volumen descomponedor
[27 empty] | Altura liquido | 1
[27 empty] | Radio | 1.9
[27 empty] | Largo | 3.75
[27 empty] | V | 9.298364
|  |  | 3 | 3 | 3 | 3 | 4 | 1 | 1 | 2 | 2 | 1 |  | 2 | 4 | 5 | 3 | 4 |  | 3 | 5 | 4 | 4 | 4 | 5 | 2 | 1 | 2 | 3 | 4 | 4 | 4
| C |  | 68.27 | 68.8 | 61.36 | 61.71 | 88.41 | 19.95 | 17.48 | 47.92 | 38.92 | 29.09 |  | 49.35 | 87.35 | 122.02 | 68.42 | 85.64 |  | 63.28 | 101.45 | 87.23 | 87.82 | 101.42 | 121.04 | 48.07 | 22.06 | 45.07 | 71.65 | 88.14 | 98.96 | 98.91
|  |  | 2021-03-01 | 2021-03-02 | 2021-03-03 | 2021-03-04 | 2021-03-05 | 2021-03-06 | 44262 | 44263 | 2021-03-09 | 2021-03-10 | 2021-03-11 | 2021-03-12 | 2021-03-13 | 2021-03-14 | 2021-03-15 | 2021-03-16 | 2021-03-17 | 2021-03-18 | 2021-03-19 | 2021-03-20 | 2021-03-21 | 2021-03-22 | 2021-03-23 | 2021-03-24 | 2021-03-25 | 2021-03-26 | 2021-03-27 | 2021-03-28 | 2021-03-29 | 2021-03-30
|  |  | 0 | -2 | 0 | -2 | 2 | -4 | -3 | -3 | -3 | -3 | -3 | -1 | 1 | 2 | -3 | -3 | -6 | -2 | 1 | -1 | 0 | -1 | 1 | -3 | -4 | -2 | -2 | -1 | -1 | 1
|  |  | -2.67 | -65.77 | -22.5 | -69.77 | 40.16 | -110.69 | -86.41 | -79.24 | -92.46 | -72.12 | -70.91 | -22.85 | 11.93 | 44.92 | -82.09 | -94.02 | -158.62 | -74.68 | -5.84 | -48.94 | -24.85 | -30.97 | 11.46 | -87.4 | -104.73 | -62.34 | -65.31 | -38.35 | -25.75 | 26.15
|  |  | 1 |  |  |  | 2 | 3 | 2 | 1 |  |  |  | 1 | 1 | 1 | 1 | 1 |  | 1 |  | 1 |  | 2 |  | 1 | 3 | 2 | 1 | 1
|  |  | 19.76 |  |  |  | 36.71 | 65.75 | 43.07 | 20.63 |  |  |  | 22.26 | 22.57 | 22.08 | 21.38 | 20.46 |  | 22.89 |  | 21.58 |  | 45.26 |  | 20.98 | 65.51 | 39.94 | 19.06 | 20.38
|  |  | 2021-03-01 |  |  |  | 2021-03-05 | 2021-03-06 | 2021-03-07 | 2021-03-08 |  |  |  | 2021-03-12 | 2021-03-13 | 2021-03-14 | 2021-03-15 | 2021-03-16 |  | 2021-03-18 |  | 2021-03-20 |  | 2021-03-22 |  | 2021-03-24 | 2021-03-25 | 2021-03-26 | 2021-03-27 | 2021-03-28
|  |  | -2146826273 | -2146826273 | -2146826273 | -2146826273 | -2146826273 | -2146826273 | -2146826273 | -2146826273 | -2146826273 | -2146826273 | -2146826273 | -2146826273 | -2146826273 | -2146826273 | -2146826273 | -2146826273 | -2146826273 | -2146826273 | -2146826273 | -2146826273 | -2146826273 | -2146826273 | -2146826273 | -2146826273 | -2146826273 | -2146826273 | -2146826273 | -2146826273 | -2146826273 | -2146826273
4,26 mts

## Factor Olla Escoria HELE
TAMAÑO DE LA MUESTRA
Dónde:
| z | 1.2
| p | 50%
| e | 5%
| N | 1166
| N' | 231
FACTOR DE PESO POR OLLA
Dónde:
| N' | 213
| m | 2053.87
| F | 9.642582
MASA DE ESCORIA HELE PRODUCIDA
Dónde:
| N | 1170
| F | 9.642582
| M | 11281.82
F: Factor de peso por olla.
m: Masa de escoria pesada.
N’: Tamaño real de la muestra.

## Escoria HELE
NOVIEMBRE | ARSENICO Y AZUFRE EN ESCORIAS BOTADERO
Día | Ollas | Peso | Ajuste | Peso Ajustado | Ley As | Fino As | Ley S | Fino S
| Unid. | t | t | t | % | t | % | t
2023-11-01 | 48 | 462.8439 | -16.11742 | 446.7265 | 0.001 | 0.004467265 | 0.4 | 1.786906
2023-11-02 | 61 | 588.1975 | -20.48256 | 567.715 | 0.001 | 0.00567715 | 0.6 | 3.40629
2023-11-03 | 27 | 260.3497 | -9.066049 | 251.2837 | 0.001 | 0.002512837 | 0.4 | 1.005135
2023-11-04 | 47 | 453.2014 | -15.78164 | 437.4197 | 0.001 | 0.004374197 | 0.5 | 2.187099
2023-11-05 | 41 | 395.3459 | -13.76696 | 381.5789 | 0.001 | 0.003815789 | 0.9 | 3.43421
2023-11-06 | 54 | 520.6994 | -18.1321 | 502.5673 | 0.001 | 0.005025673 | 0.7 | 3.517971
2023-11-07 | 28 | 269.9923 | -9.401829 | 260.5905 | 0.001 | 0.002605905 | 0.7 | 1.824133
2023-11-08 | 15 | 144.6387 | -5.036694 | 139.602 | 0.001 | 0.00139602 | 0.6 | 0.8376122
2023-11-09 | 44 | 424.2736 | -14.7743 | 409.4993 | 0.009 | 0.03685494 | 0.8 | 3.275995
2023-11-10 | 40 | 385.7033 | -13.43118 | 372.2721 | 0.008 | 0.02978177 | 0.8 | 2.978177
2023-11-11 | 58 | 559.2698 | -19.47522 | 539.7945 | 0.008 | 0.04318356 | 0.4 | 2.159178
2023-11-12 | 51 | 491.7717 | -17.12476 | 474.6469 | 0.011 | 0.05221116 | 0.4 | 1.898588
2023-11-13 | 6 | 57.85549 | -2.014678 | 55.84082 | 0.001 | 0.0005584082 | 0 | 0
2023-11-14 | 30 | 289.2775 | -10.07339 | 279.2041 | 0.001 | 0.002792041 | 0.6 | 1.675224
2023-11-15 | 51 | 491.7717 | -17.12476 | 474.6469 | 0.001 | 0.004746469 | 0 | 0
2023-11-16 | 36 | 347.133 | -12.08807 | 335.0449 | 0.003 | 0.01005135 | 0 | 0
2023-11-17 | 58 | 559.2698 | -19.47522 | 539.7945 | 0.008 | 0.04318356 | 0.6 | 3.238767
2023-11-18 | 54 | 520.6994 | -18.1321 | 502.5673 | 0.005 | 0.02512837 | 0.6 | 3.015404
2023-11-19 | 53 | 511.0569 | -17.79632 | 493.2605 | 0.005 | 0.02466303 | 0.6 | 2.959563
2023-11-20 | 52 | 501.4143 | -17.46054 | 483.9537 | 0.007 | 0.03387676 | 0.4 | 1.935815
2023-11-21 | 48 | 462.8439 | -16.11742 | 446.7265 | 0.001 | 0.004467265 | 0.6 | 2.680359
2023-11-22 | 47 | 453.2014 | -15.78164 | 437.4197 | 0.001 | 0.004374197 | 0.5 | 2.187099
2023-11-23 | 15 | 144.6387 | -5.036694 | 139.602 | 0.001 | 0.00139602 | 0.6 | 0.8376122
2023-11-24 | 35 | 337.4904 | -11.75229 | 325.7381 | 0.001 | 0.003257381 | 0.7 | 2.280167
2023-11-25 | 56 | 539.9846 | -18.80366 | 521.1809 | 0.001 | 0.005211809 | 0.6 | 3.127086
2023-11-26 | 36 | 347.133 | -12.08807 | 335.0449 | 0.001 | 0.003350449 | 0.4 | 1.34018
2023-11-27 | 0 | 0 | 0 | 0 | 0 | 0 | 0 | 0
2023-11-28 | 36 | 347.133 | -12.08807 | 335.0449 | 0.001 | 0.003350449 | 0.6 | 2.010269
2023-11-29 | 25 | 241.0646 | -8.39449 | 232.6701 | 0.001 | 0.002326701 | 0.5 | 1.16335
2023-11-30 | 18 | 173.5665 | -6.044033 | 167.5224 | 0.001 | 0.001675224 | 0 | 0
| 0 | 0 | 0 | 0 | 0.003 | 0 | 0 | 0
| 1170 | 11281.82 | -392.8621 | 10888.96 | 0.003364103 | 0.3663157 | 0.5212821 | 56.76219