## CARÁTULA
FUNDICIÓN HERNÁN
VIDELA LIRA PAIPOTE
BALANCE ARSÉNICO Y AZUFRE DICIEMBRE 2023
| Elaborado por: | Revisado por: | Aprobado por: | Fecha:
| Miguel Aguilera Cortínez | Pamela Cerda Cuevas | Carlos Fernandez Reinoso
2024-01-18
| Ingeniero Contabilidad Metalúrgica | Jefa Mejora Continua y Procesos | Superintendente Mejora Continua y Procesos

## FORMATO SMA 2023 (hidden)
Tipo de Flujo | Nombre Flujo | Peso Másico Seco Base [TMS] | Peso Másico Ajustado [TMS] | As [ppm] | As [%] | S [ppm] | S [%] | Fino As [TMF] | Fino S [TMF] | Observación
ENTRADA | Concentrado de Cu | 19417.072 | 19034.17 | 640.3405 | 0.06403405 | 326602.6 | 32.66026 | 12.18835 | 6216.61
ENTRADA | Precipitados | 0 | 0 | 0 | 0 | 0 | 0 | 0 | 0
ENTRADA | Blíster | 41.53 | 39.76186 | 0 | 0 | 0 | 0 | 0 | 0
ENTRADA | Minerales de fusión directa | 0 | 0 | 0 | 0 | 0 | 0 | 0 | 0
ENTRADA | Concentrado de oro | 24.355 | 24.355 | 1190.721 | 0.1190721 | 66885.6498 | 6.68856498 | 0.02900001 | 1.629
ENTRADA | Concentrado de plata | 0 | 0 | 0 | 0 | 0 | 0 | 0 | 0
ENTRADA | Sílice | 3015.4 | 909.5454 | 0 | 0 | 0 | 0 | 0 | 0
ENTRADA | Diesel | 298.2964 | 298.2964 | 0 | 0 | 8.3 | 0.00083 | 0 | 0.00247586
ENTRADA | Enap - 6 | 465.307 | 465.307 | 0 | 0 | 30 | 0.003 | 0 | 0.01395921
TOTAL Flujos Entrada |  | 23261.96 | 20771.44 |  |  |  |  | 12.21735 | 6218.256 |  | FILA CON FÓRMULA - NO MODIFICAR
SALIDA | Ánodos | 4895.322 | 4898.166 | 514.4235 | 0.05144235 | 29.96024 | 0.002996024 | 2.519731 | 0.1467502
SALIDA | Ácido sulfúrico producto | 15362.49 | 15362.49 | 0.2082034 | 2.082034e-05 | 326900 | 32.69 | 0.003198522 | 5021.998
SALIDA | Ácido sulfúrico Tipo C | 3097.46 | 3097.46 | 1191.28 | 0.119128 | 67393.19 | 6.739319 | 3.689943 | 208.7477
SALIDA | Ácido sulfúrico PTGC | 0 | 0 | 0 | 0 | 0 | 0 | 0 | 0
SALIDA | Escoria final | 11163.91 | 12340.63 | 20.75961 | 0.002075961 | 4270.241 | 0.4270241 | 0.2561866 | 52.69746
SALIDA | Venta de circulante CT | 0 | 0 | 0 | 0 | 0 | 0 | 0 | 0
SALIDA | Venta de circulantes conversión | 0 | 0 | 0 | 0 | 0 | 0 | 0 | 0
TOTAL Flujos Salida |  | 34519.18 | 35698.75 |  |  |  |  | 6.46906 | 5283.59 |  | FILA CON FÓRMULA - NO MODIFICAR
Intermedios, Inventario Inicial | Circulante CT | 9474.369 | 9474.369 | 1784.438 | 0.1784438 | 92454.79 | 9.245479 | 16.90643 | 875.9508
Intermedios, Inventario Inicial | Escoria CT fria | 2546.19 | 2546.19 | 826.7568 | 0.08267568 | 51337.6163 | 5.13376163 | 2.10508 | 130.7153
Intermedios, Inventario Inicial | Metal Blanco frío | 1350.297 | 1350.297 | 1046.5134 | 0.10465134 | 133714.4706 | 13.37144706 | 1.413104 | 180.5542
Intermedios, Inventario Inicial | Circulante Conversión | 20805.18 | 20805.18 | 1554.723 | 0.1554723 | 135635 | 13.5635 | 32.3463 | 2821.911
Intermedios, Inventario Inicial | Polvos de fusión | 7927.896 | 7927.896 | 9724.882 | 0.9724882 | 190534.3225 | 19.05343225 | 77.09785 | 1510.536
Intermedios, Inventario Inicial | Polvos de conversión | 5842.357 | 5842.357 | 2414.6111 | 0.24146111 | 156582.5064 | 15.65825064 | 14.10702 | 914.8109
Intermedios, Inventario Inicial | Polvos precipitadores electrostáticos | 4391.795 | 4391.795 | 20730.97 | 2.073097 | 176580.1 | 17.65801 | 91.04617 | 775.5037
Intermedios, Inventario Inicial | Productos en proceso | 1547.821 | 1547.821 | 248.911 | 0.0248911 | 150535.2 | 15.05352 | 0.3852695 | 233.0015
TOTAL Flujos Intermedios, Inventario inicial |  | 53885.9 | 53885.9 |  |  |  |  | 235.4072 | 7442.984 |  | FILA CON FÓRMULA - NO MODIFICAR
Intermedios, Inventario Final | Circulante CT | 10415.57 | 7691.863 | 1537.9215 | 0.15379215 | 76762.9214 | 7.67629214 | 11.82948 | 590.4499
Intermedios, Inventario Final | Escoria CT fria | 2546.19 | 2546.19 | 826.7568 | 0.08267568 | 51337.6163 | 5.13376163 | 2.10508 | 130.7153
Intermedios, Inventario Final | Metal Blanco frío | 0 | 0 | 0 | 0 | 0 | 0 | 0 | 0
Intermedios, Inventario Final | Circulante Conversión | 20488.38 | 21477.07 | 1585.516 | 0.1585516 | 130588 | 13.0588 | 34.05224 | 2804.647
Intermedios, Inventario Final | Polvos de fusión | 8144.326 | 8344.503 | 8803.37 | 0.880337 | 225478.1 | 22.54781 | 73.45975 | 1881.502
Intermedios, Inventario Final | Polvos de conversión | 5854.357 | 6090.31 | 2410.6456 | 0.24106456 | 172983.4 | 17.29834 | 14.68158 | 1053.523
Intermedios, Inventario Final | Polvos precipitadores electrostáticos | 4607.725 | 6161.006 | 16877.14 | 1.687714 | 191212.5 | 19.12125 | 103.9802 | 1178.061
Intermedios, Inventario Final | Productos en proceso | 1200.5 | 2198.046 | 215.5189 | 0.02155189 | 187845.5 | 18.78455 | 0.4737204 | 412.8929
TOTAL Flujos Intermedios, Inventario final |  | 53257.05 | 54508.99 |  |  |  |  | 240.582 | 8051.791 |  | FILA CON FÓRMULA - NO MODIFICAR.
INVENTARIO FLUJOS INTERMEDIOS | [7 empty] | 5.174817 | 608.8074 |  | FILA CON FÓRMULA - NO MODIFICAR
EMISION MENSUAL,TMF/MES | [7 empty] | 0.5734748 | 325.858 |  | FILA CON FÓRMULA - NO MODIFICAR.
PORCENTAJE DE CAPTURA Y FIJACIÓN MENSUAL [%] | [7 empty] | 95.30606 | 94.75966 |  | FILA CON FÓRMULA - NO MODIFICAR
| Peso Másico Seco Base [TMS] | Peso Másico Seco Ajustado [TMS] | As [ppm] | As [%] | S [ppm] | S [%] | Fino As [TMF] | Fino S [TMF]
MATERIAL DE MANTENCIÓN Y/O LIMPIEZA MENSUAL, TMF/MES
MATERIAL DE MANTENCIÓN Y/O LIMPIEZA ANUAL, TMF/AÑO (reportar solo en el mes de diciembre)
| Fino As [TMF] | Fino S [TMF] | Fino SO2 [TMF]
TOTAL ENTRADA ANUAL, TMF/AÑO | 116.919 | 58480.38 | 116960.8 | ÚLTIMA CELDA DE LA FILA CON FÓRMULA - NO MODIFICAR
EMISION ACUMULADA, TMF/AÑO | 5.294329 | 2538.231 | 5076.463 | ÚLTIMA CELDA DE LA FILA CON FÓRMULA - NO MODIFICAR
EMISION ANUAL, TMF/AÑO (reportar solo en el mes de diciembre) | 5.294329 | 2538.231 | 5076.463 | FILA CON FÓRMULA - NO MODIFICAR
| As [%] | S [%]
PORCENTAJE DE CAPTURA Y FIJACIÓN ANUAL (SIN MATERIAL DE LIMPIEZA) (reportar solo en el mes de diciembre) | 95.47% | 95.66% | FILA CON FÓRMULA - NO MODIFICAR
PORCENTAJE DE CAPTURA Y FIJACIÓN ANUAL (CON MATERIAL DE LIMPIEZA (reportar solo en el mes de diciembre) | 95.47% | 95.66% | FILA CON FÓRMULA - NO MODIFICAR

## RESUMEN BALANCE
BALANCE MENSUAL FUNDICIÓN HERNÁN VIDELA LIRA
DICIEMBRE
Flujos entrada | Peso seco, tms |  | As, medido |  | S, medido |  | Finos, tms
| Medido | Ajustado | ppm | % | ppm | % | As | S
Concentrado de Cu | 19417.072 | 19034.17 | 640.3405 | 0.06403405 | 326602.6 | 32.66026 | 12.18835 | 6216.61
Precipitados | 0 | 0 | 0 | 0 | 0 | 0 | 0 | 0
Blíster | 41.53 | 39.76186 | 0 | 0 | 0 | 0 | 0 | 0
Minerales de fusión directa | 0 | 0 | 0 | 0 | 0 | 0 | 0 | 0
Concentrado de oro | 24.355 | 24.355 | 1190.721 | 0.1190721 | 66885.6498 | 6.68856498 | 0.02900001 | 1.629
Concentrado de plata | 0 | 0 | 0 | 0 | 0 | 0 | 0 | 0
Sílice | 3015.4 | 909.5454 | 0 | 0 | 0 | 0 | 0 | 0
Diesel | 298.2964 | 298.2964 | 0 | 0 | 8.3 | 0.00083 | 0 | 0.00247586 | Densidad diesel kg/lt | 0.8307
Enap - 6 | 465.307 | 465.307 | 0 | 0 | 30 | 0.003 | 0 | 0.01395921
Total, entradas | 23261.96 | 20771.44 | 588.1804 | 0.05881804 | 299365.7 | 29.93657 | 12.21735 | 6218.256
Flujos Inventario inicial | Peso seco, tms |  | As, medido |  | S, medido |  | Finos, tms
| Medido | Ajustado | ppm | % | ppm | % | As | S
Circulante CT | 9474.369 | 9474.369 | 1784.438 | 0.1784438 | 92454.79 | 9.245479 | 16.90643 | 875.9508
Escoria CT fria | 2546.19 | 2546.19 | 826.7568 | 0.08267568 | 51337.6163 | 5.13376163 | 2.10508 | 130.7153
Metal Blanco frío | 1350.297 | 1350.297 | 1046.5134 | 0.10465134 | 133714.4706 | 13.37144706 | 1.413104 | 180.5542
Circulante Conversión | 20805.18 | 20805.18 | 1554.723 | 0.1554723 | 135635 | 13.5635 | 32.3463 | 2821.911
Polvos de fusión | 7927.896 | 7927.896 | 9724.882 | 0.9724882 | 190534.3225 | 19.05343225 | 77.09785 | 1510.536
Polvos de conversión | 5842.357 | 5842.357 | 2414.6111 | 0.24146111 | 156582.5064 | 15.65825064 | 14.10702 | 914.8109
Polvos precipitadores electrostáticos | 4391.795 | 4391.795 | 20730.97 | 2.073097 | 176580.1 | 17.65801 | 91.04617 | 775.5037
Productos en proceso | 1547.821 | 1547.821 | 248.911 | 0.0248911 | 150535.2 | 15.05352 | 0.3852695 | 233.0015
Total, Inventario inicial | 53885.9 | 53885.9 | 4368.623 | 0.4368623 | 138124.9 | 13.81249 | 235.4072 | 7442.984
Flujos inventario final | Peso seco, tms |  | As, medido |  | S, medido |  | Finos, tms
| Medido | Ajustado | ppm | % | ppm | % | As | S
Circulante CT | 10415.57 | 7691.863 | 1537.9215 | 0.15379215 | 76762.9214 | 7.67629214 | 11.82948 | 590.4499
Escoria CT fria | 2546.19 | 2546.19 | 826.7568 | 0.08267568 | 51337.6163 | 5.13376163 | 2.10508 | 130.7153
Metal Blanco frío | 0 | 0 | 0 | 0 | 0 | 0 | 0 | 0
Circulante Conversión | 20488.38 | 21477.07 | 1585.516 | 0.1585516 | 130588 | 13.0588 | 34.05224 | 2804.647
Polvos de fusión | 8144.326 | 8344.503 | 8803.37 | 0.880337 | 225478.1 | 22.54781 | 73.45975 | 1881.502
Polvos de conversión | 5854.357 | 6090.31 | 2410.6456 | 0.24106456 | 172983.4 | 17.29834 | 14.68158 | 1053.523
Polvos precipitadores electrostáticos | 4607.725 | 6161.006 | 16877.14 | 1.687714 | 191212.5 | 19.12125 | 103.9802 | 1178.061
Productos en proceso | 1200.5 | 2198.046 | 215.5189 | 0.02155189 | 187845.5 | 18.78455 | 0.4737204 | 412.8929
Total, Inventario final | 53257.05 | 54508.99 | 4413.621 | 0.4413621 | 147714.9 | 14.77149 | 240.582 | 8051.791
Variación de inventarios | Peso seco, tms |  | Finos, tms
| Medido | Ajustado | As | S
Inventario Final - Inventario Inicial | -628.8564 | 623.0804 | 5.174817 | 608.8074
Flujos salidas | Peso seco, tms |  | As, medido |  | S, medido |  | Finos, tms
| Medido | Ajustado | ppm | % | ppm | % | As | S
Ánodos | 4895.322 | 4898.166 | 514.4235 | 0.05144235 | 29.96024 | 0.002996024 | 2.519731 | 0.1467502
Ácido sulfúrico producto | 15362.49 | 15362.49 | 0.2082034 | 2.082034e-05 | 326900 | 32.69 | 0.003198522 | 5021.998
Ácido sulfúrico Tipo C | 3097.46 | 3097.46 | 1191.28 | 0.119128 | 67393.19 | 6.739319 | 3.689943 | 208.7477
Ácido sulfúrico PTGC | 0 | 0 | 0 | 0 | 0 | 0 | 0 | 0
Escoria final | 11163.91 | 12340.63 | 20.75961 | 0.002075961 | 4270.241 | 0.4270241 | 0.2561866 | 52.69746
Venta de circulante CT | 0 | 0 | 0 | 0 | 0 | 0 | 0 | 0
Venta de circulantes conversión | 0 | 0 | 0 | 0 | 0 | 0 | 0 | 0
Total, salidas | 34519.18 | 35698.75 | 181.2125 | 0.01812125 | 148004.9 | 14.80049 | 6.46906 | 5283.59
EMISIÓN ARSÉNICO, tmf | [7 empty] | 0.5734748
CAPTACIÓN ARSÉNICO (Mes), % | [7 empty] | 95.30606
EMISIÓN AZUFRE, tmf | [7 empty] | 325.858
CAPTACIÓN AZUFRE (Mes), % | [7 empty] | 94.75966
EMISIÓN ARSÉNICO ACUMULADA, tmf | [7 empty] | 5.295145
CAPTACIÓN ARSÉNICO ACUMULADO, % | [7 empty] | 95.4711
EMISIÓN AZUFRE ACUMULADA, tmf | [7 empty] | 2872.586
CAPTACIÓN AZUFRE ACUMULADA, % | [7 empty] | 95.08795

## Flujos de entrada
| FLUJO | CONCENTRADO DE COBRE
| MES | DICIEMBRE
| AÑO | 2023
Flujo Fusión | Proveedor | Conjunto | Peso seco medido, ton | Peso seco ajustado, ton | As, % | S, % | As, ton | S, ton
14 | CAROLA | 426 | 3925.818 | 3907.017 | 0.0129909 | 34.35999835 | 0.5075566 | 1342.451
136 | CAROLA | 373 | 2174.18 | 2174.18 | 0.0147642 | 35.65790321 | 0.3210002 | 775.2669
158 | CAROLA | 486 | 0 | 0 | 0 | 0 | 0 | 0
20 | PUNTA DEL COBRE | 388 | 2025.94 | 2025.94 | 0.0546413 | 33.60869522 | 1.107 | 680.892
22 | PUNTA DEL COBRE | 463 | 0 | 0 | 0 | 0 | 0 | 0
54 | PUNTA DEL COBRE | 417 | 3425.9 | 3276.048 | 0.0479852 | 34.18999282 | 1.572018 | 1120.081
56 | PUNTA DEL COBRE | 433 | 0 | 0 | 0 | 0 | 0 | 0
88 | PUNTA DEL COBRE | 396 | 2978.033 | 2821.636 | 0.058092 | 34.38501185 | 1.639145 | 970.2197
67 | PUNTA DEL COBRE | 418 | 424.904 | 397.5154 | 0.1379135 | 32.76010581 | 0.5482274 | 130.2265
31 | ENAMI VARIOS | 434 | 2759.233 | 2759.098 | 0.0670114 | 27.15921417 | 1.84891 | 749.3493
83 | MATTA | 101 | 665.317 | 665.3174 | 0.4101804 | 28.6664853 | 2.729002 | 190.7231
98 | MATTA | 478 | 899.701 | 899.5625 | 0.2100698 | 26.70998476 | 1.889709 | 240.273
122 | LAS CENIZAS | 419 | 138.046 | 107.8589 | 0.0239051 | 15.88021384 | 0.02578377 | 17.12822
| TOTALES |  | 19417.072 | 19034.17 | 0.06403405 | 32.66026 | 12.18835 | 6216.61
| FLUJO | PRECIPITADOS
| MES | DICIEMBRE
| AÑO | 2023
Flujo Fusión | Proveedor | Conjunto | Peso seco medido, ton | Peso seco ajustado, ton | As, % | S, % | As, ton | S, ton
185 | PRECIPITADO DE Cu | 0 | 0 | 0 | 0 | 0 | 0 | 0
185 | PRECIPITADO DE Cu | 222
200 | PRECIPITADO DE Cu | 3
200 | PRECIPITADO DE Cu | 146
191 | PRECIPITADO DE Cu | 164
557 | PRECIPITADO DE Cu | 565
559 | PRECIPITADO DE Cu | 448
| TOTALES |  | 0 | 0 | 0 | 0 | 0 | 0
| FLUJO | BLÍSTER
| MES | DICIEMBRE
| AÑO | 2023
Flujo Fusión | Proveedor | Conjunto | Peso seco medido, ton | Peso seco ajustado, ton | As, % | S, % | As, ton | S, ton
368 | BLÍSTER EXTERNO | 15 | 41.53 | 39.76186 | 0 | 0 | 0 | 0
561 | BLÍSTER EXTERNO | 0 | 0 | 0 | 0 | 0 | 0 | 0
| TOTALES |  | 41.53 | 39.76186 | 0 | 0 | 0 | 0
| FLUJO | MINERALES
| MES | DICIEMBRE
| AÑO | 2023
Flujo Fusión | Proveedor | Conjunto | Peso seco medido, ton | Peso seco ajustado, ton | As, % | S, % | As, ton | S, ton
216 | MFD Cu | 329 | 0 | 0 | 0 | 0 | 0 | 0
549 | MFD Cu | 330 | 0 | 0 | 0 | 0 | 0 | 0
| TOTALES |  | 0 | 0 | 0 | 0 | 0 | 0
| FLUJO | CONCENTRADO Au
| MES | DICIEMBRE
| AÑO | 2023
Flujo Fusión | Proveedor | Conjunto | Peso seco medido, ton | Peso seco ajustado, ton | As, % | S, % | As, ton | S, ton
539 | CONCENTRADO DE ORO | 63 | 24.355 | 24.355 | 0.1190721 | 6.68856498 | 0.02900001 | 1.629 | 89 | 0.365428
-2146826281
| TOTALES |  | 24.355 | 24.355 | 0.1190721 | 6.68856498 | 0.02900001 | 1.629
| FLUJO | CONCENTRADO Ag
| MES | DICIEMBRE
| AÑO | 2023
Flujo Fusión | Proveedor | Conjunto | Peso seco medido, ton | Peso seco ajustado, ton | As, % | S, % | As, ton | S, ton
527 | CONCENTRADO DE PLATA | 0 | 0 | 0 | 0 | 0 | 0 | 0
| TOTALES |  | 0 | 0 | 0 | 0 | 0 | 0
| FLUJO | SÍLICE
| MES | DICIEMBRE
| AÑO | 2023
Flujo Fusión | Proveedor | Peso seco medido, ton | Peso seco ajustado, ton | As, % | S, % | As, ton | S, ton
262 | SÍLICE | 3015.4 | 909.5454 | 0 | 0 | 0 | 0
| TOTALES | 3015.4 | 909.5454 | 0 | 0 | 0 | 0

## Inv Circ
INVENTARIO DE CIRCULANTES
DICIEMBRE | [15 empty] | 32 | 29 | 95
|  |  |  | INVENTARIO FINAL | [6 empty] | INVENTARIO INICIAL |  |  | Diferencia | Diferencia | 33 | 30 | 96
|  |  |  | -1 | [6 empty] | -2 |  |  | (1) - (2) | (1) - (2) | 34 | 31 | 98
| ts | ts ajustada | As (%) | As (t) | S (%) | S (t) |  | ts | ts ajustada | As (%) | As (t) | S (%) | S (t) | As (t) | S (t) | 35 |  | 100
[16 empty] | 38 | 25 | 108
CIRCULANTE CT | 10415.57 | 7691.863 | 0.15379215 | 11.82948 | 7.67629214 | 590.4499 |  | 9474.369 | 9474.369 | 0.1784438 | 16.90643 | 9.245479 | 875.9508 | -5.076945 | -285.5009 | 40 | 27 | 111
[16 empty] | 41 |  | 112
METAL BLANCO FRIO | 0 | 0 | 0 | 0 | 0 | 0 |  | 1350.297 | 1350.297 | 0.10465134 | 1.413104 | 13.37144706 | 180.5542 | -1.413104 | -180.5542 | 42 | 20 | 117
[16 empty] | 43 | 21 | 119
CIRCULANTE CONVERSIÓN | 20488.38 | 21477.07 | 0.1585516 | 34.05224 | 13.0588 | 2804.647 |  | 20805.18 | 20805.18 | 0.1554723 | 32.3463 | 13.5635 | 2821.911 | 1.705942 | -17.2643 | 44 | 26 | 121
[16 empty] | 45 | 32 | 124
CIRCULANTE SIN TRITURAR |  |  | 0 |  | 0 |  |  | 0 |  | 0 |  | 0 |  | 0 | 0 | 46 | 22 | 125
[16 empty] | 49 | 33 | 130
ESCORIA. CT FRIA | 2546.19 | 2546.19 | 0.08267568 | 2.10508 | 5.13376163 | 130.7153 |  | 2546.19 | 2546.19 | 0.08267568 | 2.10508 | 5.13376163 | 130.7153 | 0 | 0 | 51 | 19 | 135
[16 empty] | 52 |  | 140
CONCENTRADO ESCORIA CT (MATTA) | 0 | 0 | 0 | 0 | 0 | 0 |  | 0 | 0 | 0 | 0 | 0 | 0 | 0 | 0 | 53 |  | 141
[16 empty] | 116 | 28 | 215
SUBTOTAL CIRCULANTE NAVE | 33450.14 | 31715.12 | 0.001513057 | 47.9868 | 11.11713 | 3525.812 |  | 34176.04 | 34176.04 | 0.001544091 | 52.77091 | 11.73083 | 4009.132 | -4.784107 | -483.3194 | 118 |  | 219
[16 empty] | 119 |  | 220
CIRCULANTES RAF |  |  | 0 |  | 0 |  |  | 0 |  | 0 |  | 0 |  | 0 | 0 | 120 |  | 221
[16 empty] | 122 |  | 223
POLVOS DE FUSIÓN | 8144.326 | 8344.503 | 0.880337 | 73.45975 | 22.54781 | 1881.502 |  | 7927.896 | 7927.896 | 0.9724882 | 77.09785 | 19.05343225 | 1510.536 | -3.638093 | 370.9662 | 123 |  | 224
[16 empty] | 124 |  | 225
POLVOS DE CONVERSIÓN | 5854.357 | 6090.31 | 0.24106456 | 14.68158 | 17.29834 | 1053.523 |  | 5842.357 | 5842.357 | 0.24146111 | 14.10702 | 15.65825064 | 914.8109 | 0.5745597 | 138.7118 | 125 |  | 226
[16 empty] | 128 | 38 | 230
POLVOS PRECIP. ELECTROSTÁTICOS | 2113.611 | 3761.342 | 1.719685 | 64.68324 | 19.02278 | 715.5116 |  | 1992.131 | 1992.131 | 2.52241202 | 50.24974 | 17.44269848 | 347.4813 | 14.4335 | 368.0302 | 117 | 35 | 218
4093
POLVOS PPEE HELE | 2494.115 | 2399.665 | 1.63760123 | 39.29694 | 19.27559 | 462.5495 |  | 2399.665 | 2399.665 | 1.70008869 | 40.79643 | 17.83675578 | 428.0223 | -1.499489 | 34.52723
PRODUCTOS EN PROCESO | 1200.5 | 2198.046 | 0.02155189 | 0.4737204 | 18.78455 | 412.8929 |  | 1547.821 | 1547.821 | 0.0248911 | 0.3852695 | 15.05352 | 233.0015 | 0.08845085 | 179.8914
TOTAL CIRCULANTES | 53257.05 | 54508.99 | 0.4413621 | 240.582 | 14.77149 | 8051.791 |  | 53885.9 | 53885.9 | 0.4368623 | 235.4072 | 13.81249 | 7442.984 | 5.174817 | 608.8074
|  |  | EMISIÓN ARSÉNICO, tmf | EMISIÓN ARSÉNICO, tmf | [7 empty] | 0.5734748
|  |  | CAPTACIÓN ARSÉNICO (Mes), % | CAPTACIÓN ARSÉNICO (Mes), % | [7 empty] | 95.30606
|  |  | EMISIÓN AZUFRE, tmf | EMISIÓN AZUFRE, tmf | [7 empty] | 325.858
|  |  | CAPTACIÓN AZUFRE (Mes), % | CAPTACIÓN AZUFRE (Mes), % | [7 empty] | 94.75966
|  |  | EMISIÓN ARSÉNICO ACUMULADA, tmf |  |  |  | 5.295145
|  |  | CAPTACIÓN ARSÉNICO ACUMULADO, % |  |  |  | 95.4711
|  |  | EMISIÓN AZUFRE ACUMULADA, tmf |  |  |  | 2872.586
|  |  | CAPTACIÓN AZUFRE ACUMULADA, % |  |  |  | 95.08795

## Ánodos
FLUJO | ÁNODOS
MES | DICIEMBRE
AÑO | 2023
Lote | Peso medido, ton | Peso Ajustado, ton | S, ppm | As,ppm | S, ton | As, ton | Peso medido, ton | Peso ajustado, ton | As, ton | S, ton
01122023-1 | 237.57 | 237.708 | 30 | 282 | 0.007131241 | 0.06703366 | 237.57 | 237.708 | 0.06703366 | 0.007131241
02122023-1 | 194.64 | 194.7531 | 29 | 1005 | 0.005647839 | 0.1957268 | 194.64 | 194.7531 | 0.1957268 | 0.005647839
03122023-1 | 200.045 | 200.1612 | 30 | 987 | 0.006004836 | 0.1975591 | 200.045 | 200.1612 | 0.1975591 | 0.006004836
04122023-1 | 214.311 | 214.4355 | 30 | 299 | 0.006433065 | 0.06411622 | 214.311 | 214.4355 | 0.06411622 | 0.006433065
05122023-1 | 164.711 | 164.8067 | 30 | 277 | 0.004944201 | 0.04565145 | 164.711 | 164.8067 | 0.04565145 | 0.004944201
06122023-1 | 120.636 | 120.7061 | 30 | 267 | 0.003621183 | 0.03222852 | 120.636 | 120.7061 | 0.03222852 | 0.003621183
06122023-2 | 102.296 | 102.3554 | 30 | 266 | 0.003070663 | 0.02722654 | 102.296 | 102.3554 | 0.02722654 | 0.003070663
07122023-1 | 147.463 | 147.5487 | 30 | 290 | 0.00442646 | 0.04278911 | 147.463 | 147.5487 | 0.04278911 | 0.00442646
08122023-1 | 174.356 | 174.4573 | 30 | 256 | 0.005233719 | 0.04466107 | 174.356 | 174.4573 | 0.04466107 | 0.005233719
09122023-1 | 162.073 | 162.1672 | 30 | 246 | 0.004865015 | 0.03989312 | 162.073 | 162.1672 | 0.03989312 | 0.004865015
10122023-1 | 129.534 | 129.6093 | 30 | 267 | 0.003888278 | 0.03460567 | 129.534 | 129.6093 | 0.03460567 | 0.003888278
11122023-1 | 109.297 | 109.3605 | 30 | 255 | 0.003280815 | 0.02788693 | 109.297 | 109.3605 | 0.02788693 | 0.003280815
14122023-1 | 118.628 | 118.6969 | 30 | 264 | 0.003560908 | 0.03133599 | 118.628 | 118.6969 | 0.03133599 | 0.003560908
15122023-1 | 154.77 | 154.8599 | 30 | 269 | 0.004645797 | 0.04165732 | 154.77 | 154.8599 | 0.04165732 | 0.004645797
16122023-1 | 144.15 | 144.2337 | 30 | 269 | 0.004327012 | 0.03879888 | 144.15 | 144.2337 | 0.03879888 | 0.004327012
17122023-1 | 88.527 | 88.57843 | 30 | 1141 | 0.002657353 | 0.101068 | 88.527 | 88.57843 | 0.101068 | 0.002657353
18122023-1 | 205.609 | 205.7284 | 30 | 1167 | 0.006171853 | 0.2400851 | 205.609 | 205.7284 | 0.2400851 | 0.006171853
19122023-1 | 152.262 | 152.3505 | 30 | 1106 | 0.004570514 | 0.1684996 | 152.262 | 152.3505 | 0.1684996 | 0.004570514
20122023-1 | 81.922 | 81.96959 | 30 | 1165 | 0.002459088 | 0.09549458 | 81.922 | 81.96959 | 0.09549458 | 0.002459088
21122023-1 | 162.165 | 162.2592 | 30 | 1025 | 0.004867776 | 0.1663157 | 162.165 | 162.2592 | 0.1663157 | 0.004867776
22122023-1 | 200.542 | 200.6585 | 30 | 1039 | 0.006019755 | 0.2084842 | 200.542 | 200.6585 | 0.2084842 | 0.006019755
23122023-1 | 117.998 | 118.0666 | 30 | 1035 | 0.003541997 | 0.1221989 | 117.998 | 118.0666 | 0.1221989 | 0.003541997
24122023-1 | 189.016 | 189.1258 | 30 | 1006 | 0.005673774 | 0.1902606 | 189.016 | 189.1258 | 0.1902606 | 0.005673774
25122023-1 | 217.939 | 218.0656 | 30 | 142 | 0.006541968 | 0.03096532 | 217.939 | 218.0656 | 0.03096532 | 0.006541968
26122023-1 | 110.286 | 110.3501 | 30 | 131 | 0.003310502 | 0.01445586 | 110.286 | 110.3501 | 0.01445586 | 0.003310502
27122023-1 | 101.483 | 101.542 | 30 | 148 | 0.003046259 | 0.01502821 | 101.483 | 101.542 | 0.01502821 | 0.003046259
27122023-2 | 140.977 | 141.0589 | 30 | 198 | 0.004231767 | 0.02792966 | 140.977 | 141.0589 | 0.02792966 | 0.004231767
28122023-1 | 164.709 | 164.8047 | 30 | 558 | 0.004944141 | 0.09196102 | 164.709 | 164.8047 | 0.09196102 | 0.004944141
29122023-1 | 182.888 | 182.9942 | 30 | 206 | 0.005489827 | 0.03769682 | 182.888 | 182.9942 | 0.03769682 | 0.005489827
30122023-1 | 184.142 | 184.249 | 30 | 193 | 0.005527469 | 0.03556005 | 184.142 | 184.249 | 0.03556005 | 0.005527469
31122023-1 | 220.377 | 220.505 | 30 | 193 | 0.006615151 | 0.04255747 | 220.377 | 220.505 | 0.04255747 | 0.006615151
0 |  | 0
0 |  | 0
0 |  | 0
0 |  | 0
0 |  | 0
0 |  | 0
0 |  | 0
0 |  | 0
0 |  | 0
0 |  | 0
0 |  | 0
0 |  | 0
0 |  | 0 |  |  | 0 | 0 | 0 | 0 | 0 | 0
0 |  | 0 |  |  | 0 | 0 | 0 | 0 | 0 | 0
0 |  | 0 |  |  | 0 | 0 | 0 | 0 | 0 | 0
0 |  | 0 |  |  | 0 | 0 | 0 | 0 | 0 | 0
0 |  | 0 |  |  | 0 | 0 | 0 | 0 | 0 | 0
0 |  | 0 |  |  | 0 | 0 | 0 | 0 | 0 | 0
0 |  | 0 |  |  | 0 | 0 | 0 | 0 | 0 | 0
0 |  | 0 |  |  | 0 | 0 | 0 | 0 | 0 | 0
0 |  | 0 |  |  | 0 | 0 | 0 | 0 | 0 | 0
0 |  | 0 |  |  | 0 | 0 | 0 | 0 | 0 | 0
0 |  | 0 |  |  | 0 | 0 | 0 | 0 | 0 | 0
0 |  | 0 |  |  | 0 | 0 | 0 | 0 | 0 | 0
0 |  | 0 |  |  | 0 | 0 | 0 | 0 | 0 | 0
0 |  | 0 |  |  | 0 | 0 | 0 | 0 | 0 | 0
0 |  | 0 |  |  | 0 | 0 | 0 | 0 | 0 | 0
0 |  | 0 |  |  | 0 | 0 | 0 | 0 | 0 | 0
0 |  | 0 |  |  | 0 | 0 | 0 | 0 | 0 | 0
[5 empty] | TOTAL MES |  | 4895.322 | 4898.166 | 2.519731 | 0.1467502
[7 empty] | 4895.322 | 4898.166 | 0.05144% | 0.002996%

## Ácido Sulfúrico Producto
FLUJO | ACIDO SULFÚRICO PRODUCTO
MES | DICIEMBRE
AÑO | 2023
DESPACHO DIARIO, TONELADAS | [31 empty] | TOTAL
| 1 | 2 | 3 | 4 | 5 | 6 | 7 | 8 | 9 | 10 | 11 | 12 | 13 | 14 | 15 | 16 | 17 | 18 | 19 | 20 | 21 | 22 | 23 | 24 | 25 | 26 | 27 | 28 | 29 | 30 | 31
Masa medida, kg | 612540 | 0 | 0 | 955750 | 922390 | 951240 | 1034410 | 0 | 0 | 0 | 926730 | 1034700 | 1063800 | 1088750 | 644770 | 0 | 0 | 978710 | 868920 | 927090 | 866360 | 613860 | 0 | 0 | 0 | 867970 | 809360 | 807740 | 694810 | 0 | 0 | 16669900
Masa medida, ton | 612.54 | 0 | 0 | 955.75 | 922.39 | 951.24 | 1034.41 | 0 | 0 | 0 | 926.73 | 1034.7 | 1063.8 | 1088.75 | 644.77 | 0 | 0 | 978.71 | 868.92 | 927.09 | 866.36 | 613.86 | 0 | 0 | 0 | 867.97 | 809.36 | 807.74 | 694.81 | 0 | 0 | 16669.9
Masa ajustada, ton | 612.54 | 0 | 0 | 955.75 | 922.39 | 951.24 | 1034.41 | 0 | 0 | 0 | 926.73 | 1034.7 | 1063.8 | 1088.75 | 644.77 | 0 | 0 | 978.71 | 868.92 | 927.09 | 866.36 | 613.86 | 0 | 0 | 0 | 867.97 | 809.36 | 807.74 | 694.81 | 0 | 0 | 16669.9
Densidad gr/cc, t/m3 | 1.77 |  |  | 1.8 | 1.77 | 1.78 | 1.78 |  |  |  | 1.764641 | 1.77 | 1.77 | 1.76 | 1.75 |  |  | 1.75 | 1.77 | 1.74 | 1.75 | 1.75 |  |  |  | 1.764641 | 1.75 | 1.764641 | 1.76 |  |  | 1.764532
Volumen m3 | 346.0678 |  |  | 530.9722 | 521.1243 | 534.4045 | 581.1292 |  |  |  | 525.1662 | 584.5763 | 601.017 | 618.608 | 368.44 |  |  | 559.2629 | 490.9153 | 532.8103 | 495.0629 | 350.7771 |  |  |  | 491.8676 | 462.4914 | 457.736 | 394.7784 |  |  | 9447.207
[H2SO4], % | 96.96 |  |  | 98.53 | 96.88 | 97.61 | 97.28 |  |  |  | 96.69052 | 96.87 | 97.02 | 96.45 | 96.64 |  |  | 96.11 | 96.86 | 95.6 | 95.86 | 95.88 |  |  |  | 96.69052 | 95.9 | 96.69052 | 95.92 |  |  | 96.69052
[As], mg/l, gr/m3 | [31 empty] | 0.41 | composito mensual
Ácido al 100%, ton | 593.9188 | 0 | 0 | 941.7005 | 893.6114 | 928.5054 | 1006.274 | 0 | 0 | 0 | 896.06 | 1002.314 | 1032.099 | 1050.099 | 623.1057 | 0 | 0 | 940.6382 | 841.6359 | 886.298 | 830.4927 | 588.569 | 0 | 0 | 0 | 839.2447 | 776.1763 | 781.008 | 666.4617 | 0 | 0 | 16118.21
Factor gravimétrico H2SO4 ==> S | 0.3269 | 0.3269 | 0.3269 | 0.3269 | 0.3269 | 0.3269 | 0.3269 | 0.3269 | 0.3269 | 0.3269 | 0.3269 | 0.3269 | 0.3269 | 0.3269 | 0.3269 | 0.3269 | 0.3269 | 0.3269 | 0.3269 | 0.3269 | 0.3269 | 0.3269 | 0.3269 | 0.3269 | 0.3269 | 0.3269 | 0.3269 | 0.3269 | 0.3269 | 0.3269 | 0.3269 | 0.3269
Azufre, ton | 194.152 | 0 | 0 | 307.8419 | 292.1216 | 303.5284 | 328.951 | 0 | 0 | 0 | 292.922 | 327.6564 | 337.3931 | 343.2775 | 203.6933 | 0 | 0 | 307.4946 | 275.1308 | 289.7308 | 271.4881 | 192.4032 | 0 | 0 | 0 | 274.3491 | 253.732 | 255.3115 | 217.8663 | 0 | 0 | 5269.044 | 31.61%
Arsénico, ton | 0 | 0 | 0 | 0 | 0 | 0 | 0 | 0 | 0 | 0 | 0 | 0 | 0 | 0 | 0 | 0 | 0 | 0 | 0 | 0 | 0 | 0 | 0 | 0 | 0 | 0 | 0 | 0 | 0 | 0 | 0 | 0.003873355 | 2.324e-05%

## DIFERENCIA INVENTARIO ÁCIDO
INVENTARIO | ACIDO SULFÚRICO PRODUCTO
MES | DICIEMBRE
AÑO | 2023
| Inicial | Final | Variación | 6541020.01
Masa medida, kg | 7329401 | 6541020.01 | -788380.99
Masa medida, ton | 7329.401 | 6541.02001 | -788.38099
Densidad gr/cc, t/m3 | 1.77 | 1.764532
Volumen m3 | 4140.905 | 3706.943
[H2SO4], % | 96.77 | 96.88
[As], mg/l, gr/m3 | 0.53 | 0.41
Ácido al 100%, ton | 7092.661 | 6336.94 | -755.7212
Factor gravimétrico H2SO4 ==> S | 0.3269 | 0.3269 | 0.3269
Azufre, ton | 2318.591 | 2071.546 | -247.0452
Arsénico, ton | 0.002194679 | 0.001519847 | -0.0006748327

## Ácido Sulfúrico Tipo C
FLUJO | ACIDO TIPO C
MES | DICIEMBRE
AÑO | 2023
IDENTIFICACIÓN CAMION | DESPACHO DIARIO, TONELADAS | [30 empty] | TOTAL
| 1 | 2 | 3 | 4 | 5 | 6 | 7 | 8 | 9 | 10 | 11 | 12 | 13 | 14 | 15 | 16 | 17 | 18 | 19 | 20 | 21 | 22 | 23 | 24 | 25 | 26 | 27 | 28 | 29 | 30 | 31
BHFH80 | 27.9 | 0 | 0 | 0 | 0 | 0 | 0 | 0 | 0 | 0 | 0 | 0 | 0 | 0 | 0 | 0 | 0 | 0 | 0 | 0 | 0 | 0 | 0 | 0 | 0 | 0 | 0 | 0 | 0 | 0 | 0 | 27.9
JJXS62 | 0 | 0 | 23.06 | 50.24 | 0 | 0 | 0 | 0 | 0 | 0 | 0 | 0 | 0 | 0 | 0 | 0 | 0 | 0 | 0 | 0 | 0 | 0 | 0 | 24.62 | 24.48 | 48.4 | 42.84 | 45.85 | 24.36 | 0 | 0 | 283.85
JPPD84 | 0 | 0 | 0 | 0 | 0 | 0 | 0 | 0 | 0 | 0 | 0 | 0 | 0 | 0 | 0 | 0 | 23.56 | 0 | 0 | 0 | 0 | 0 | 24.31 | 0 | 0 | 0 | 0 | 0 | 0 | 0 | 0 | 47.87
HKFL96 | 0 | 0 | 0 | 0 | 0 | 0 | 0 | 0 | 0 | 0 | 24.56 | 0 | 0 | 0 | 0 | 0 | 0 | 0 | 0 | 0 | 0 | 0 | 0 | 0 | 0 | 0 | 0 | 0 | 0 | 0 | 0 | 24.56
CZWW83 | 0 | 26.05 | 25.57 | 25.91 | 25.75 | 25.98 | 26.21 | 24.01 | 25.76 | 25.28 | 0 | 0 | 0 | 0 | 25.55 | 0 | 0 | 25.56 | 25.04 | 26.02 | 25.6 | 49.62 | 50.7 | 24.5 | 24.64 | 25.74 | 25.72 | 25.21 | 25.04 | 26.2 | 0 | 635.66
FKRR18 | 0 | 0 | 0 | 0 | 0 | 0 | 0 | 0 | 0 | 0 | 0 | 0 | 0 | 0 | 0 | 0 | 0 | 0 | 0 | 0 | 51.38 | 24.9 | 0 | 0 | 0 | 0 | 0 | 0 | 0 | 0 | 0 | 76.28
GSKP42 | 25.72 | 25.76 | 0 | 25.8 | 0 | 0 | 0 | 0 | 0 | 0 | 0 | 24.08 | 24.35 | 24.05 | 26.24 | 26.33 | 26.49 | 25.46 | 25.83 | 25.96 | 25.16 | 51.7 | 52.41 | 26.51 | 0 | 52.46 | 52.85 | 52.17 | 0 | 26.48 | 53.16 | 698.97
RSVJ82 | 26.06 | 0 | 0 | 0 | 23.01 | 22.53 | 0 | 48.63 | 48.13 | 48.87 | 0 | 0 | 0 | 0 | 0 | 0 | 0 | 0 | 0 | 0 | 0 | 0 | 0 | 0 | 0 | 0 | 0 | 0 | 0 | 0 | 0 | 217.23
GLRD33 | 0 | 0 | 24.63 | 0 | 0 | 0 | 0 | 0 | 0 | 0 | 0 | 0 | 0 | 26.18 | 0 | 26.43 | 0 | 0 | 0 | 22.02 | 24.26 | 0 | 26 | 52.78 | 26.45 | 0 | 0 | 0 | 0 | 0 | 50.73 | 279.48
KLHH47 | 0 | 25.52 | 26.2 | 26.47 | 26.11 | 0 | 25.82 | 24.57 | 25.42 | 24.42 | 26.08 | 25.71 | 25.28 | 0 | 0 | 0 | 0 | 0 | 0 | 0 | 0 | 0 | 0 | 0 | 0 | 0 | 0 | 0 | 0 | 0 | 0 | 281.6
CDLV84 | 0 | 0 | 0 | 0 | 0 | 0 | 0 | 0 | 0 | 0 | 0 | 0 | 0 | 0 | 0 | 0 | 0 | 0 | 0 | 0 | 0 | 0 | 0 | 0 | 0 | 0 | 0 | 0 | 0 | 49.18 | 24.52 | 73.7
KWXH48 | 0 | 0 | 0 | 0 | 0 | 0 | 0 | 0 | 0 | 0 | 0 | 0 | 0 | 0 | 0 | 0 | 0 | 0 | 0 | 23.21 | 0 | 23.51 | 0 | 0 | 0 | 0 | 0 | 0 | 0 | 0 | 0
JGBP15 | 0 | 0 | 0 | 0 | 0 | 22.44 | 48.53 | 47.12 | 47.45 | 47.99 | 24.12 | 23.63 | 0 | 47.15 | 23.89 | 47.47 | 23.85 | 0 | 0 | 0 | 0 | 0 | 0 | 0 | 0 | 0 | 0 | 0 | 0 | 0 | 0 | 403.64
Masa medida, ton | 79.68 | 77.33 | 99.46 | 128.42 | 74.87 | 70.95 | 100.56 | 144.33 | 146.76 | 146.56 | 74.76 | 73.42 | 49.63 | 97.38 | 75.68 | 100.23 | 73.9 | 51.02 | 50.87 | 97.21 | 126.4 | 149.73 | 153.42 | 128.41 | 75.57 | 126.6 | 121.41 | 123.23 | 49.4 | 101.86 | 128.41 | 3097.46
Masa ajustada, ton | 79.68 | 77.33 | 99.46 | 128.42 | 74.87 | 70.95 | 100.56 | 144.33 | 146.76 | 146.56 | 74.76 | 73.42 | 49.63 | 97.38 | 75.68 | 100.23 | 73.9 | 51.02 | 50.87 | 97.21 | 126.4 | 149.73 | 153.42 | 128.41 | 75.57 | 126.6 | 121.41 | 123.23 | 49.4 | 101.86 | 128.41 | 3097.46
Densidad gr/cc, t/m3 | 1.168742 | 1.11668 | 1.109387 | 1.120072 | 1.109576 | 1.100437 | 1.134697 | 1.116611 | 1.211458 | 1.223785 | 1.219371 | 1.216146 | 1.104884 | 1.117294 | 1.106824 | 1.097355 | 1.133169 | 1.114987 | 1.079752 | 1.105036 | 1.08139 | 1.092843 | 1.123308 | 1.111973 | 1.180204 | 1.182545 | 1.21 | 1.175741 | 1.200054 | 1.162401 | 1.187874 | 1.142519
Volumen m3 | 68.17589 | 69.24992 | 89.65309 | 114.6534 | 67.47626 | 64.47438 | 88.62274 | 129.2572 | 121.1432 | 119.7596 | 61.31028 | 60.37105 | 44.91875 | 87.15701 | 68.37584 | 91.33778 | 65.21534 | 45.75837 | 47.11266 | 87.97002 | 116.8866 | 137.0096 | 136.5787 | 115.4794 | 64.03132 | 107.0572 | 100.3388 | 104.8105 | 41.1648 | 87.62894 | 108.1007 | 2711.079
Ácidez g/l, kg/m3 | 188.6144 | 179.2566 | 177.0764 | 189.6483 | 173.7866 | 154.8507 | 201.466 | 165.1771 | 367.2813 | 366.6954 | 377.2248 | 374.3058 | 158.5923 | 172.8567 | 159.7307 | 143.2871 | 196.4385 | 142.7085 | 139.0198 | 144.4365 | 128.4204 | 148.9406 | 254.4788 | 351.4267 | 334.4998 | 335.9896 | 332.3114 | 269.5643 | 317.295 | 254.3477 | 284.3687
[As], mg/l, gr/m3 | 1361.759 | 1006.57 | 1014.944 | 1020.897 | 1128.612 | 1088.313 | 1399.378 | 1353.333 | 1194.107 | 1207.316 | 1053.325 | 1076.065 | 1303.419 | 1103.54 | 1122.219 | 1158.608 | 1798.365 | 1817.501 | 1833.008 | 1867.991 | 1672.408 | 1313.92 | 1154.312 | 828.1178 | 1491.981 | 1483.495 | 1536.607 | 1699.794 | 1652.038 | 1841.96 | 2053.554
Azufre, ton | 4.203592 | 4.057975 | 5.189684 | 7.108054 | 3.833383 | 3.263737 | 5.836627 | 6.979423 | 14.54497 | 14.35591 | 7.560464 | 7.387036 | 2.32876 | 4.924968 | 3.57031 | 4.278312 | 4.187853 | 2.134692 | 2.141061 | 4.15362 | 4.906969 | 6.670818 | 11.36186 | 13.26644 | 7.001696 | 11.75863 | 10.90007 | 9.235956 | 4.269767 | 7.28602 | 10.04906 | 208.7477 | 0.06739319
Arsénico, ton | 0.09283912 | 0.06970492 | 0.09099284 | 0.1170493 | 0.07615453 | 0.07016833 | 0.1240167 | 0.1749281 | 0.144658 | 0.1445876 | 0.06457965 | 0.06496317 | 0.05854794 | 0.09618128 | 0.07673264 | 0.1058247 | 0.117281 | 0.08316589 | 0.08635789 | 0.1643272 | 0.195482 | 0.1800196 | 0.1576544 | 0.09563055 | 0.09553352 | 0.1588188 | 0.1541814 | 0.1781562 | 0.06800582 | 0.161409 | 0.2219907 | 3.689943 | 0.00119128

## Ácido Sulfúrico PTGC
FLUJO | ACIDO PTGC
MES | DICIEMBRE
AÑO | 2023
IDENTIFICACIÓN CAMION | DESPACHO DIARIO, TONELADAS | [30 empty] | TOTAL
| 1 | 2 | 3 | 4 | 5 | 6 | 7 | 8 | 9 | 10 | 11 | 12 | 13 | 14 | 15 | 16 | 17 | 18 | 19 | 20 | 21 | 22 | 23 | 24 | 25 | 26 | 27 | 28 | 29 | 30 | 31
BBZP-72 | 0 | 0 | 0 | 0 | 0 | 0 | 0 | 0 | 0 | 0 | 0 | 0 | 0 | 0 | 0 | 0 | 0 | 0 | 0 | 0 | 0 | 0 | 0 | 0 | 0 | 0 | 0 | 0 | 0 | 0 |  | 0
BHBC-64 | 0 | 0 | 0 | 0 | 0 | 0 | 0 | 0 | 0 | 0 | 0 | 0 | 0 | 0 | 0 | 0 | 0 | 0 | 0 | 0 | 0 | 0 | 0 | 0 | 0 | 0 | 0 | 0 | 0 | 0 |  | 0
BHFA-80 | 0 | 0 | 0 | 0 | 0 | 0 | 0 | 0 | 0 | 0 | 0 | 0 | 0 | 0 | 0 | 0 | 0 | 0 | 0 | 0 | 0 | 0 | 0 | 0 | 0 | 0 | 0 | 0 | 0 | 0 |  | 0
BHFB-80 | 0 | 0 | 0 | 0 | 0 | 0 | 0 | 0 | 0 | 0 | 0 | 0 | 0 | 0 | 0 | 0 | 0 | 0 | 0 | 0 | 0 | 0 | 0 | 0 | 0 | 0 | 0 | 0 | 0 | 0 |  | 0
BHFH-80 | 0 | 0 | 0 | 0 | 0 | 0 | 0 | 0 | 0 | 0 | 0 | 0 | 0 | 0 | 0 | 0 | 0 | 0 | 0 | 0 | 0 | 0 | 0 | 0 | 0 | 0 | 0 | 0 | 0 | 0 |  | 0
BHFN-80 | 0 | 0 | 0 | 0 | 0 | 0 | 0 | 0 | 0 | 0 | 0 | 0 | 0 | 0 | 0 | 0 | 0 | 0 | 0 | 0 | 0 | 0 | 0 | 0 | 0 | 0 | 0 | 0 | 0 | 0 |  | 0
BVGP-12 | 0 | 0 | 0 | 0 | 0 | 0 | 0 | 0 | 0 | 0 | 0 | 0 | 0 | 0 | 0 | 0 | 0 | 0 | 0 | 0 | 0 | 0 | 0 | 0 | 0 | 0 | 0 | 0 | 0 | 0 |  | 0
BVGP-13 | 0 | 0 | 0 | 0 | 0 | 0 | 0 | 0 | 0 | 0 | 0 | 0 | 0 | 0 | 0 | 0 | 0 | 0 | 0 | 0 | 0 | 0 | 0 | 0 | 0 | 0 | 0 | 0 | 0 | 0 |  | 0
CDLV-83 | 0 | 0 | 0 | 0 | 0 | 0 | 0 | 0 | 0 | 0 | 0 | 0 | 0 | 0 | 0 | 0 | 0 | 0 | 0 | 0 | 0 | 0 | 0 | 0 | 0 | 0 | 0 | 0 | 0 | 0 |  | 0
CDLV-84 | 0 | 0 | 0 | 0 | 0 | 0 | 0 | 0 | 0 | 0 | 0 | 0 | 0 | 0 | 0 | 0 | 0 | 0 | 0 | 0 | 0 | 0 | 0 | 0 | 0 | 0 | 0 | 0 | 0 | 0 |  | 0
CGTP-29 | 0 | 0 | 0 | 0 | 0 | 0 | 0 | 0 | 0 | 0 | 0 | 0 | 0 | 0 | 0 | 0 | 0 | 0 | 0 | 0 | 0 | 0 | 0 | 0 | 0 | 0 | 0 | 0 | 0 | 0 |  | 0
CGTP-31 | 0 | 0 | 0 | 0 | 0 | 0 | 0 | 0 | 0 | 0 | 0 | 0 | 0 | 0 | 0 | 0 | 0 | 0 | 0 | 0 | 0 | 0 | 0 | 0 | 0 | 0 | 0 | 0 | 0 | 0 |  | 0
CWVR-12 | 0 | 0 | 0 | 0 | 0 | 0 | 0 | 0 | 0 | 0 | 0 | 0 | 0 | 0 | 0 | 0 | 0 | 0 | 0 | 0 | 0 | 0 | 0 | 0 | 0 | 0 | 0 | 0 | 0 | 0 |  | 0
CZWW-83 | 0 | 0 | 0 | 0 | 0 | 0 | 0 | 0 | 0 | 0 | 0 | 0 | 0 | 0 | 0 | 0 | 0 | 0 | 0 | 0 | 0 | 0 | 0 | 0 | 0 | 0 | 0 | 0 | 0 | 0 |  | 0
DDLW-73 | 0 | 0 | 0 | 0 | 0 | 0 | 0 | 0 | 0 | 0 | 0 | 0 | 0 | 0 | 0 | 0 | 0 | 0 | 0 | 0 | 0 | 0 | 0 | 0 | 0 | 0 | 0 | 0 | 0 | 0 |  | 0
DHFH-80 | 0 | 0 | 0 | 0 | 0 | 0 | 0 | 0 | 0 | 0 | 0 | 0 | 0 | 0 | 0 | 0 | 0 | 0 | 0 | 0 | 0 | 0 | 0 | 0 | 0 | 0 | 0 | 0 | 0 | 0 |  | 0
DRRS-56 | 0 | 0 | 0 | 0 | 0 | 0 | 0 | 0 | 0 | 0 | 0 | 0 | 0 | 0 | 0 | 0 | 0 | 0 | 0 | 0 | 0 | 0 | 0 | 0 | 0 | 0 | 0 | 0 | 0 | 0 |  | 0
FKRR-18 | 0 | 0 | 0 | 0 | 0 | 0 | 0 | 0 | 0 | 0 | 0 | 0 | 0 | 0 | 0 | 0 | 0 | 0 | 0 | 0 | 0 | 0 | 0 | 0 | 0 | 0 | 0 | 0 | 0 | 0 |  | 0
FTZF-11 | 0 | 0 | 0 | 0 | 0 | 0 | 0 | 0 | 0 | 0 | 0 | 0 | 0 | 0 | 0 | 0 | 0 | 0 | 0 | 0 | 0 | 0 | 0 | 0 | 0 | 0 | 0 | 0 | 0 | 0 |  | 0
GCFP-76 | 0 | 0 | 0 | 0 | 0 | 0 | 0 | 0 | 0 | 0 | 0 | 0 | 0 | 0 | 0 | 0 | 0 | 0 | 0 | 0 | 0 | 0 | 0 | 0 | 0 | 0 | 0 | 0 | 0 | 0 |  | 0
GSKR-38 | 0 | 0 | 0 | 0 | 0 | 0 | 0 | 0 | 0 | 0 | 0 | 0 | 0 | 0 | 0 | 0 | 0 | 0 | 0 | 0 | 0 | 0 | 0 | 0 | 0 | 0 | 0 | 0 | 0 | 0 |  | 0
HKFL-96 | 0 | 0 | 0 | 0 | 0 | 0 | 0 | 0 | 0 | 0 | 0 | 0 | 0 | 0 | 0 | 0 | 0 | 0 | 0 | 0 | 0 | 0 | 0 | 0 | 0 | 0 | 0 | 0 | 0 | 0 |  | 0
HLFX-56 | 0 | 0 | 0 | 0 | 0 | 0 | 0 | 0 | 0 | 0 | 0 | 0 | 0 | 0 | 0 | 0 | 0 | 0 | 0 | 0 | 0 | 0 | 0 | 0 | 0 | 0 | 0 | 0 | 0 | 0 |  | 0
JPPD-86 | 0 | 0 | 0 | 0 | 0 | 0 | 0 | 0 | 0 | 0 | 0 | 0 | 0 | 0 | 0 | 0 | 0 | 0 | 0 | 0 | 0 | 0 | 0 | 0 | 0 | 0 | 0 | 0 | 0 | 0 |  | 0
JGBP-15 | 0 | 0 | 0 | 0 | 0 | 0 | 0 | 0 | 0 | 0 | 0 | 0 | 0 | 0 | 0 | 0 | 0 | 0 | 0 | 0 | 0 | 0 | 0 | 0 | 0 | 0 | 0 | 0 | 0 | 0 |  | 0
YN-4096 | 0 | 0 | 0 | 0 | 0 | 0 | 0 | 0 | 0 | 0 | 0 | 0 | 0 | 0 | 0 | 0 | 0 | 0 | 0 | 0 | 0 | 0 | 0 | 0 | 0 | 0 | 0 | 0 | 0 | 0 |  | 0
[8 empty] | 0 | 0 | 0 | 0 | 0 | 0 | 0 | 0 | 0 | 0 | 0 | 0 | 0 | 0 | 0 | 0 | 0 | 0 | 0 | 0 | 0 | 0 | 0 | 0 | 0
Masa ajustada, ton | 0 | 0 | 0 | 0 | 0 | 0 | 0 | 0 | 0 | 0 | 0 | 0 | 0 | 0 | 0 | 0 | 0 | 0 | 0 | 0 | 0 | 0 | 0 | 0 | 0 | 0 | 0 | 0 | 0 | 0 | 0 | 0
Densidad gr/cc, t/m3
Volumen m3 | 0 | 0 | 0 | 0 | 0 | 0 | 0 | 0 | 0 | 0 | 0 | 0 | 0 | 0 | 0 | 0 | 0 | 0 | 0 | 0 | 0 | 0 | 0 | 0 | 0 | 0 | 0 | 0
Ácidez g/l, kg/m3 | 0 | 0 | 0 | 0 | 0 | 0 | 0 | 0 | 0 | 0 | 0 | 0 | 0 | 0 | 0 | 0 | 0 | 0 | 0 | 0 | 0 | 0 | 0 | 0 | 0 | 0 | 0 | 0 | 0 | 0 | 0
[As], mg/l, gr/m3 | 0 | 0 | 0 | 0 | 0 | 0 | 0 | 0 | 0 | 0 | 0 | 0 | 0 | 0 | 0 | 0 | 0 | 0 | 0 | 0 | 0 | 0 | 0 | 0 | 0 | 0 | 0 | 0
Azufre, ton | 0 | 0 | 0 | 0 | 0 | 0 | 0 | 0 | 0 | 0 | 0 | 0 | 0 | 0 | 0 | 0 | 0 | 0 | 0 | 0 | 0 | 0 | 0 | 0 | 0 | 0 | 0 | 0 |  |  |  | 0 | 0
Arsénico, ton | 0 | 0 | 0 | 0 | 0 | 0 | 0 | 0 | 0 | 0 | 0 | 0 | 0 | 0 | 0 | 0 | 0 | 0 | 0 | 0 | 0 | 0 | 0 | 0 | 0 | 0 | 0 | 0 | 0 | 0 | 0 | 0 | 0
| 20.46 | [7 empty] | 52.88 | 19.1 | 20.7 |  | 33.15 | 57.01 | 41.58 | 17.32 | 22.66 |  |  | 20.89

## Camiones Ácidos C - PTGC
ACIDO C | Fecha |  | 2023-12-01 | 2023-12-02 | 2023-12-03 | 2023-12-04 | 2023-12-05 | 2023-12-06 | 2023-12-07 | 2023-12-08 | 2023-12-09 | 2023-12-10 | 2023-12-11 | 2023-12-12 | 2023-12-13 | 2023-12-14 | 2023-12-15 | 2023-12-16 | 2023-12-17 | 2023-12-18 | 2023-12-19 | 2023-12-20 | 2023-12-21 | 2023-12-22 | 2023-12-23 | 2023-12-24 | 2023-12-25 | 2023-12-26 | 2023-12-27 | 2023-12-28 | 2023-12-29 | 2023-12-30 | 2023-12-31
| Camión 1 | Camión | RSVJ82 | GSKP42 | KLHH47 | KLHH47 | KLHH47 | RSVJ82 | JGBP15 | RSVJ82 | RSVJ82 | RSVJ82 | KLHH47 | GSKP42 | GSKP42 | JGBP15 | GSKP42 | GLRD33 | GSKP42 | CZWW83 | GSKP42 | CZWW83 | GSKP42 | CZWW83 | GSKP42 | GLRD33 | GLRD33 | JJXS62 | JJXS62 | JJXS62 | JJXS62 | CDLV84 | GLRD33
|  | Volumen, m3 | 21.36066 | 23 | 24.0367 | 23.63393 | 23.52252 | 20.48182 | 21.44737 | 21.8018 | 20.36975 | 20.19835 | 21.73333 | 20.06667 | 21.93694 | 20.97321 | 23.63964 | 24.02727 | 23.44248 | 22.82143 | 24.14019 | 23.65454 | 23.08257 | 23.76191 | 23.09735 | 24.54205 | 22.22689 | 20.62712 | 16.67769 | 19.29167 | 20.47059 | 21.04274 | 21.01724
|  | Densidad g/cc, kg/l, t/m3 | 1.22 | 1.12 | 1.09 | 1.12 | 1.11 | 1.1 | 1.14 | 1.11 | 1.19 | 1.21 | 1.2 | 1.2 | 1.11 | 1.12 | 1.11 | 1.1 | 1.13 | 1.12 | 1.07 | 1.1 | 1.09 | 1.05 | 1.13 | 1.07 | 1.19 | 1.18 | 1.21 | 1.2 | 1.19 | 1.17 | 1.16
|  | Peso (t) | 26.06 | 25.76 | 26.2 | 26.47 | 26.11 | 22.53 | 24.45 | 24.2 | 24.24 | 24.44 | 26.08 | 24.08 | 24.35 | 23.49 | 26.24 | 26.43 | 26.49 | 25.56 | 25.83 | 26.02 | 25.16 | 24.95 | 26.1 | 26.26 | 26.45 | 24.34 | 20.18 | 23.15 | 24.36 | 24.62 | 24.38
|  | Ácidez gr/l | 384.65 | 180.07 | 170.27 | 187.42 | 171.5 | 151.9 | 203.35 | 165.37 | 317.27 | 380.97 | 324.62 | 322.17 | 160.47 | 178.85 | 159.25 | 144.55 | 197.22 | 143.32 | 138.42 | 142.1 | 134.75 | 109.02 | 236.42 | 331.97 | 338.1 | 336.87 | 329.52 | 329.52 | 313.6 | 270.72 | 231.52
|  | Finos de S, t | 2.685933 | 1.353892 | 1.337913 | 1.447994 | 1.318751 | 1.017047 | 1.425716 | 1.178593 | 2.11266 | 2.515484 | 2.306304 | 2.113369 | 1.15076 | 1.226221 | 1.230652 | 1.13537 | 1.511365 | 1.069214 | 1.092331 | 1.098813 | 1.016782 | 0.8468419 | 1.785094 | 2.663328 | 2.456625 | 2.271516 | 1.796522 | 2.0781 | 2.098559 | 1.862248 | 1.590667
|  | As mg/L | 1403 | 1030 | 1011 | 989 | 1130 | 1073 | 1399 | 1365 | 1524 | 1150 | 1393 | 1458 | 1307 | 1059 | 1095 | 1138 | 1824 | 1817 | 1853 | 1812 | 1678 | 1414 | 1235 | 868 | 1491 | 1498 | 1497 | 1552 | 1645 | 1696 | 2174
|  | Finos de As, t | 0.029969 | 0.02369 | 0.0243011 | 0.02337396 | 0.02658045 | 0.02197699 | 0.03000487 | 0.02975946 | 0.03104349 | 0.0232281 | 0.03027453 | 0.0292572 | 0.02867158 | 0.02221063 | 0.02588541 | 0.02734304 | 0.04275908 | 0.04146654 | 0.04473176 | 0.04286204 | 0.03873255 | 0.03359933 | 0.02852522 | 0.0213025 | 0.03314029 | 0.03089943 | 0.0249665 | 0.02994067 | 0.03367412 | 0.03568848 | 0.04569148
| Camión 2 | Camión | GSKP42 | KLHH47 | JJXS62 | JJXS62 | RSVJ82 | JGBP15 | KLHH47 | JGBP15 | JGBP15 | JGBP15 | HKFL96 | KLHH47 | KLHH47 | GSKP42 | CZWW83 | GSKP42 | JPPD84 | GSKP42 | CZWW83 | GSKP42 | CZWW83 | GSKP42 | CZWW83 | JJXS62 | CZWW83 | GSKP42 | GSKP42 | GSKP42 | CZWW83 | GSKP42 | GSKP42
|  | Volumen, m3 | 24.49524 | 22.99099 | 20.58929 | 23.04464 | 20.54464 | 20.58716 | 23.26126 | 21.88288 | 19.7377 | 18.37985 | 19.80645 | 21.24793 | 22.98182 | 21.47321 | 23.01802 | 24.15596 | 20.66667 | 22.93694 | 22.97248 | 23.38739 | 23.27273 | 23.68868 | 22.64286 | 22.58716 | 20.88136 | 23.39474 | 21.76859 | 21.82645 | 20.69421 | 22.82759 | 22.93162
|  | Densidad g/cc, kg/l, t/m3 | 1.05 | 1.11 | 1.12 | 1.12 | 1.12 | 1.09 | 1.11 | 1.11 | 1.22 | 1.29 | 1.24 | 1.21 | 1.1 | 1.12 | 1.11 | 1.09 | 1.14 | 1.11 | 1.09 | 1.11 | 1.1 | 1.06 | 1.12 | 1.09 | 1.18 | 1.14 | 1.21 | 1.21 | 1.21 | 1.16 | 1.17
|  | Peso (t) | 25.72 | 25.52 | 23.06 | 25.81 | 23.01 | 22.44 | 25.82 | 24.29 | 24.08 | 23.71 | 24.56 | 25.71 | 25.28 | 24.05 | 25.55 | 26.33 | 23.56 | 25.46 | 25.04 | 25.96 | 25.6 | 25.11 | 25.36 | 24.62 | 24.64 | 26.67 | 26.34 | 26.41 | 25.04 | 26.48 | 26.83
|  | Ácidez gr/l | 98 | 177.62 | 182.52 | 183.75 | 177.62 | 155.57 | 184.97 | 166.6 | 390.77 | 399.35 | 436.1 | 373.62 | 156.8 | 177.62 | 164.15 | 140.87 | 196 | 142.1 | 139.65 | 143.32 | 137.2 | 106.57 | 238.87 | 329.52 | 331.97 | 327.07 | 331.97 | 331.97 | 320.95 | 258.47 | 235.2
|  | Finos de S, t | 0.7847344 | 1.334948 | 1.228476 | 1.384243 | 1.192904 | 1.046977 | 1.406532 | 1.191776 | 2.521348 | 2.399443 | 2.823629 | 2.595146 | 1.178 | 1.24682 | 1.235161 | 1.112392 | 1.324163 | 1.065478 | 1.04873 | 1.09573 | 1.043798 | 0.8252599 | 1.768104 | 2.43309 | 2.266066 | 2.501346 | 2.362349 | 2.368628 | 2.171207 | 1.928791 | 1.763141
|  | As mg/L | 1352 | 1009 | 1015 | 975 | 1130 | 1113 | 1287 | 1379 | 1086 | 1017 | 642 | 1093 | 1300 | 1086 | 1140 | 1147 | 1786 | 1818 | 1812 | 1873 | 1670 | 1161 | 1235 | 877 | 1490 | 1490 | 1550 | 1564 | 1659 | 1676 | 2178
|  | Finos de As, t | 0.03311756 | 0.02319791 | 0.02089812 | 0.02246853 | 0.02321545 | 0.0229135 | 0.02993724 | 0.0301765 | 0.02143515 | 0.0186923 | 0.01271574 | 0.02322399 | 0.02987636 | 0.02331991 | 0.02624054 | 0.02770689 | 0.03691067 | 0.04169935 | 0.04162613 | 0.04380458 | 0.03886545 | 0.02750256 | 0.02796393 | 0.01980894 | 0.03111322 | 0.03485816 | 0.03374132 | 0.03413656 | 0.0343317 | 0.03825904 | 0.04994508
| Camión 3 | Camión | BHFH80 | CZWW83 | GLRD33 | GSKP42 | CZWW83 | CZWW83 | JGBP15 | KLHH47 | KLHH47 | KLHH47 | JGBP15 | JGBP15 | 0 | GLRD33 | JGBP15 | JGBP15 | JGBP15 | 0 | 0 | KWXH48 | GLRD33 | KWXH48 | JPPD84 | CZWW83 | JJXS62 | CZWW83 | CZWW83 | CZWW83 | 0 | CZWW83 | CDLV84
|  | Volumen, m3 | 22.32 | 23.25893 | 21.99107 | 22.83186 | 23.40909 | 23.40541 | 21.12281 | 21.36522 | 21.18333 | 20.35 | 19.77049 | 19.05645 | 0 | 23.58559 | 21.71818 | 21.50909 | 21.10619 | 0 | 0 | 20.90991 | 22.25688 | 21.56881 | 21.9009 | 21.12069 | 20.92308 | 22 | 21.2562 | 22.30973 | 0 | 22.58621 | 20.43333
|  | Densidad g/cc, kg/l, t/m3 | 1.25 | 1.12 | 1.12 | 1.13 | 1.1 | 1.11 | 1.14 | 1.15 | 1.2 | 1.2 | 1.22 | 1.24 | 0 | 1.11 | 1.1 | 1.1 | 1.13 | 0 | 0 | 1.11 | 1.09 | 1.09 | 1.11 | 1.16 | 1.17 | 1.17 | 1.21 | 1.13 | 0 | 1.16 | 1.2
|  | Peso (t) | 27.9 | 26.05 | 24.63 | 25.8 | 25.75 | 25.98 | 24.08 | 24.57 | 25.42 | 24.42 | 24.12 | 23.63 | 0 | 26.18 | 23.89 | 23.66 | 23.85 | 0 | 0 | 23.21 | 24.26 | 23.51 | 24.31 | 24.5 | 24.48 | 25.74 | 25.72 | 25.21 | 0 | 26.2 | 24.52
|  | Ácidez gr/l | 100.45 | 180.07 | 178.85 | 215.6 | 172.72 | 156.8 | 214.37 | 169.05 | 319.72 | 319.72 | 376.07 | 429.97 | 0 | 166.6 | 155.57 | 143.32 | 196 | 0 | 0 | 148.22 | 143.32 | 147 | 204.57 | 323.4 | 333.2 | 335.65 | 334.42 | 178.85 | 0 | 260.92 | 319.72
|  | Finos de S, t | 0.7329242 | 1.369134 | 1.285731 | 1.609181 | 1.321728 | 1.199712 | 1.480235 | 1.180694 | 2.214007 | 2.12691 | 2.430531 | 2.678521 | 0 | 1.284507 | 1.104496 | 1.007729 | 1.352325 | 0 | 0 | 1.01315 | 1.042764 | 1.036474 | 1.464599 | 2.232868 | 2.279006 | 2.413928 | 2.323768 | 1.304362 | 0 | 1.926485 | 2.13562
|  | As mg/L | 1333 | 981 | 1016 | 1037 | 1126 | 1080 | 1402 | 1374 | 1305 | 1505 | 1092 | 655 | 0 | 1139 | 1133 | 1151 | 1782 | 0 | 0 | 1897 | 1845 | 1388 | 1300 | 874 | 1495 | 1471 | 1554 | 1908 | 0 | 1706 | 1967
|  | Finos de As, t | 0.02975256 | 0.02281701 | 0.02234293 | 0.02367664 | 0.02635864 | 0.02527784 | 0.02961418 | 0.02935581 | 0.02764425 | 0.03062675 | 0.02158938 | 0.01248198 | 0 | 0.02686398 | 0.0246067 | 0.02475696 | 0.03761124 | 0 | 0 | 0.0396661 | 0.04106394 | 0.0299375 | 0.02847117 | 0.01845948 | 0.03128 | 0.032362 | 0.03303213 | 0.04256697 | 0 | 0.03853207 | 0.04019237
| Camión 4 | Camión | 0 | 0 | CZWW83 | CZWW83 | 0 | 0 | CZWW83 | RSVJ82 | CZWW83 | CZWW83 | 0 | 0 | 0 | JGBP15 | 0 | JGBP15 | 0 | 0 | 0 | GLRD33 | FKRR18 | FKRR18 | GLRD33 | GLRD33 | 0 | JJXS62 | JJXS62 | JJXS62 | 0 | CDLV84 | GLRD33
|  | Volumen, m3 | 0 | 0 | 23.03604 | 23.13393 | 0 | 0 | 22.7913 | 21.8125 | 21.11475 | 20.72131 | 0 | 0 | 0 | 21.125 | 0 | 21.64545 | 0 | 0 | 0 | 20.01818 | 27.35849 | 22.43243 | 23.00885 | 25.5 | 0 | 19.72131 | 18.72727 | 20.26786 | 0 | 21.17241 | 21.77686
|  | Densidad g/cc, kg/l, t/m3 | 0 | 0 | 1.11 | 1.12 | 0 | 0 | 1.15 | 1.12 | 1.22 | 1.22 | 0 | 0 | 0 | 1.12 | 0 | 1.1 | 0 | 0 | 0 | 1.1 | 1.06 | 1.11 | 1.13 | 1.04 | 0 | 1.22 | 1.21 | 1.12 | 0 | 1.16 | 1.21
|  | Peso (t) | 0 | 0 | 25.57 | 25.91 | 0 | 0 | 26.21 | 24.43 | 25.76 | 25.28 | 0 | 0 | 0 | 23.66 | 0 | 23.81 | 0 | 0 | 0 | 22.02 | 29 | 24.9 | 26 | 26.52 | 0 | 24.06 | 22.66 | 22.7 | 0 | 24.56 | 26.35
|  | Ácidez gr/l | 0 | 0 | 177.62 | 181.3 | 0 | 0 | 204.57 | 164.15 | 399.35 | 380.97 | 0 | 0 | 0 | 169.05 | 0 | 144.55 | 0 | 0 | 0 | 144.55 | 128.62 | 142.1 | 349.12 | 383.42 | 0 | 341.77 | 333.2 | 178.85 | 0 | 226.62 | 336.87
|  | Finos de S, t | 0 | 0 | 1.337564 | 1.371078 | 0 | 0 | 1.524144 | 1.170473 | 2.756479 | 2.580613 | 0 | 0 | 0 | 1.167419 | 0 | 1.022821 | 0 | 0 | 0 | 0.9459271 | 1.150312 | 1.042042 | 2.625938 | 3.19617 | 0 | 2.203356 | 2.039832 | 1.184982 | 0 | 1.568496 | 2.398129
|  | As mg/L | 0 | 0 | 1018 | 970 | 0 | 0 | 1512 | 1325 | 1037 | 1033 | 0 | 0 | 0 | 1126 | 0 | 1202 | 0 | 0 | 0 | 1898 | 1733 | 1376 | 905 | 775 | 0 | 1474 | 1556 | 1949 | 0 | 2311 | 1883
|  | Finos de As, t | 0 | 0 | 0.02345068 | 0.02243991 | 0 | 0 | 0.03446045 | 0.02890156 | 0.021896 | 0.02140511 | 0 | 0 | 0 | 0.02378675 | 0 | 0.02601784 | 0 | 0 | 0 | 0.03799451 | 0.04741227 | 0.03086703 | 0.02082301 | 0.0197625 | 0 | 0.02906921 | 0.02913964 | 0.03950205 | 0 | 0.04892945 | 0.04100583
| Camión 5 |  | 0 | 0 | 0 | JJXS62 | 0 | 0 | 0 | CZWW83 | RSVJ82 | RSVJ82 | 0 | 0 | 0 | 0 | 0 | 0 | 0 | 0 | 0 | 0 | FKRR18 | CZWW83 | GSKP42 | GSKP42 | 0 | GSKP42 | GSKP42 | GSKP42 | 0 | 0 | GSKP42
|  | Volumen, m3 | 0 | 0 | 0 | 22.00901 | 0 | 0 | 0 | 21.82727 | 19.58197 | 20.52941 | 0 | 0 | 0 | 0 | 0 | 0 | 0 | 0 | 0 | 0 | 20.91589 | 22.02679 | 22.68104 | 21.72951 | 0 | 21.31405 | 21.90909 | 21.11475 | 0 | 0 | 21.94167
|  | Densidad g/cc, kg/l, t/m3 | 0 | 0 | 0 | 1.11 | 0 | 0 | 0 | 1.1 | 1.22 | 1.19 | 0 | 0 | 0 | 0 | 0 | 0 | 0 | 0 | 0 | 0 | 1.07 | 1.12 | 1.16 | 1.22 | 0 | 1.21 | 1.21 | 1.22 | 0 | 0 | 1.2
|  | Peso (t) | 0 | 0 | 0 | 24.43 | 0 | 0 | 0 | 24.01 | 23.89 | 24.43 | 0 | 0 | 0 | 0 | 0 | 0 | 0 | 0 | 0 | 0 | 22.38 | 24.67 | 26.31 | 26.51 | 0 | 25.79 | 26.51 | 25.76 | 0 | 0 | 26.33
|  | Ácidez gr/l | 0 | 0 | 0 | 180.07 | 0 | 0 | 0 | 162.92 | 388.32 | 318.59 | 0 | 0 | 0 | 0 | 0 | 0 | 0 | 0 | 0 | 0 | 95.55 | 193.55 | 331.97 | 385.87 | 0 | 339.93 | 331.97 | 333.2 | 0 | 0 | 301.35
|  | Finos de S, t | 0 | 0 | 0 | 1.295558 | 0 | 0 | 0 | 1.162489 | 2.48577 | 2.138078 | 0 | 0 | 0 | 0 | 0 | 0 | 0 | 0 | 0 | 0 | 0.6533139 | 1.393668 | 2.461368 | 2.74098 | 0 | 2.368484 | 2.377596 | 2.299884 | 0 | 0 | 2.161502
|  | As mg/L | 0 | 0 | 0 | 1140 | 0 | 0 | 0 | 1330 | 1120 | 1527 | 0 | 0 | 0 | 0 | 0 | 0 | 0 | 0 | 0 | 0 | 1406 | 1257 | 975 | 750 | 0 | 1484 | 1520 | 1516 | 0 | 0 | 2058
|  | Finos de As, t | 0 | 0 | 0 | 0.02509027 | 0 | 0 | 0 | 0.02903027 | 0.0219318 | 0.03134841 | 0 | 0 | 0 | 0 | 0 | 0 | 0 | 0 | 0 | 0 | 0.02940774 | 0.02768767 | 0.02211401 | 0.01629713 | 0 | 0.03163005 | 0.03330182 | 0.03200997 | 0 | 0 | 0.04515595
| Camión 6 | Camión | 0 | 0 | 0 | 0 | 0 | 0 | 0 | JGBP15 | JGBP15 | JGBP15 | 0 | 0 | 0 | 0 | 0 | 0 | 0 | 0 | 0 | 0 | 0 | GSKP42 | CZWW83 | 0 | 0 | 0 | 0 | 0 | 0 | 0 | 0
|  | Volumen, m3 | 0 | 0 | 0 | 0 | 0 | 0 | 0 | 20.56757 | 19.15574 | 19.58065 | 0 | 0 | 0 | 0 | 0 | 0 | 0 | 0 | 0 | 0 | 0 | 23.53097 | 23.24771 | 0 | 0 | 0 | 0 | 0 | 0 | 0 | 0
|  | Densidad g/cc, kg/l, t/m3 | 0 | 0 | 0 | 0 | 0 | 0 | 0 | 1.11 | 1.22 | 1.24 | 0 | 0 | 0 | 0 | 0 | 0 | 0 | 0 | 0 | 0 | 0 | 1.13 | 1.09 | 0 | 0 | 0 | 0 | 0 | 0 | 0 | 0
|  | Peso (t) | 0 | 0 | 0 | 0 | 0 | 0 | 0 | 22.83 | 23.37 | 24.28 | 0 | 0 | 0 | 0 | 0 | 0 | 0 | 0 | 0 | 0 | 0 | 26.59 | 25.34 | 0 | 0 | 0 | 0 | 0 | 0 | 0 | 0
|  | Ácidez gr/l | 0 | 0 | 0 | 0 | 0 | 0 | 0 | 162.92 | 392 | 405.47 | 0 | 0 | 0 | 0 | 0 | 0 | 0 | 0 | 0 | 0 | 0 | 198.45 | 165.37 | 0 | 0 | 0 | 0 | 0 | 0 | 0 | 0
|  | Finos de S, t | 0 | 0 | 0 | 0 | 0 | 0 | 0 | 1.095399 | 2.454708 | 2.595378 | 0 | 0 | 0 | 0 | 0 | 0 | 0 | 0 | 0 | 0 | 0 | 1.526532 | 1.256758 | 0 | 0 | 0 | 0 | 0 | 0 | 0 | 0
|  | As mg/L | 0 | 0 | 0 | 0 | 0 | 0 | 0 | 1347 | 1081 | 985 | 0 | 0 | 0 | 0 | 0 | 0 | 0 | 0 | 0 | 0 | 0 | 1293 | 1280 | 0 | 0 | 0 | 0 | 0 | 0 | 0 | 0
|  | Finos de As, t | 0 | 0 | 0 | 0 | 0 | 0 | 0 | 0.02770451 | 0.02070735 | 0.01928694 | 0 | 0 | 0 | 0 | 0 | 0 | 0 | 0 | 0 | 0 | 0 | 0.03042555 | 0.02975706 | 0 | 0 | 0 | 0 | 0 | 0 | 0 | 0
| Camión 7 | Camión | 0 | 0 | 0 | 0 | 0 | 0 | 0 | 0 | 0 | 0 | 0 | 0 | 0 | 0 | 0 | 0 | 0 | 0 | 0 | 0 | 0 | 0 | 0 | 0 | 0 | 0 | 0 | 0 | 0 | 0 | 0
|  | Volumen, m3 | 0 | 0 | 0 | 0 | 0 | 0 | 0 | 0 | 0 | 0 | 0 | 0 | 0 | 0 | 0 | 0 | 0 | 0 | 0 | 0 | 0 | 0 | 0 | 0 | 0 | 0 | 0 | 0 | 0 | 0 | 0
|  | Densidad g/cc, kg/l, t/m3 | 0 | 0 | 0 | 0 | 0 | 0 | 0 | 0 | 0 | 0 | 0 | 0 | 0 | 0 | 0 | 0 | 0 | 0 | 0 | 0 | 0 | 0 | 0 | 0 | 0 | 0 | 0 | 0 | 0 | 0 | 0
|  | Peso (t) | 0 | 0 | 0 | 0 | 0 | 0 | 0 | 0 | 0 | 0 | 0 | 0 | 0 | 0 | 0 | 0 | 0 | 0 | 0 | 0 | 0 | 0 | 0 | 0 | 0 | 0 | 0 | 0 | 0 | 0 | 0
|  | Ácidez gr/l | 0 | 0 | 0 | 0 | 0 | 0 | 0 | 0 | 0 | 0 | 0 | 0 | 0 | 0 | 0 | 0 | 0 | 0 | 0 | 0 | 0 | 0 | 0 | 0 | 0 | 0 | 0 | 0 | 0 | 0 | 0
|  | Finos de S, t | 0 | 0 | 0 | 0 | 0 | 0 | 0 | 0 | 0 | 0 | 0 | 0 | 0 | 0 | 0 | 0 | 0 | 0 | 0 | 0 | 0 | 0 | 0 | 0 | 0 | 0 | 0 | 0 | 0 | 0 | 0
|  | As mg/L | 0 | 0 | 0 | 0 | 0 | 0 | 0 | 0 | 0 | 0 | 0 | 0 | 0 | 0 | 0 | 0 | 0 | 0 | 0 | 0 | 0 | 0 | 0 | 0 | 0 | 0 | 0 | 0 | 0 | 0 | 0
|  | Finos de As, t | 0 | 0 | 0 | 0 | 0 | 0 | 0 | 0 | 0 | 0 | 0 | 0 | 0 | 0 | 0 | 0 | 0 | 0 | 0 | 0 | 0 | 0 | 0 | 0 | 0 | 0 | 0 | 0 | 0 | 0 | 0
| Camión 8 | Camión | 0 | 0 | 0 | 0 | 0 | 0 | 0 | 0 | 0 | 0 | 0 | 0 | 0 | 0 | 0 | 0 | 0 | 0 | 0 | 0 | 0 | 0 | 0 | 0 | 0 | 0 | 0 | 0 | 0 | 0 | 0
|  | Volumen, m3 | 0 | 0 | 0 | 0 | 0 | 0 | 0 | 0 | 0 | 0 | 0 | 0 | 0 | 0 | 0 | 0 | 0 | 0 | 0 | 0 | 0 | 0 | 0 | 0 | 0 | 0 | 0 | 0 | 0 | 0 | 0
|  | Densidad g/cc, kg/l, t/m3 | 0 | 0 | 0 | 0 | 0 | 0 | 0 | 0 | 0 | 0 | 0 | 0 | 0 | 0 | 0 | 0 | 0 | 0 | 0 | 0 | 0 | 0 | 0 | 0 | 0 | 0 | 0 | 0 | 0 | 0 | 0
|  | Peso (t) | 0 | 0 | 0 | 0 | 0 | 0 | 0 | 0 | 0 | 0 | 0 | 0 | 0 | 0 | 0 | 0 | 0 | 0 | 0 | 0 | 0 | 0 | 0 | 0 | 0 | 0 | 0 | 0 | 0 | 0 | 0
|  | Ácidez gr/l | 0 | 0 | 0 | 0 | 0 | 0 | 0 | 0 | 0 | 0 | 0 | 0 | 0 | 0 | 0 | 0 | 0 | 0 | 0 | 0 | 0 | 0 | 0 | 0 | 0 | 0 | 0 | 0 | 0 | 0 | 0
|  | Finos de S, t | 0 | 0 | 0 | 0 | 0 | 0 | 0 | 0 | 0 | 0 | 0 | 0 | 0 | 0 | 0 | 0 | 0 | 0 | 0 | 0 | 0 | 0 | 0 | 0 | 0 | 0 | 0 | 0 | 0 | 0 | 0
|  | As mg/L | 0 | 0 | 0 | 0 | 0 | 0 | 0 | 0 | 0 | 0 | 0 | 0 | 0 | 0 | 0 | 0 | 0 | 0 | 0 | 0 | 0 | 0 | 0 | 0 | 0 | 0 | 0 | 0 | 0 | 0 | 0
|  | Finos de As, t | 0 | 0 | 0 | 0 | 0 | 0 | 0 | 0 | 0 | 0 | 0 | 0 | 0 | 0 | 0 | 0 | 0 | 0 | 0 | 0 | 0 | 0 | 0 | 0 | 0 | 0 | 0 | 0 | 0 | 0 | 0
| Camión 9 | Camión | 0 | 0 | 0 | 0 | 0 | 0 | 0 | 0 | 0 | 0 | 0 | 0 | 0 | 0 | 0 | 0 | 0 | 0 | 0 | 0 | 0 | 0 | 0 | 0 | 0 | 0 | 0 | 0 | 0 | 0 | 0
|  | Volumen, m3 | 0 | 0 | 0 | 0 | 0 | 0 | 0 | 0 | 0 | 0 | 0 | 0 | 0 | 0 | 0 | 0 | 0 | 0 | 0 | 0 | 0 | 0 | 0 | 0 | 0 | 0 | 0 | 0 | 0 | 0 | 0
|  | Densidad g/cc, kg/l, t/m3 | 0 | 0 | 0 | 0 | 0 | 0 | 0 | 0 | 0 | 0 | 0 | 0 | 0 | 0 | 0 | 0 | 0 | 0 | 0 | 0 | 0 | 0 | 0 | 0 | 0 | 0 | 0 | 0 | 0 | 0 | 0
|  | Peso (t) | 0 | 0 | 0 | 0 | 0 | 0 | 0 | 0 | 0 | 0 | 0 | 0 | 0 | 0 | 0 | 0 | 0 | 0 | 0 | 0 | 0 | 0 | 0 | 0 | 0 | 0 | 0 | 0 | 0 | 0 | 0
|  | Ácidez gr/l | 0 | 0 | 0 | 0 | 0 | 0 | 0 | 0 | 0 | 0 | 0 | 0 | 0 | 0 | 0 | 0 | 0 | 0 | 0 | 0 | 0 | 0 | 0 | 0 | 0 | 0 | 0 | 0 | 0 | 0 | 0
|  | Finos de S, t | 0 | 0 | 0 | 0 | 0 | 0 | 0 | 0 | 0 | 0 | 0 | 0 | 0 | 0 | 0 | 0 | 0 | 0 | 0 | 0 | 0 | 0 | 0 | 0 | 0 | 0 | 0 | 0 | 0 | 0 | 0
|  | As mg/L | 0 | 0 | 0 | 0 | 0 | 0 | 0 | 0 | 0 | 0 | 0 | 0 | 0 | 0 | 0 | 0 | 0 | 0 | 0 | 0 | 0 | 0 | 0 | 0 | 0 | 0 | 0 | 0 | 0 | 0 | 0
|  | Finos de As, t | 0 | 0 | 0 | 0 | 0 | 0 | 0 | 0 | 0 | 0 | 0 | 0 | 0 | 0 | 0 | 0 | 0 | 0 | 0 | 0 | 0 | 0 | 0 | 0 | 0 | 0 | 0 | 0 | 0 | 0 | 0
| Camión 10 | Camión | 0 | 0 | 0 | 0 | 0 | 0 | 0 | 0 | 0 | 0 | 0 | 0 | 0 | 0 | 0 | 0 | 0 | 0 | 0 | 0 | 0 | 0 | 0 | 0 | 0 | 0 | 0 | 0 | 0 | 0 | 0
|  | Volumen, m3 | 0 | 0 | 0 | 0 | 0 | 0 | 0 | 0 | 0 | 0 | 0 | 0 | 0 | 0 | 0 | 0 | 0 | 0 | 0 | 0 | 0 | 0 | 0 | 0 | 0 | 0 | 0 | 0 | 0 | 0 | 0
|  | Densidad g/cc, kg/l, t/m3 | 0 | 0 | 0 | 0 | 0 | 0 | 0 | 0 | 0 | 0 | 0 | 0 | 0 | 0 | 0 | 0 | 0 | 0 | 0 | 0 | 0 | 0 | 0 | 0 | 0 | 0 | 0 | 0 | 0 | 0 | 0
|  | Peso (t) | 0 | 0 | 0 | 0 | 0 | 0 | 0 | 0 | 0 | 0 | 0 | 0 | 0 | 0 | 0 | 0 | 0 | 0 | 0 | 0 | 0 | 0 | 0 | 0 | 0 | 0 | 0 | 0 | 0 | 0 | 0
|  | Ácidez gr/l | 0 | 0 | 0 | 0 | 0 | 0 | 0 | 0 | 0 | 0 | 0 | 0 | 0 | 0 | 0 | 0 | 0 | 0 | 0 | 0 | 0 | 0 | 0 | 0 | 0 | 0 | 0 | 0 | 0 | 0 | 0
|  | Finos de S, t | 0 | 0 | 0 | 0 | 0 | 0 | 0 | 0 | 0 | 0 | 0 | 0 | 0 | 0 | 0 | 0 | 0 | 0 | 0 | 0 | 0 | 0 | 0 | 0 | 0 | 0 | 0 | 0 | 0 | 0 | 0
|  | As mg/L | 0 | 0 | 0 | 0 | 0 | 0 | 0 | 0 | 0 | 0 | 0 | 0 | 0 | 0 | 0 | 0 | 0 | 0 | 0 | 0 | 0 | 0 | 0 | 0 | 0 | 0 | 0 | 0 | 0 | 0 | 0
|  | Finos de As, t | 0 | 0 | 0 | 0 | 0 | 0 | 0 | 0 | 0 | 0 | 0 | 0 | 0 | 0 | 0 | 0 | 0 | 0 | 0 | 0 | 0 | 0 | 0 | 0 | 0 | 0 | 0 | 0 | 0 | 0 | 0
| Camion 1 |  | 21.36066 | 23 | 24.0367 | 23.63393 | 23.52252 | 20.48182 | 21.44737 | 21.8018 | 20.36975 | 20.19835 | 21.73333 | 20.06667 | 21.93694 | 20.97321 | 23.63964 | 24.02727 | 23.44248 | 22.82143 | 24.14019 | 23.65454 | 23.08257 | 23.76191 | 23.09735 | 24.54205 | 22.22689 | 20.62712 | 16.67769 | 19.29167 | 20.47059 | 21.04274 | 21.01724
| Camion 2 |  | 24.49524 | 22.99099 | 20.58929 | 23.04464 | 20.54464 | 20.58716 | 23.26126 | 21.88288 | 19.7377 | 18.37985 | 19.80645 | 21.24793 | 22.98182 | 21.47321 | 23.01802 | 24.15596 | 20.66667 | 22.93694 | 22.97248 | 23.38739 | 23.27273 | 23.68868 | 22.64286 | 22.58716 | 20.88136 | 23.39474 | 21.76859 | 21.82645 | 20.69421 | 22.82759 | 22.93162
| Camion 3 |  | 22.32 | 23.25893 | 21.99107 | 22.83186 | 23.40909 | 23.40541 | 21.12281 | 21.36522 | 21.18333 | 20.35 | 19.77049 | 19.05645 | 0 | 23.58559 | 21.71818 | 21.50909 | 21.10619 | 0 | 0 | 20.90991 | 22.25688 | 21.56881 | 21.9009 | 21.12069 | 20.92308 | 22 | 21.2562 | 22.30973 | 0 | 22.58621 | 20.43333
| Camion 4 |  | 0 | 0 | 23.03604 | 23.13393 | 0 | 0 | 22.7913 | 21.8125 | 21.11475 | 20.72131 | 0 | 0 | 0 | 21.125 | 0 | 21.64545 | 0 | 0 | 0 | 20.01818 | 27.35849 | 22.43243 | 23.00885 | 25.5 | 0 | 19.72131 | 18.72727 | 20.26786 | 0 | 21.17241 | 21.77686
| Camion 5 |  | 0 | 0 | 0 | 22.00901 | 0 | 0 | 0 | 21.82727 | 19.58197 | 20.52941 | 0 | 0 | 0 | 0 | 0 | 0 | 0 | 0 | 0 | 0 | 20.91589 | 22.02679 | 22.68104 | 21.72951 | 0 | 21.31405 | 21.90909 | 21.11475 | 0 | 0 | 21.94167
| Camion 6 |  | 0 | 0 | 0 | 0 | 0 | 0 | 0 | 20.56757 | 19.15574 | 19.58065 | 0 | 0 | 0 | 0 | 0 | 0 | 0 | 0 | 0 | 0 | 0 | 23.53097 | 23.24771 | 0 | 0 | 0 | 0 | 0 | 0 | 0 | 0
| Camion 7 |  | 0 | 0 | 0 | 0 | 0 | 0 | 0 | 0 | 0 | 0 | 0 | 0 | 0 | 0 | 0 | 0 | 0 | 0 | 0 | 0 | 0 | 0 | 0 | 0 | 0 | 0 | 0 | 0 | 0 | 0 | 0
| Camion 8 |  | 0 | 0 | 0 | 0 | 0 | 0 | 0 | 0 | 0 | 0 | 0 | 0 | 0 | 0 | 0 | 0 | 0 | 0 | 0 | 0 | 0 | 0 | 0 | 0 | 0 | 0 | 0 | 0 | 0 | 0 | 0
| Camion 9 |  | 0 | 0 | 0 | 0 | 0 | 0 | 0 | 0 | 0 | 0 | 0 | 0 | 0 | 0 | 0 | 0 | 0 | 0 | 0 | 0 | 0 | 0 | 0 | 0 | 0 | 0 | 0 | 0 | 0 | 0 | 0
| Camion 10 |  | 0 | 0 | 0 | 0 | 0 | 0 | 0 | 0 | 0 | 0 | 0 | 0 | 0 | 0 | 0 | 0 | 0 | 0 | 0 | 0 | 0 | 0 | 0 | 0 | 0 | 0 | 0 | 0 | 0 | 0 | 0
|  | acidez | 384.65 | 180.07 | 170.27 | 187.42 | 171.5 | 151.9 | 203.35 | 165.37 | 317.27 | 380.97 | 324.62 | 322.17 | 160.47 | 178.85 | 159.25 | 144.55 | 197.22 | 143.32 | 138.42 | 142.1 | 134.75 | 109.02 | 236.42 | 331.97 | 338.1 | 336.87 | 329.52 | 329.52 | 313.6 | 270.72 | 231.52
|  |  | 98 | 177.62 | 182.52 | 183.75 | 177.62 | 155.57 | 184.97 | 166.6 | 390.77 | 399.35 | 436.1 | 373.62 | 156.8 | 177.62 | 164.15 | 140.87 | 196 | 142.1 | 139.65 | 143.32 | 137.2 | 106.57 | 238.87 | 329.52 | 331.97 | 327.07 | 331.97 | 331.97 | 320.95 | 258.47 | 235.2
|  |  | 100.45 | 180.07 | 178.85 | 215.6 | 172.72 | 156.8 | 214.37 | 169.05 | 319.72 | 319.72 | 376.07 | 429.97 | 0 | 166.6 | 155.57 | 143.32 | 196 | 0 | 0 | 148.22 | 143.32 | 147 | 204.57 | 323.4 | 333.2 | 335.65 | 334.42 | 178.85 | 0 | 260.92 | 319.72
|  |  | 0 | 0 | 177.62 | 181.3 | 0 | 0 | 204.57 | 164.15 | 399.35 | 380.97 | 0 | 0 | 0 | 169.05 | 0 | 144.55 | 0 | 0 | 0 | 144.55 | 128.62 | 142.1 | 349.12 | 383.42 | 0 | 341.77 | 333.2 | 178.85 | 0 | 226.62 | 336.87
|  |  | 0 | 0 | 0 | 180.07 | 0 | 0 | 0 | 162.92 | 388.32 | 318.59 | 0 | 0 | 0 | 0 | 0 | 0 | 0 | 0 | 0 | 0 | 95.55 | 193.55 | 331.97 | 385.87 | 0 | 339.93 | 331.97 | 333.2 | 0 | 0 | 301.35
|  |  | 0 | 0 | 0 | 0 | 0 | 0 | 0 | 162.92 | 392 | 405.47 | 0 | 0 | 0 | 0 | 0 | 0 | 0 | 0 | 0 | 0 | 0 | 198.45 | 165.37 | 0 | 0 | 0 | 0 | 0 | 0 | 0 | 0
|  |  | 0 | 0 | 0 | 0 | 0 | 0 | 0 | 0 | 0 | 0 | 0 | 0 | 0 | 0 | 0 | 0 | 0 | 0 | 0 | 0 | 0 | 0 | 0 | 0 | 0 | 0 | 0 | 0 | 0 | 0 | 0
|  |  | 0 | 0 | 0 | 0 | 0 | 0 | 0 | 0 | 0 | 0 | 0 | 0 | 0 | 0 | 0 | 0 | 0 | 0 | 0 | 0 | 0 | 0 | 0 | 0 | 0 | 0 | 0 | 0 | 0 | 0 | 0
|  |  | 0 | 0 | 0 | 0 | 0 | 0 | 0 | 0 | 0 | 0 | 0 | 0 | 0 | 0 | 0 | 0 | 0 | 0 | 0 | 0 | 0 | 0 | 0 | 0 | 0 | 0 | 0 | 0 | 0 | 0 | 0
|  |  | 0 | 0 | 0 | 0 | 0 | 0 | 0 | 0 | 0 | 0 | 0 | 0 | 0 | 0 | 0 | 0 | 0 | 0 | 0 | 0 | 0 | 0 | 0 | 0 | 0 | 0 | 0 | 0 | 0 | 0 | 0
|  | polvo | 2.685933 | 1.353892 | 1.337913 | 1.447994 | 1.318751 | 1.017047 | 1.425716 | 1.178593 | 2.11266 | 2.515484 | 2.306304 | 2.113369 | 1.15076 | 1.226221 | 1.230652 | 1.13537 | 1.511365 | 1.069214 | 1.092331 | 1.098813 | 1.016782 | 0.8468419 | 1.785094 | 2.663328 | 2.456625 | 2.271516 | 1.796522 | 2.0781 | 2.098559 | 1.862248 | 1.590667
|  |  | 0.7847344 | 1.334948 | 1.228476 | 1.384243 | 1.192904 | 1.046977 | 1.406532 | 1.191776 | 2.521348 | 2.399443 | 2.823629 | 2.595146 | 1.178 | 1.24682 | 1.235161 | 1.112392 | 1.324163 | 1.065478 | 1.04873 | 1.09573 | 1.043798 | 0.8252599 | 1.768104 | 2.43309 | 2.266066 | 2.501346 | 2.362349 | 2.368628 | 2.171207 | 1.928791 | 1.763141
|  |  | 0.7329242 | 1.369134 | 1.285731 | 1.609181 | 1.321728 | 1.199712 | 1.480235 | 1.180694 | 2.214007 | 2.12691 | 2.430531 | 2.678521 | 0 | 166.6 | 155.57 | 143.32 | 1.352325 | 0 | 0 | 1.01315 | 1.042764 | 1.036474 | 1.464599 | 2.232868 | 2.279006 | 2.413928 | 2.323768 | 1.304362 | 0 | 1.926485 | 2.13562
|  |  | 0 | 0 | 1.337564 | 1.371078 | 0 | 0 | 1.524144 | 1.170473 | 2.756479 | 2.580613 | 0 | 0 | 0 | 1.167419 | 0 | 1.022821 | 0 | 0 | 0 | 0.9459271 | 1.150312 | 1.042042 | 2.625938 | 3.19617 | 0 | 2.203356 | 2.039832 | 1.184982 | 0 | 1.568496 | 2.398129
|  |  | 0 | 0 | 0 | 1.295558 | 0 | 0 | 0 | 1.162489 | 2.48577 | 2.138078 | 0 | 0 | 0 | 0 | 0 | 0 | 0 | 0 | 0 | 0 | 0.6533139 | 1.393668 | 2.461368 | 2.74098 | 0 | 2.368484 | 2.377596 | 2.299884 | 0 | 0 | 2.161502
|  |  | 0 | 0 | 0 | 0 | 0 | 0 | 0 | 1.095399 | 2.454708 | 2.595378 | 0 | 0 | 0 | 0 | 0 | 0 | 0 | 0 | 0 | 0 | 0 | 1.526532 | 1.256758 | 0 | 0 | 0 | 0 | 0 | 0 | 0 | 0
|  |  | 0 | 0 | 0 | 0 | 0 | 0 | 0 | 0 | 0 | 0 | 0 | 0 | 0 | 0 | 0 | 0 | 0 | 0 | 0 | 0 | 0 | 0 | 0 | 0 | 0 | 0 | 0 | 0 | 0 | 0 | 0
|  |  | 0 | 0 | 0 | 0 | 0 | 0 | 0 | 0 | 0 | 0 | 0 | 0 | 0 | 0 | 0 | 0 | 0 | 0 | 0 | 0 | 0 | 0 | 0 | 0 | 0 | 0 | 0 | 0 | 0 | 0 | 0
|  |  | 0 | 0 | 0 | 0 | 0 | 0 | 0 | 0 | 0 | 0 | 0 | 0 | 0 | 0 | 0 | 0 | 0 | 0 | 0 | 0 | 0 | 0 | 0 | 0 | 0 | 0 | 0 | 0 | 0 | 0 | 0
|  |  | 0 | 0 | 0 | 0 | 0 | 0 | 0 | 0 | 0 | 0 | 0 | 0 | 0 | 0 | 0 | 0 | 0 | 0 | 0 | 0 | 0 | 0 | 0 | 0 | 0 | 0 | 0 | 0 | 0 | 0 | 0
|  |  | 1403 | 1030 | 1011 | 989 | 1130 | 1073 | 1399 | 1365 | 1524 | 1150 | 1393 | 1458 | 1307 | 1059 | 1095 | 1138 | 1824 | 1817 | 1853 | 1812 | 1678 | 1414 | 1235 | 868 | 1491 | 1498 | 1497 | 1552 | 1645 | 1696 | 2174
|  |  | 1352 | 1009 | 1015 | 975 | 1130 | 1113 | 1287 | 1379 | 1086 | 1017 | 642 | 1093 | 1300 | 1086 | 1140 | 1147 | 1786 | 1818 | 1812 | 1873 | 1670 | 1161 | 1235 | 877 | 1490 | 1490 | 1550 | 1564 | 1659 | 1676 | 2178
|  |  | 1333 | 981 | 1016 | 1037 | 1126 | 1080 | 1402 | 1374 | 1305 | 1505 | 1092 | 655 | 0 | 1139 | 1133 | 1151 | 1782 | 0 | 0 | 1897 | 1845 | 1388 | 1300 | 874 | 1495 | 1471 | 1554 | 1908 | 0 | 1706 | 1967
|  |  | 0 | 0 | 1018 | 970 | 0 | 0 | 1512 | 1325 | 1037 | 1033 | 0 | 0 | 0 | 1126 | 0 | 1202 | 0 | 0 | 0 | 1898 | 1733 | 1376 | 905 | 775 | 0 | 1474 | 1556 | 1949 | 0 | 2311 | 1883
|  |  | 0 | 0 | 0 | 1140 | 0 | 0 | 0 | 1330 | 1120 | 1527 | 0 | 0 | 0 | 0 | 0 | 0 | 0 | 0 | 0 | 0 | 1406 | 1257 | 975 | 750 | 0 | 1484 | 1520 | 1516 | 0 | 0 | 2058
|  |  | 0 | 0 | 0 | 0 | 0 | 0 | 0 | 1347 | 1081 | 985 | 0 | 0 | 0 | 0 | 0 | 0 | 0 | 0 | 0 | 0 | 0 | 1293 | 1280 | 0 | 0 | 0 | 0 | 0 | 0 | 0 | 0
|  |  | 0 | 0 | 0 | 0 | 0 | 0 | 0 | 0 | 0 | 0 | 0 | 0 | 0 | 0 | 0 | 0 | 0 | 0 | 0 | 0 | 0 | 0 | 0 | 0 | 0 | 0 | 0 | 0 | 0 | 0 | 0
|  | mercurio | 0.029969 | 0.02369 | 0.0243011 | 0.02337396 | 0.02658045 | 0.02197699 | 0.03000487 | 0.02975946 | 0.03104349 | 0.0232281 | 0.03027453 | 0.0292572 | 0.02867158 | 0.02221063 | 0.02588541 | 0.02734304 | 0.04275908 | 0.04146654 | 0.04473176 | 0.04286204 | 0.03873255 | 0.03359933 | 0.02852522 | 0.0213025 | 0.03314029 | 0.03089943 | 0.0249665 | 0.02994067 | 0.03367412 | 0.03568848 | 0.04569148
|  |  | 0.03311756 | 0.02319791 | 0.02089812 | 0.02246853 | 0.02321545 | 0.0229135 | 0.02993724 | 0.0301765 | 0.02143515 | 0.0186923 | 0.01271574 | 0.02322399 | 0.02987636 | 0.02331991 | 0.02624054 | 0.02770689 | 0.03691067 | 0.04169935 | 0.04162613 | 0.04380458 | 0.03886545 | 0.02750256 | 0.02796393 | 0.01980894 | 0.03111322 | 0.03485816 | 0.03374132 | 0.03413656 | 0.0343317 | 0.03825904 | 0.04994508
|  |  | 0.02975256 | 0.02281701 | 0.02234293 | 0.02367664 | 0.02635864 | 0.02527784 | 0.02961418 | 0.02935581 | 0.02764425 | 0.03062675 | 0.02158938 | 0.01248198 | 0 | 0.02686398 | 0.0246067 | 0.02475696 | 0.03761124 | 0 | 0 | 0.0396661 | 0.04106394 | 0.0299375 | 0.02847117 | 0.01845948 | 0.03128 | 0.032362 | 0.03303213 | 0.04256697 | 0 | 0.03853207 | 0.04019237
|  |  | 0 | 0 | 0.02345068 | 0.02243991 | 0 | 0 | 0.03446045 | 0.02890156 | 0.021896 | 0.02140511 | 0 | 0 | 0 | 0.02378675 | 0 | 0.02601784 | 0 | 0 | 0 | 0.03799451 | 0.04741227 | 0.03086703 | 0.02082301 | 0.0197625 | 0 | 0.02906921 | 0.02913964 | 0.03950205 | 0 | 0.04892945 | 0.04100583
|  |  | 0 | 0 | 0 | 0.02509027 | 0 | 0 | 0 | 0.02903027 | 0.0219318 | 0.03134841 | 0 | 0 | 0 | 0 | 0 | 0 | 0 | 0 | 0 | 0 | 0.02940774 | 0.02768767 | 0.02211401 | 0.01629713 | 0 | 0.03163005 | 0.03330182 | 0.03200997 | 0 | 0 | 0.04515595
|  |  | 0 | 0 | 0 | 0 | 0 | 0 | 0 | 0.02770451 | 0.02070735 | 0.01928694 | 0 | 0 | 0 | 0 | 0 | 0 | 0 | 0 | 0 | 0 | 0 | 0.03042555 | 0.02975706 | 0 | 0 | 0 | 0 | 0 | 0 | 0 | 0
|  |  | 0 | 0 | 0 | 0 | 0 | 0 | 0 | 0 | 0 | 0 | 0 | 0 | 0 | 0 | 0 | 0 | 0 | 0 | 0 | 0 | 0 | 0 | 0 | 0 | 0 | 0 | 0 | 0 | 0 | 0 | 0
|  |  | 0 | 0 | 0 | 0 | 0 | 0 | 0 | 0 | 0 | 0 | 0 | 0 | 0 | 0 | 0 | 0 | 0 | 0 | 0 | 0 | 0 | 0 | 0 | 0 | 0 | 0 | 0 | 0 | 0 | 0 | 0
|  |  | 0 | 0 | 0 | 0 | 0 | 0 | 0 | 0 | 0 | 0 | 0 | 0 | 0 | 0 | 0 | 0 | 0 | 0 | 0 | 0 | 0 | 0 | 0 | 0 | 0 | 0 | 0 | 0 | 0 | 0 | 0
|  |  | 0 | 0 | 0 | 0 | 0 | 0 | 0 | 0 | 0 | 0 | 0 | 0 | 0 | 0 | 0 | 0 | 0 | 0 | 0 | 0 | 0 | 0 | 0 | 0 | 0 | 0 | 0 | 0 | 0 | 0 | 0
| C | N° Camiones | 3 | 3 | 4 | 5 | 3 | 3 | 4 | 6 | 6 | 6 | 3 | 3 | 2 | 4 | 3 | 4 | 3 | 2 | 2 | 4 | 5 | 6 | 6 | 5 | 3 | 5 | 5 | 5 | 2 | 4 | 5 | 124
|  | Volumen, m3 | 68.17589 | 69.24992 | 89.65309 | 114.6534 | 67.47626 | 64.47438 | 88.62274 | 129.2572 | 121.1432 | 119.7596 | 61.31028 | 60.37105 | 44.91875 | 87.15701 | 68.37584 | 91.33778 | 65.21534 | 45.75837 | 47.11266 | 87.97002 | 116.8866 | 137.0096 | 136.5787 | 115.4794 | 64.03132 | 107.0572 | 100.3388 | 104.8105 | 41.1648 | 87.62894 | 108.1007 | 2711.079
|  | Densidad gr/cc; t/m3 | 1.168742 | 1.11668 | 1.109387 | 1.120072 | 1.109576 | 1.100437 | 1.134697 | 1.116611 | 1.211458 | 1.223785 | 1.219371 | 1.216146 | 1.104884 | 1.117294 | 1.106824 | 1.097355 | 1.133169 | 1.114987 | 1.079752 | 1.105036 | 1.08139 | 1.092843 | 1.123308 | 1.111973 | 1.180204 | 1.182545 | 1.21 | 1.175741 | 1.200054 | 1.162401 | 1.187874 | 1.142519
|  | Peso (t) | 79.68 | 77.33 | 99.46 | 128.42 | 74.87 | 70.95 | 100.56 | 144.33 | 146.76 | 146.56 | 74.76 | 73.42 | 49.63 | 97.38 | 75.68 | 100.23 | 73.9 | 51.02 | 50.87 | 97.21 | 126.4 | 149.73 | 153.42 | 128.41 | 75.57 | 126.6 | 121.41 | 123.23 | 49.4 | 101.86 | 128.41 | 3097.46
|  | Ácidez gr/l | 188.6144 | 179.2566 | 177.0764 | 189.6483 | 173.7866 | 154.8507 | 201.466 | 165.1771 | 367.2813 | 366.6954 | 377.2248 | 374.3058 | 158.5923 | 172.8567 | 159.7307 | 143.2871 | 196.4385 | 142.7085 | 139.0198 | 144.4365 | 128.4204 | 148.9406 | 254.4788 | 351.4267 | 334.4998 | 335.9896 | 332.3114 | 269.5643 | 317.295 | 254.3477 | 284.3687 | 235.5399
|  | Finos de S, t | 4.203592 | 4.057975 | 5.189684 | 7.108054 | 3.833383 | 3.263737 | 5.836627 | 6.979423 | 14.54497 | 14.35591 | 7.560464 | 7.387036 | 2.32876 | 4.924968 | 3.57031 | 4.278312 | 4.187853 | 2.134692 | 2.141061 | 4.15362 | 4.906969 | 6.670818 | 11.36186 | 13.26644 | 7.001696 | 11.75863 | 10.90007 | 9.235956 | 4.269767 | 7.28602 | 10.04906 | 208.7477
|  | As mg/L | 1361.759 | 1006.57 | 1014.944 | 1020.897 | 1128.612 | 1088.313 | 1399.378 | 1353.333 | 1194.107 | 1207.316 | 1053.325 | 1076.065 | 1303.419 | 1103.54 | 1122.219 | 1158.608 | 1798.365 | 1817.501 | 1833.008 | 1867.991 | 1672.408 | 1313.92 | 1154.312 | 828.1178 | 1491.981 | 1483.495 | 1536.607 | 1699.794 | 1652.038 | 1841.96 | 2053.554 | 1361.061
|  | Finos de As, t | 0.09283912 | 0.06970492 | 0.09099284 | 0.1170493 | 0.07615453 | 0.07016833 | 0.1240167 | 0.1749281 | 0.144658 | 0.1445876 | 0.06457965 | 0.06496317 | 0.05854794 | 0.09618128 | 0.07673264 | 0.1058247 | 0.117281 | 0.08316589 | 0.08635789 | 0.1643272 | 0.195482 | 0.1800196 | 0.1576544 | 0.09563055 | 0.09553352 | 0.1588188 | 0.1541814 | 0.1781562 | 0.06800582 | 0.161409 | 0.2219907 | 3.689943
| C | Finos Acido (t) | 12.85895 | 12.41351 | 15.87545 | 21.74382 | 11.72647 | 9.983899 | 17.85447 | 21.35033 | 44.49364 | 43.91528 | 23.12776 | 22.59723 | 7.123769 | 15.06567 | 10.92172 | 13.08753 | 12.81081 | 6.530106 | 6.549591 | 12.70609 | 15.01061 | 20.40629 | 34.75639 | 40.58255 | 21.41847 | 35.97011 | 33.34374 | 28.25315 | 13.06138 | 22.28822 | 30.74047
|  | Finos polvo (t) | 0.2865836 | 0.2810144 | 0.4652712 | 0.8149623 | 0.2586623 | 0.2104274 | 0.5172579 | 0.902141 | 1.762025 | 1.719257 | 0.4635341 | 0.4459631 | 0.104605 | 0.4292455 | 0.2441229 | 0.3907715 | 0.2731122 | 0.09768 | 0.1008711 | 0.365394 | 0.5735587 | 0.913966 | 1.551788 | 1.532 | 0.4483279 | 1.258846 | 1.0937 | 0.9680248 | 0.1757641 | 0.6384662 | 1.086311
|  | Finos As (kg) | 92.83912 | 69.70492 | 90.99284 | 117.0493 | 76.15453 | 70.16833 | 124.0167 | 174.9281 | 144.658 | 144.5876 | 64.57965 | 64.96317 | 58.54794 | 96.18128 | 76.73264 | 105.8247 | 117.281 | 83.16589 | 86.35789 | 164.3272 | 195.482 | 180.0196 | 157.6544 | 95.63055 | 95.53352 | 158.8188 | 154.1814 | 178.1562 | 68.00582 | 161.409 | 221.9907
|  | Finos Hg (kg) | 0.00632939 | 0.00482706 | 0.008157789 | 0.0134201 | 0.005138623 | 0.00452406 | 0.0109907 | 0.02261073 | 0.01752434 | 0.01731575 | 0.003959396 | 0.003921895 | 0.0026299 | 0.008382873 | 0.005246659 | 0.009665795 | 0.007648519 | 0.003805535 | 0.00406855 | 0.01445587 | 0.02284921 | 0.02466442 | 0.02153223 | 0.01104336 | 0.006117137 | 0.0170027 | 0.01547038 | 0.01867263 | 0.002799446 | 0.0141441 | 0.02399736
ACIDO PTGC |  | Fecha | 2023-12-01 | 2023-12-02 | 2023-12-03 | 2023-12-04 | 2023-12-05 | 2023-12-06 | 2023-12-07 | 2023-12-08 | 2023-12-09 | 2023-12-10 | 2023-12-11 | 2023-12-12 | 2023-12-13 | 2023-12-14 | 2023-12-15 | 2023-12-16 | 2023-12-17 | 2023-12-18 | 2023-12-19 | 2023-12-20 | 2023-12-21 | 2023-12-22 | 2023-12-23 | 2023-12-24 | 2023-12-25 | 2023-12-26 | 2023-12-27 | 2023-12-28 | 2023-12-29 | 2023-12-30 | 2023-12-31
| Camión 1 | Camión
Estanque
n°Guia
Boleta Pesaje
Volumen, m3
Densidad g/cc, kg/l, t/m3
Peso (t)
Ácidez gr/l
|  | Finos de S, t | 0 | 0 | 0 | 0 | 0 | 0 | 0 | 0 | 0 | 0 | 0 | 0 | 0 | 0 | 0 | 0 | 0 | 0 | 0 | 0 | 0 | 0 | 0 | 0 | 0 | 0 | 0 | 0 | 0 | 0 | 0
As mg/L
|  | Finos de As, t | 0 | 0 | 0 | 0 | 0 | 0 | 0 | 0 | 0 | 0 | 0 | 0 | 0 | 0 | 0 | 0 | 0 | 0 | 0 | 0 | 0 | 0 | 0 | 0 | 0 | 0 | 0 | 0 | 0 | 0 | 0
| Camión 2 | Camión
Estanque
n°Guia
Boleta Pesaje
Volumen, m3
Densidad g/cc, kg/l, t/m3
Peso (t)
Ácidez gr/l
|  | Finos de S, t | 0 | 0 | 0 | 0 | 0 | 0 | 0 | 0 | 0 | 0 | 0 | 0 | 0 | 0 | 0 | 0 | 0 | 0 | 0 | 0 | 0 | 0 | 0 | 0 | 0 | 0 | 0 | 0 | 0 | 0 | 0
As mg/L
|  | Finos de As, t | 0 | 0 | 0 | 0 | 0 | 0 | 0 | 0 | 0 | 0 | 0 | 0 | 0 | 0 | 0 | 0 | 0 | 0 | 0 | 0 | 0 | 0 | 0 | 0 | 0 | 0 | 0 | 0 | 0 | 0 | 0
| Camión 3 | Camión
Estanque
n°Guia
Boleta Pesaje
Volumen, m3
Densidad g/cc, kg/l, t/m3
Peso (t)
Ácidez gr/l
|  | Finos de S, t | 0 | 0 | 0 | 0 | 0 | 0 | 0 | 0 | 0 | 0 | 0 | 0 | 0 | 0 | 0 | 0 | 0 | 0 | 0 | 0 | 0 | 0 | 0 | 0 | 0 | 0 | 0 | 0 | 0 | 0 | 0
As mg/L
|  | Finos de As, t | 0 | 0 | 0 | 0 | 0 | 0 | 0 | 0 | 0 | 0 | 0 | 0 | 0 | 0 | 0 | 0 | 0 | 0 | 0 | 0 | 0 | 0 | 0 | 0 | 0 | 0 | 0 | 0 | 0 | 0 | 0
| Camión 4 | Camión
Estanque
n°Guia
Boleta Pesaje
Volumen, m3
Densidad g/cc, kg/l, t/m3
Peso (t)
Ácidez gr/l
|  | Finos de S, t | 0 | 0 | 0 | 0 | 0 | 0 | 0 | 0 | 0 | 0 | 0 | 0 | 0 | 0 | 0 | 0 | 0 | 0 | 0 | 0 | 0 | 0 | 0 | 0 | 0 | 0 | 0 | 0 | 0 | 0 | 0
As mg/L
|  | Finos de As, t | 0 | 0 | 0 | 0 | 0 | 0 | 0 | 0 | 0 | 0 | 0 | 0 | 0 | 0 | 0 | 0 | 0 | 0 | 0 | 0 | 0 | 0 | 0 | 0 | 0 | 0 | 0 | 0 | 0 | 0 | 0
|  | Camion 1 | 0 | 0 | 0 | 0 | 0 | 0 | 0 | 0 | 0 | 0 | 0 | 0 | 0 | 0 | 0 | 0 | 0 | 0 | 0 | 0 | 0 | 0 | 0 | 0 | 0 | 0 | 0 | 0 | 0 | 0 | 0
|  | Camion 2 | 0 | 0 | 0 | 0 | 0 | 0 | 0 | 0 | 0 | 0 | 0 | 0 | 0 | 0 | 0 | 0 | 0 | 0 | 0 | 0 | 0 | 0 | 0 | 0 | 0 | 0 | 0 | 0 | 0 | 0 | 0
|  | Camion 3 | 0 | 0 | 0 | 0 | 0 | 0 | 0 | 0 | 0 | 0 | 0 | 0 | 0 | 0 | 0 | 0 | 0 | 0 | 0 | 0 | 0 | 0 | 0 | 0 | 0 | 0 | 0 | 0 | 0 | 0 | 0
|  | Camion 4 | 0 | 0 | 0 | 0 | 0 | 0 | 0 | 0 | 0 | 0 | 0 | 0 | 0 | 0 | 0 | 0 | 0 | 0 | 0 | 0 | 0 | 0 | 0 | 0 | 0 | 0 | 0 | 0 | 0 | 0 | 0
acidez
|  | polvo | 0 | 0 | 0 | 0 | 0 | 0 | 0 | 0 | 0 | 0 | 0 | 0 | 0 | 0 | 0 | 0 | 0 | 0 | 0 | 0 | 0 | 0 | 0 | 0 | 0 | 0 | 0 | 0 | 0 | 0
|  |  | 0 | 0 | 0 | 0 | 0 | 0 | 0 | 0 | 0 | 0 | 0 | 0 | 0 | 0 | 0 | 0 | 0 | 0 | 0 | 0 | 0 | 0 | 0 | 0 | 0 | 0 | 0 | 0 | 0 | 0
|  |  | 0 | 0 | 0 | 0 | 0 | 0 | 0 | 0 | 0 | 0 | 0 | 0 | 0 | 0 | 0 | 0 | 0 | 0 | 0 | 0 | 0 | 0 | 0 | 0 | 0 | 0 | 0 | 0 | 0 | 0
|  |  | 0 | 0 | 0 | 0 | 0 | 0 | 0 | 0 | 0 | 0 | 0 | 0 | 0 | 0 | 0 | 0 | 0 | 0 | 0 | 0 | 0 | 0 | 0 | 0 | 0 | 0 | 0 | 0 | 0 | 0
|  | mercurio | 0 | 0 | 0 | 0 | 0 | 0 | 0 | 0 | 0 | 0 | 0 | 0 | 0 | 0 | 0 | 0 | 0 | 0 | 0 | 0 | 0 | 0 | 0 | 0 | 0 | 0 | 0 | 0 | 0 | 0
|  |  | 0 | 0 | 0 | 0 | 0 | 0 | 0 | 0 | 0 | 0 | 0 | 0 | 0 | 0 | 0 | 0 | 0 | 0 | 0 | 0 | 0 | 0 | 0 | 0 | 0 | 0 | 0 | 0 | 0 | 0
|  |  | 0 | 0 | 0 | 0 | 0 | 0 | 0 | 0 | 0 | 0 | 0 | 0 | 0 | 0 | 0 | 0 | 0 | 0 | 0 | 0 | 0 | 0 | 0 | 0 | 0 | 0 | 0 | 0 | 0 | 0
|  |  | 0 | 0 | 0 | 0 | 0 | 0 | 0 | 0 | 0 | 0 | 0 | 0 | 0 | 0 | 0 | 0 | 0 | 0 | 0 | 0 | 0 | 0 | 0 | 0 | 0 | 0 | 0 | 0 | 0 | 0
|  | N° Camiones | [31 empty] | 0
| PTGC | Volumen, m3 | 0 | 0 | 0 | 0 | 0 | 0 | 0 | 0 | 0 | 0 | 0 | 0 | 0 | 0 | 0 | 0 | 0 | 0 | 0 | 0 | 0 | 0 | 0 | 0 | 0 | 0 | 0 | 0 | 0 | 0 | 0 | 0
Densidad gr/cc; t/m3
|  | Peso (t) | [31 empty] | 0
|  | Ácidez gr/l | 0 | 0 | 0 | 0 | 0 | 0 | 0 | 0 | 0 | 0 | 0 | 0 | 0 | 0 | 0 | 0 | 0 | 0 | 0 | 0 | 0 | 0 | 0 | 0 | 0 | 0 | 0 | 0
|  | Finos de S, t | 0 | 0 | 0 | 0 | 0 | 0 | 0 | 0 | 0 | 0 | 0 | 0 | 0 | 0 | 0 | 0 | 0 | 0 | 0 | 0 | 0 | 0 | 0 | 0 | 0 | 0 | 0 | 0
|  | As mg/L | 0 | 0 | 0 | 0 | 0 | 0 | 0 | 0 | 0 | 0 | 0 | 0 | 0 | 0 | 0 | 0 | 0 | 0 | 0 | 0 | 0 | 0 | 0 | 0 | 0 | 0 | 0 | 0
|  | Finos de As, t | 0 | 0 | 0 | 0 | 0 | 0 | 0 | 0 | 0 | 0 | 0 | 0 | 0 | 0 | 0 | 0 | 0 | 0 | 0 | 0 | 0 | 0 | 0 | 0 | 0 | 0 | 0 | 0
| PTGC | Finos Acido (t) | 0 | 0 | 0 | 0 | 0 | 0 | 0 | 0 | 0 | 0 | 0 | 0 | 0 | 0 | 0 | 0 | 0 | 0 | 0 | 0 | 0 | 0 | 0 | 0 | 0 | 0 | 0 | 0 |  |  |  | 0
|  | Finos polvo (t) | 0 | 0 | 0 | 0 | 0 | 0 | 0 | 0 | 0 | 0 | 0 | 0 | 0 | 0 | 0 | 0 | 0 | 0 | 0 | 0 | 0 | 0 | 0 | 0 | 0 | 0 | 0 | 0 |  |  |  | 0
|  | Finos As (kg) | 0 | 0 | 0 | 0 | 0 | 0 | 0 | 0 | 0 | 0 | 0 | 0 | 0 | 0 | 0 | 0 | 0 | 0 | 0 | 0 | 0 | 0 | 0 | 0 | 0 | 0 | 0 | 0 |  |  |  | 0
|  | Finos Hg (kg) | 0 | 0 | 0 | 0 | 0 | 0 | 0 | 0 | 0 | 0 | 0 | 0 | 0 | 0 | 0 | 0 | 0 | 0 | 0 | 0 | 0 | 0 | 0 | 0 | 0 | 0 | 0 | 0 |  |  |  | 0
[21 empty] | 2021-10-01 |  |  |  |  | Volumenes PTE |  |  |  | Volumen inicial M3 | [H2 SO4] inicio mes | Volumen final M3 | ∆ finos acido sulfurico (ton)
[20 empty] | Volumen TDSF | RuntimeMethodHandle.InvokeMethod - IncuityFunctions.IncuityValueAtTime - ResultsArray.GetFailedResult: | [6 empty] | E0 |  | 68 | 357 | 90 | -2146826265
[20 empty] | Nivel Desc | RuntimeMethodHandle.InvokeMethod - IncuityFunctions.IncuityValueAtTime - ResultsArray.GetFailedResult: | [6 empty] | Piscina E0 |  | 90 | 357 | 240 | -2146826265
[20 empty] | Nivel Producto | RuntimeMethodHandle.InvokeMethod - IncuityFunctions.IncuityValueAtTime - ResultsArray.GetFailedResult: | [6 empty] | Reactores |  | 0 | 0 | 0 | -2146826265
[28 empty] | Piscina reactores |  | 0 | 0 | 0 | -2146826265
[28 empty] | Piscina aguas claras |  | 0 | 0 |  | -2146826265
[26 empty] | Volumenes PTGC |  |  |  | Volumen inicial M3 | [H2 SO4] inicio mes | Volumen final M3 | ∆ finos acido sulfurico (ton)
[28 empty] | Torre |  | 102 | 750.31 | 103 | -2146826265
[28 empty] | Descomponedor |  | 0 | 0 | 0 | -2146826265
[28 empty] | Producto |  | 117.04 | 632.1 | 50.4 | -2146826265
Volumen descomponedor
[27 empty] | Altura liquido | 1
[27 empty] | Radio | 1.9
[27 empty] | Largo | 3.75
[27 empty] | V | 9.298364
|  |  | 3 | 3 | 3 | 3 | 4 | 1 | 1 | 2 | 2 | 1 |  | 2 | 4 | 5 | 3 | 4 |  | 3 | 5 | 4 | 4 | 4 | 5 | 2 | 1 | 2 | 3 | 4 | 4 | 4
| C |  | 68.27 | 68.8 | 61.36 | 61.71 | 88.41 | 19.95 | 17.48 | 47.92 | 38.92 | 29.09 |  | 49.35 | 87.35 | 122.02 | 68.42 | 85.64 |  | 63.28 | 101.45 | 87.23 | 87.82 | 101.42 | 121.04 | 48.07 | 22.06 | 45.07 | 71.65 | 88.14 | 98.96 | 98.91
|  |  | 2021-03-01 | 2021-03-02 | 2021-03-03 | 2021-03-04 | 2021-03-05 | 2021-03-06 | 44262 | 44263 | 2021-03-09 | 2021-03-10 | 2021-03-11 | 2021-03-12 | 2021-03-13 | 2021-03-14 | 2021-03-15 | 2021-03-16 | 2021-03-17 | 2021-03-18 | 2021-03-19 | 2021-03-20 | 2021-03-21 | 2021-03-22 | 2021-03-23 | 2021-03-24 | 2021-03-25 | 2021-03-26 | 2021-03-27 | 2021-03-28 | 2021-03-29 | 2021-03-30
|  |  | 0 | 0 | -1 | -2 | 1 | -2 | -3 | -4 | -4 | -5 | -3 | -1 | 2 | 1 | 0 | 0 | -3 | 1 | 3 | 0 | -1 | -2 | -1 | -3 | -2 | -3 | -2 | -1 | 2 | 0
|  |  | -11.41 | -8.53 | -38.1 | -66.71 | 13.54 | -51 | -83.08 | -96.41 | -107.84 | -117.47 | -74.76 | -24.07 | 37.72 | 24.64 | -7.26 | -14.59 | -73.9 | 12.26 | 50.58 | -9.98 | -38.58 | -48.31 | -32.38 | -80.34 | -53.51 | -81.53 | -49.76 | -35.09 | 49.56 | -2.95
|  |  | 1 |  |  |  | 2 | 3 | 2 | 1 |  |  |  | 1 | 1 | 1 | 1 | 1 |  | 1 |  | 1 |  | 2 |  | 1 | 3 | 2 | 1 | 1
|  |  | 19.76 |  |  |  | 36.71 | 65.75 | 43.07 | 20.63 |  |  |  | 22.26 | 22.57 | 22.08 | 21.38 | 20.46 |  | 22.89 |  | 21.58 |  | 45.26 |  | 20.98 | 65.51 | 39.94 | 19.06 | 20.38
|  |  | 2021-03-01 |  |  |  | 2021-03-05 | 2021-03-06 | 2021-03-07 | 2021-03-08 |  |  |  | 2021-03-12 | 2021-03-13 | 2021-03-14 | 2021-03-15 | 2021-03-16 |  | 2021-03-18 |  | 2021-03-20 |  | 2021-03-22 |  | 2021-03-24 | 2021-03-25 | 2021-03-26 | 2021-03-27 | 2021-03-28
|  |  | -2146826273 | -2146826273 | -2146826273 | -2146826273 | -2146826273 | -2146826273 | -2146826273 | -2146826273 | -2146826273 | -2146826273 | -2146826273 | -2146826273 | -2146826273 | -2146826273 | -2146826273 | -2146826273 | -2146826273 | -2146826273 | -2146826273 | -2146826273 | -2146826273 | -2146826273 | -2146826273 | -2146826273 | -2146826273 | -2146826273 | -2146826273 | -2146826273 | -2146826273 | -2146826273
4,26 mts

## Factor Olla Escoria HELE
TAMAÑO DE LA MUESTRA
Dónde:
| z | 1.2
| p | 50%
| e | 5%
| N | 1119
| N' | 112.1242
FACTOR DE PESO POR OLLA
Dónde:
| N' | 202
| m | 2015.29
| F | 9.976683
MASA DE ESCORIA HELE PRODUCIDA
Dónde:
| N | 1119
| F | 9.976683
| M | 11163.91
F: Factor de peso por olla.
m: Masa de escoria pesada.
N’: Tamaño real de la muestra.

## Escoria HELE
DICIEMBRE | ARSENICO Y AZUFRE EN ESCORIAS BOTADERO
Día | Ollas | Peso | Ajuste | Peso Ajustado | Ley As | Fino As | Ley S | Fino S
| Unid. | t | t | t | % | t | % | t
2023-12-01 | 57 | 568.6709 | 59.94014 | 628.6111 | 0.001 | 0.006286111 | 0.5 | 3.143055
2023-12-02 | 45 | 448.9507 | 47.32117 | 496.2719 | 0.006 | 0.02977631 | 0.5 | 2.48136
2023-12-03 | 56 | 558.6943 | 58.88856 | 617.5828 | 0.005 | 0.03087914 | 0.6 | 3.705497
2023-12-04 | 50 | 498.8342 | 52.57907 | 551.4132 | 0.003 | 0.0165424 | 0.7 | 3.859893
2023-12-05 | 41 | 409.044 | 43.11484 | 452.1588 | 0.002 | 0.009043177 | 0.8 | 3.617271
2023-12-06 | 32 | 319.2539 | 33.65061 | 352.9045 | 0.003 | 0.01058713 | 0.4 | 1.411618
2023-12-07 | 30 | 299.3005 | 31.54744 | 330.8479 | 0.001 | 0.003308479 | 0.4 | 1.323392
2023-12-08 | 33 | 329.2305 | 34.70219 | 363.9327 | 0.001 | 0.003639327 | 0.4 | 1.455731
2023-12-09 | 45 | 448.9507 | 47.32117 | 496.2719 | 0.002 | 0.009925438 | 0.38 | 1.885833
2023-12-10 | 21 | 209.5103 | 22.08321 | 231.5936 | 0.001 | 0.002315936 | 0.5 | 1.157968
2023-12-11 | 27 | 269.3704 | 28.3927 | 297.7631 | 0.001 | 0.002977631 | 0.38 | 1.1315
2023-12-12 | 30 | 299.3005 | 31.54744 | 330.8479 | 0.001 | 0.003308479 | 0.7 | 2.315936
2023-12-13 | 12 | 119.7202 | 12.61898 | 132.3392 | 0.001 | 0.001323392 | 0.2 | 0.2646784
2023-12-14 | 24 | 239.4404 | 25.23795 | 264.6784 | 0.001 | 0.002646784 | 0.5 | 1.323392
2023-12-15 | 30 | 299.3005 | 31.54744 | 330.8479 | 0.001 | 0.003308479 | 0.38 | 1.257222
2023-12-16 | 28 | 279.3471 | 29.44428 | 308.7914 | 0.002 | 0.006175828 | 0.4 | 1.235166
2023-12-17 | 39 | 389.0906 | 41.01168 | 430.1023 | 0.003 | 0.01290307 | 0.3 | 1.290307
2023-12-18 | 50 | 498.8342 | 52.57907 | 551.4132 | 0.004 | 0.02205653 | 0.5 | 2.757066
2023-12-19 | 24 | 239.4404 | 25.23795 | 264.6784 | 0.002 | 0.005293567 | 0.3 | 0.7940351
2023-12-20 | 18 | 179.5803 | 18.92847 | 198.5088 | 0.002 | 0.003970175 | 0.4 | 0.7940351
2023-12-21 | 40 | 399.0673 | 42.06326 | 441.1306 | 0.002 | 0.008822612 | 0.4 | 1.764522
2023-12-22 | 39 | 389.0906 | 41.01168 | 430.1023 | 0.001 | 0.004301023 | 0.2 | 0.8602046
2023-12-23 | 30 | 299.3005 | 31.54744 | 330.8479 | 0.002 | 0.006616959 | 0.4 | 1.323392
2023-12-24 | 36 | 359.1606 | 37.85693 | 397.0175 | 0.002 | 0.007940351 | 0.38 | 1.508667
2023-12-25 | 45 | 448.9507 | 47.32117 | 496.2719 | 0.002 | 0.009925438 | 0.3 | 1.488816
2023-12-26 | 21 | 209.5103 | 22.08321 | 231.5936 | 0.001 | 0.002315936 | 0.3 | 0.6947807
2023-12-27 | 56 | 558.6943 | 58.88856 | 617.5828 | 0.002 | 0.01235166 | 0.2 | 1.235166
2023-12-28 | 40 | 399.0673 | 42.06326 | 441.1306 | 0.001 | 0.004411306 | 0.4 | 1.764522
2023-12-29 | 40 | 399.0673 | 42.06326 | 441.1306 | 0.001 | 0.004411306 | 0.3 | 1.323392
2023-12-30 | 45 | 448.9507 | 47.32117 | 496.2719 | 0.001 | 0.004962719 | 0.4 | 1.985088
2023-12-31 | 35 | 349.1839 | 36.80535 | 385.9893 | 0.001 | 0.003859893 | 0.4 | 1.543957
| 1119 | 11163.91 | 1176.72 | 12340.63 | 0.002075961 | 0.2561866 | 0.4270241 | 52.69746