## CARÁTULA
FUNDICIÓN HERNÁN
VIDELA LIRA PAIPOTE
BALANCE ARSÉNICO Y AZUFRE FEBRERO 2023
| Elaborado por: | Revisado por: | Aprobado por: | Fecha:
| Miguel Aguilera Cortínez | Pamela Cerda Cuevas | Carlos Fernandez Reinoso
2023-03-15
| Ingeniero Contabilidad Metalúrgica | Jefa Mejora Continua y Procesos | Superintendente Mejora Continua y Procesos

## FORMATO SMA 2023 (hidden)
Tipo de Flujo | Nombre Flujo | Peso Másico Seco Base [TMS] | Peso Másico Ajustado [TMS] | As [ppm] | As [%] | S [ppm] | S [%] | Fino As [TMF] | Fino S [TMF] | Observación
ENTRADA | Concentrado de Cu | 13700.567 | 13801.87 | 762.8494 | 0.07628494 | 323935.5 | 32.39355 | 10.52875 | 4470.915
ENTRADA | Precipitados | 0 | 0 | 0 | 0 | 0 | 0 | 0 | 0
ENTRADA | Blíster | 156.562 | 156.5402 | 0 | 0 | 33.0641 | 0.00330641 | 0 | 0.00517586
ENTRADA | Minerales de fusión directa | 278.499 | 426.0968 | 714.545 | 0.0714545 | 31759.5395 | 3.17595395 | 0.3044654 | 13.53264
ENTRADA | Concentrado de oro | 41.765 | 41.76724 | 814.079 | 0.0814079 | 68430.504 | 6.8430504 | 0.03400183 | 2.858153
ENTRADA | Concentrado de plata | 9.969 | 9.969163 | 2909.018 | 0.2909018 | 138027.8864 | 13.80278864 | 0.02900047 | 1.376022
ENTRADA | Sílice | 1300.7771 | 1792.498 | 0 | 0 | 0 | 0 | 0 | 0
ENTRADA | Diesel | 374.9896098 | 374.9896098 | 0 | 0 | 8.3 | 0.00083 | 0 | 0.003112414
ENTRADA | Enap - 6 | 448.164 | 448.164 | 0 | 0 | 30 | 0.003 | 0 | 0.01344492
TOTAL Flujos Entrada |  | 16311.29 | 17051.89 |  |  |  |  | 10.89621 | 4488.704 |  | FILA CON FÓRMULA - NO MODIFICAR
SALIDA | Ánodos | 3359.093 | 3351.111 | 435.352 | 0.0435352 | 31.558 | 0.0031558 | 1.458913 | 0.1057544
SALIDA | Ácido sulfúrico producto | 13333.29 | 13333.29 | 0.1399356 | 1.399356e-05 | 326900 | 32.69 | 0.001865802 | 4358.652
SALIDA | Ácido sulfúrico Tipo C | 1852.61 | 1852.61 | 3317.055 | 0.3317055 | 59113.71 | 5.911371 | 6.145209 | 109.5147
SALIDA | Ácido sulfúrico PTGC | 0 | 0 | 0 | 0 | 0 | 0 | 0 | 0
SALIDA | Escoria final | 8686.667 | 7607.58 | 32.04613 | 0.003204613 | 4927.262 | 0.4927262 | 0.2437935 | 37.48454
SALIDA | Venta de circulante CT | 0 | 0 | 0 | 0 | 0 | 0 | 0 | 0
SALIDA | Venta de circulantes conversión | 0 | 0 | 0 | 0 | 0 | 0 | 0 | 0
TOTAL Flujos Salida |  | 27231.66 | 26144.59 |  |  |  |  | 7.849781 | 4505.757 |  | FILA CON FÓRMULA - NO MODIFICAR
Intermedios, Inventario Inicial | Circulante CT | 14858.18 | 14858.18 | 2507.4837 | 0.25074837 | 74700 | 7.47 | 37.25664 | 1109.906
Intermedios, Inventario Inicial | Escoria CT fria | 3086.599 | 3086.599 | 577.9723 | 0.05779723 | 42792.52 | 4.279252 | 1.783968 | 132.0833
Intermedios, Inventario Inicial | Metal Blanco frío | 0 | 0 | 0 | 0 | 0 | 0 | 0 | 0
Intermedios, Inventario Inicial | Circulante Conversión | 13806.62 | 13806.62 | 2017.844 | 0.2017844 | 185015.8 | 18.50158 | 27.8596 | 2554.442
Intermedios, Inventario Inicial | Polvos de fusión | 6140.326 | 6140.326 | 9403.1 | 0.94031 | 198766.1 | 19.87661 | 57.7381 | 1220.489
Intermedios, Inventario Inicial | Polvos de conversión | 3486.469 | 3486.469 | 2714.3624 | 0.27143624 | 155001.9 | 15.50019 | 9.463541 | 540.4093
Intermedios, Inventario Inicial | Polvos precipitadores electrostáticos | 2856.582 | 2856.582 | 21728.57 | 2.172857 | 208777.1 | 20.87771 | 62.06945 | 596.3887
Intermedios, Inventario Inicial | Productos en proceso | 2147.141 | 2147.141 | 3830.01 | 0.383001 | 256015.2 | 25.60152 | 8.223571 | 549.7007
TOTAL Flujos Intermedios, Inventario inicial |  | 46381.91 | 46381.91 |  |  |  |  | 204.3949 | 6703.419 |  | FILA CON FÓRMULA - NO MODIFICAR
Intermedios, Inventario Final | Circulante CT | 16339.28 | 16353.56 | 2260.952 | 0.2260952 | 43159.0374 | 4.31590374 | 36.9746 | 705.8038
Intermedios, Inventario Final | Escoria CT fria | 3086.599 | 3086.599 | 577.9723 | 0.05779723 | 42792.52 | 4.279252 | 1.783968 | 132.0833
Intermedios, Inventario Final | Metal Blanco frío | 133.3 | 130.5899 | 869.8167 | 0.08698167 | 148944.4447 | 14.89444447 | 0.1135893 | 19.45064
Intermedios, Inventario Final | Circulante Conversión | 14604.48 | 14676.11 | 2005.09 | 0.200509 | 190987.1 | 19.09871 | 29.42691 | 2802.947
Intermedios, Inventario Final | Polvos de fusión | 6181.666 | 6225.387 | 9354.948 | 0.9354948 | 198645.3 | 19.86453 | 58.23817 | 1236.644
Intermedios, Inventario Final | Polvos de conversión | 3617.259 | 3775.478 | 2627.323 | 0.2627323 | 155721.4 | 15.57214 | 9.919401 | 587.9226
Intermedios, Inventario Final | Polvos precipitadores electrostáticos | 2965.169 | 2944.236 | 21410.58 | 2.141058 | 205916.5 | 20.59165 | 63.0378 | 606.2669
Intermedios, Inventario Final | Productos en proceso | 1746.828 | 1349.184 | 5414.64 | 0.541464 | 306520.4 | 30.65204 | 7.305345 | 413.5524
TOTAL Flujos Intermedios, Inventario final |  | 48674.58 | 48541.14 |  |  |  |  | 206.7998 | 6504.671 |  | FILA CON FÓRMULA - NO MODIFICAR.
INVENTARIO FLUJOS INTERMEDIOS | [7 empty] | 2.404921 | -198.748 |  | FILA CON FÓRMULA - NO MODIFICAR
EMISION MENSUAL,TMF/MES | [7 empty] | 0.641512 | 181.6945 |  | FILA CON FÓRMULA - NO MODIFICAR.
PORCENTAJE DE CAPTURA Y FIJACIÓN MENSUAL [%] | [7 empty] | 94.11252 | 95.95218 |  | FILA CON FÓRMULA - NO MODIFICAR
| Peso Másico Seco Base [TMS] | Peso Másico Seco Ajustado [TMS] | As [ppm] | As [%] | S [ppm] | S [%] | Fino As [TMF] | Fino S [TMF]
MATERIAL DE MANTENCIÓN Y/O LIMPIEZA MENSUAL, TMF/MES
MATERIAL DE MANTENCIÓN Y/O LIMPIEZA ANUAL, TMF/AÑO (reportar solo en el mes de diciembre)
| Fino As [TMF] | Fino S [TMF] | Fino SO2 [TMF]
TOTAL ENTRADA ANUAL, TMF/AÑO | 21.34028 | 10437.97 | 20875.94 | ÚLTIMA CELDA DE LA FILA CON FÓRMULA - NO MODIFICAR
EMISION ACUMULADA, TMF/AÑO | 1.153058 | 597.0715 | 1194.143 | ÚLTIMA CELDA DE LA FILA CON FÓRMULA - NO MODIFICAR
EMISION ANUAL, TMF/AÑO (reportar solo en el mes de diciembre) | 1.153058 | 597.0715 | 1194.143 | FILA CON FÓRMULA - NO MODIFICAR
| As [%] | S [%]
PORCENTAJE DE CAPTURA Y FIJACIÓN ANUAL (SIN MATERIAL DE LIMPIEZA) (reportar solo en el mes de diciembre) | 94.6% | 94.28% | FILA CON FÓRMULA - NO MODIFICAR
PORCENTAJE DE CAPTURA Y FIJACIÓN ANUAL (CON MATERIAL DE LIMPIEZA (reportar solo en el mes de diciembre) | 94.6% | 94.28% | FILA CON FÓRMULA - NO MODIFICAR

## RESUMEN BALANCE
BALANCE MENSUAL FUNDICIÓN HERNÁN VIDELA LIRA
FEBRERO
Flujos entrada | Peso seco, tms |  | As, medido |  | S, medido |  | Finos, tms
| Medido | Ajustado | ppm | % | ppm | % | As | S
Concentrado de Cu | 13700.567 | 13801.87 | 762.8494 | 0.07628494 | 323935.5 | 32.39355 | 10.52875 | 4470.915
Precipitados | 0 | 0 | 0 | 0 | 0 | 0 | 0 | 0
Blíster | 156.562 | 156.5402 | 0 | 0 | 33.0641 | 0.00330641 | 0 | 0.00517586
Minerales de fusión directa | 278.499 | 426.0968 | 714.545 | 0.0714545 | 31759.5395 | 3.17595395 | 0.3044654 | 13.53264
Concentrado de oro | 41.765 | 41.76724 | 814.079 | 0.0814079 | 68430.504 | 6.8430504 | 0.03400183 | 2.858153
Concentrado de plata | 9.969 | 9.969163 | 2909.018 | 0.2909018 | 138027.8864 | 13.80278864 | 0.02900047 | 1.376022
Sílice | 1300.7771 | 1792.498 | 0 | 0 | 0 | 0 | 0 | 0
Diesel | 374.9896098 | 374.9896098 | 0 | 0 | 8.3 | 0.00083 | 0 | 0.003112414 | Densidad diesel kg/lt | 0.8307
Enap - 6 | 448.164 | 448.164 | 0 | 0 | 30 | 0.003 | 0 | 0.01344492
Total, entradas | 16311.29 | 17051.89 | 639.0032 | 0.06390032 | 263237.9 | 26.32379 | 10.89621 | 4488.704
Flujos Inventario inicial | Peso seco, tms |  | As, medido |  | S, medido |  | Finos, tms
| Medido | Ajustado | ppm | % | ppm | % | As | S
Circulante CT | 14858.18 | 14858.18 | 2507.4837 | 0.25074837 | 74700 | 7.47 | 37.25664 | 1109.906
Escoria CT fria | 3086.599 | 3086.599 | 577.9723 | 0.05779723 | 42792.52 | 4.279252 | 1.783968 | 132.0833
Metal Blanco frío | 0 | 0 | 0 | 0 | 0 | 0 | 0 | 0
Circulante Conversión | 13806.62 | 13806.62 | 2017.844 | 0.2017844 | 185015.8 | 18.50158 | 27.8596 | 2554.442
Polvos de fusión | 6140.326 | 6140.326 | 9403.1 | 0.94031 | 198766.1 | 19.87661 | 57.7381 | 1220.489
Polvos de conversión | 3486.469 | 3486.469 | 2714.3624 | 0.27143624 | 155001.9 | 15.50019 | 9.463541 | 540.4093
Polvos precipitadores electrostáticos | 2856.582 | 2856.582 | 21728.57 | 2.172857 | 208777.1 | 20.87771 | 62.06945 | 596.3887
Productos en proceso | 2147.141 | 2147.141 | 3830.01 | 0.383001 | 256015.2 | 25.60152 | 8.223571 | 549.7007
Total, Inventario inicial | 46381.91 | 46381.91 | 4406.78 | 0.440678 | 144526.6 | 14.45266 | 204.3949 | 6703.419
Flujos inventario final | Peso seco, tms |  | As, medido |  | S, medido |  | Finos, tms
| Medido | Ajustado | ppm | % | ppm | % | As | S
Circulante CT | 16339.28 | 16353.56 | 2260.952 | 0.2260952 | 43159.0374 | 4.31590374 | 36.9746 | 705.8038
Escoria CT fria | 3086.599 | 3086.599 | 577.9723 | 0.05779723 | 42792.52 | 4.279252 | 1.783968 | 132.0833
Metal Blanco frío | 133.3 | 130.5899 | 869.8167 | 0.08698167 | 148944.4447 | 14.89444447 | 0.1135893 | 19.45064
Circulante Conversión | 14604.48 | 14676.11 | 2005.09 | 0.200509 | 190987.1 | 19.09871 | 29.42691 | 2802.947
Polvos de fusión | 6181.666 | 6225.387 | 9354.948 | 0.9354948 | 198645.3 | 19.86453 | 58.23817 | 1236.644
Polvos de conversión | 3617.259 | 3775.478 | 2627.323 | 0.2627323 | 155721.4 | 15.57214 | 9.919401 | 587.9226
Polvos precipitadores electrostáticos | 2965.169 | 2944.236 | 21410.58 | 2.141058 | 205916.5 | 20.59165 | 63.0378 | 606.2669
Productos en proceso | 1746.828 | 1349.184 | 5414.64 | 0.541464 | 306520.4 | 30.65204 | 7.305345 | 413.5524
Total, Inventario final | 48674.58 | 48541.14 | 4260.3 | 0.42603 | 134003.3 | 13.40033 | 206.7998 | 6504.671
Variación de inventarios | Peso seco, tms |  | Finos, tms
| Medido | Ajustado | As | S
Inventario Final - Inventario Inicial | 2292.665 | 2159.225 | 2.404921 | -198.748
Flujos salidas | Peso seco, tms |  | As, medido |  | S, medido |  | Finos, tms
| Medido | Ajustado | ppm | % | ppm | % | As | S
Ánodos | 3359.093 | 3351.111 | 435.352 | 0.0435352 | 31.558 | 0.0031558 | 1.458913 | 0.1057544
Ácido sulfúrico producto | 13333.29 | 13333.29 | 0.1399356 | 1.399356e-05 | 326900 | 32.69 | 0.001865802 | 4358.652
Ácido sulfúrico Tipo C | 1852.61 | 1852.61 | 3317.055 | 0.3317055 | 59113.71 | 5.911371 | 6.145209 | 109.5147
Ácido sulfúrico PTGC | 0 | 0 | 0 | 0 | 0 | 0 | 0 | 0
Escoria final | 8686.667 | 7607.58 | 32.04613 | 0.003204613 | 4927.262 | 0.4927262 | 0.2437935 | 37.48454
Venta de circulante CT | 0 | 0 | 0 | 0 | 0 | 0 | 0 | 0
Venta de circulantes conversión | 0 | 0 | 0 | 0 | 0 | 0 | 0 | 0
Total, salidas | 27231.66 | 26144.59 | 300.2449 | 0.03002449 | 172339.9 | 17.23399 | 7.849781 | 4505.757
EMISIÓN ARSÉNICO, tmf | [7 empty] | 0.641512
CAPTACIÓN ARSÉNICO (Mes), % | [7 empty] | 94.11252
EMISIÓN AZUFRE, tmf | [7 empty] | 181.6945
CAPTACIÓN AZUFRE (Mes), % | [7 empty] | 95.95218
EMISIÓN ARSÉNICO ACUMULADA, tmf | [7 empty] | 1.153058
CAPTACIÓN ARSÉNICO ACUMULADO, % | [7 empty] | 94.5968
EMISIÓN AZUFRE ACUMULADA, tmf | [7 empty] | 597.0715
CAPTACIÓN AZUFRE ACUMULADA, % | [7 empty] | 94.27981

## Flujos de entrada
| FLUJO | CONCENTRADO DE COBRE
| MES | FEBRERO
| AÑO | 2023
Flujo Fusión | Proveedor | Conjunto | Peso seco medido, ton | Peso seco ajustado, ton | As, % | S, % | As, ton | S, ton
12 | CAROLA | 299 | 2255.245 | 2255.245 | 0.00572 | 36.43453372 | 0.129 | 821.688
24 | CAROLA | 328 | 99.992 | 99.99216801 | 0.0150012 | 37.91903352 | 0.01500003 | 37.91606
158 | CAROLA | 346 | 1807.688 | 1918.958 | 0.0240086 | 37.76000062 | 0.4607148 | 724.5984
463 | CAROLA | 230 | 204.381 | 204.3806 | 0.0039143 | 36.88796904 | 0.008000071 | 75.39187
640 | MATTA | 249 | 5291.763 | 5275.159 | 0.1504225 | 30.10690388 | 7.935026 | 1588.187
54 | PUNTA DEL COBRE | 349 | 460.893 | 460.8932 | 0.0423092 | 34.33985762 | 0.1950002 | 158.2701
88 | PUNTA DEL COBRE | 49 | 1861.223 | 1861.333 | 0.0190735 | 33.71750725 | 0.3550213 | 627.5949
98 | ENAMI VARIOS | 213 | 983.892 | 984.4121 | 0.0479727 | 28.44631321 | 0.4722491 | 280.029
103 | ENAMI VARIOS | 62 | 138.482 | 144.4872 | 0.0288846 | 25.85967851 | 0.04173455 | 37.36392
200 | CENIZAS | 398 | 597.008 | 597.0076 | 0.1535993 | 20.07946292 | 0.9169995 | 119.8759
| TOTALES |  | 13700.567 | 13801.87 | 0.07628494 | 32.39355 | 10.52875 | 4470.915
| FLUJO | PRECIPITADOS
| MES | FEBRERO
| AÑO | 2023
Flujo Fusión | Proveedor | Conjunto | Peso seco medido, ton | Peso seco ajustado, ton | As, % | S, % | As, ton | S, ton
185 | PRECIPITADO DE Cu | 70 | 0 | 0 | 0 | 0 | 0 | 0
185 | PRECIPITADO DE Cu | 222 | 0 | 0 | 0 | 0 | 0 | 0
200 | PRECIPITADO DE Cu | 3 | 0 | 0 | 0 | 0 | 0 | 0
200 | PRECIPITADO DE Cu | 146 | 0 | 0 | 0 | 0 | 0 | 0
191 | PRECIPITADO DE Cu | 164 | 0 | 0 | 0 | 0 | 0 | 0
557 | PRECIPITADO DE Cu | 565 | 0 | 0 | 0 | 0 | 0 | 0
559 | PRECIPITADO DE Cu | 448 | 0 | 0 | 0 | 0 | 0 | 0
| TOTALES |  | 0 | 0 | 0 | 0 | 0 | 0
| FLUJO | BLÍSTER EXTERNO
| MES | FEBRERO
| AÑO | 2023
Flujo Fusión | Proveedor | Conjunto | Peso seco medido, ton | Peso seco ajustado, ton | As, % | S, % | As, ton | S, ton
368 | BLÍSTER EXTERNO | 15 | 136.562 | 136.5478 | 0 | 0.00379051 | 0 | 0.00517586
561 | BLÍSTER EXTERNO | 89 | 20 | 19.99232 | 0 | 0 | 0 | 0
| TOTALES |  | 156.562 | 156.5402 | 0 | 0.00330641 | 0 | 0.00517586
| FLUJO | MINERALES
| MES | FEBRERO
| AÑO | 2023
Flujo Fusión | Proveedor | Conjunto | Peso seco medido, ton | Peso seco ajustado, ton | As, % | S, % | As, ton | S, ton
543 | MFD Cu | 539 | 278.499 | 426.0968 | 0.0714545 | 3.17595395 | 0.3044654 | 13.53264
| TOTALES |  | 278.499 | 426.0968 | 0.0714545 | 3.17595395 | 0.3044654 | 13.53264
| FLUJO | CONCENTRADO Au
| MES | FEBRERO
| AÑO | 2023
Flujo Fusión | Proveedor | Conjunto | Peso seco medido, ton | Peso seco ajustado, ton | As, % | S, % | As, ton | S, ton
535 | CONCENTRADO DE ORO | 337 | 41.765 | 41.76724 | 0.0814079 | 6.8430504 | 0.03400183 | 2.858153
539 | CONCENTRADO DE ORO | 63 | 0 | 0 | 0 | 0 | 0 | 0
| TOTALES |  | 41.765 | 41.76724 | 0.0814079 | 6.8430504 | 0.03400183 | 2.858153
| FLUJO | CONCENTRADO Ag
| MES | FEBRERO
| AÑO | 2023
Flujo Fusión | Proveedor | Conjunto | Peso seco medido, ton | Peso seco ajustado, ton | As, % | S, % | As, ton | S, ton
527 | CONCENTRADO DE PLATA | 53 | 9.969 | 9.969163 | 0.2909018 | 13.80278864 | 0.02900047 | 1.376022
| TOTALES |  | 9.969 | 9.969163 | 0.2909018 | 13.80278864 | 0.02900047 | 1.376022
| FLUJO | SÍLICE
| MES | FEBRERO
| AÑO | 2023
Flujo Fusión | Proveedor | Peso seco medido, ton | Peso seco ajustado, ton | As, % | S, % | As, ton | S, ton
262 | SÍLICE | 1300.7771 | 1792.498 | 0 | 0 | 0 | 0
| TOTALES | 1300.7771 | 1792.498 | 0 | 0 | 0 | 0

## Inv Circ
INVENTARIO DE CIRCULANTES
FEBRERO | [15 empty] | 32 | 29 | 95
|  |  |  | INVENTARIO FINAL | [5 empty] | INVENTARIO INICIAL |  |  | Diferencia | Diferencia |  | 33 | 30 | 96
|  |  |  | -1 | [5 empty] | -2 |  |  | (1) - (2) | (1) - (2) |  | 34 | 31 | 98
| ts | ts ajustada | As (%) | As (t) | S (%) | S (t) | ts | ts ajustada | As (%) | As (t) | S (%) | S (t) | As (t) | S (t) |  | 35 |  | 100
[16 empty] | 38 | 25 | 108
CIRCULANTE CT | 16339.28 | 16353.56 | 0.2260952 | 36.9746 | 4.31590374 | 705.8038 | 14858.18 | 14858.18 | 0.25074837 | 37.25664 | 7.47 | 1109.906 | -0.2820404 | -404.1022 | Conj. 394 | 40 | 27 | 111
[16 empty] | 41 |  | 112
METAL BLANCO FRIO | 133.3 | 130.5899 | 0.08698167 | 0.1135893 | 14.89444447 | 19.45064 | 0 | 0 | 0 | 0 | 0 | 0 | 0.1135893 | 19.45064 |  | 42 | 20 | 117
[16 empty] | 43 | 21 | 119
CIRCULANTE CONVERSIÓN | 14604.48 | 14676.11 | 0.200509 | 29.42691 | 19.09871 | 2802.947 | 13806.62 | 13806.62 | 0.2017844 | 27.8596 | 18.50158 | 2554.442 | 1.567312 | 248.5047 |  | 44 | 26 | 121
[16 empty] | 45 | 32 | 124
CIRCULANTE SIN TRITURAR |  |  | 0 |  | 0 |  | 0 |  | 0 |  | 0 |  | 0 | 0 |  | 46 | 22 | 125
[16 empty] | 49 | 33 | 130
ESCORIA. CT FRIA | 3086.599 | 3086.599 | 0.05779723 | 1.783968 | 4.279252 | 132.0833 | 3086.599 | 3086.599 | 0.05779723 | 1.783968 | 4.279252 | 132.0833 | 0 | 0 | Conj. 392 | 51 | 19 | 135
[16 empty] | 52 |  | 140
CONCENTRADO ESCORIA CT (MATTA) | 0 | 0 | 0 | 0 | 0 | 0 | 0 | 0 | 0 | 0 | 0 | 0 | 0 | 0 |  | 53 |  | 141
[16 empty] | 116 | 28 | 215
SUBTOTAL CIRCULANTE NAVE | 34163.66 | 34246.85 | 0.001994317 | 68.29907 | 10.68794 | 3660.285 | 31751.4 | 31751.4 | 0.002107001 | 66.90021 | 11.95674 | 3796.432 | 1.39886 | -136.1468 |  | 118 |  | 219
[16 empty] | 119 |  | 220
CIRCULANTES RAF |  |  | 0 |  | 0 |  | 0 |  | 0 |  | 0 |  | 0 | 0 |  | 120 |  | 221
[16 empty] | 122 |  | 223
POLVOS DE FUSIÓN | 6181.666 | 6225.387 | 0.9354948 | 58.23817 | 19.86453 | 1236.644 | 6140.326 | 6140.326 | 0.94031 | 57.7381 | 19.87661 | 1220.489 | 0.5000722 | 16.15558 |  | 123 | 1.1 | 224
[16 empty] | 124 | 1.1 | 225
POLVOS DE CONVERSIÓN | 3617.259 | 3775.478 | 0.2627323 | 9.919401 | 15.57214 | 587.9226 | 3486.469 | 3486.469 | 0.27143624 | 9.463541 | 15.50019 | 540.4093 | 0.4558602 | 47.51337 |  | 125 |  | 226
[16 empty] | 128 | 38 | 230
POLVOS PRECIP. ELECTROSTÁTICOS | 753.4343 | 757.8296 | 2.355169 | 17.84817 | 18.08630615 | 137.0634 | 732.9268 | 732.9268 | 2.394586 | 17.55056 | 18.13964514 | 132.9503 | 0.2976086 | 4.113063 |  | 117 | 35 | 218
4093
POLVOS PPEE HELE | 2211.735 | 2186.407 | 2.06684505 | 45.18964 | 21.46003 | 469.2035 | 2123.655 | 2123.655 | 2.096333 | 44.51889 | 21.82267943 | 463.4384 | 0.6707458 | 5.765071
PRODUCTOS EN PROCESO | 1746.828 | 1349.184 | 0.541464 | 7.305345 | 30.65204 | 413.5524 | 2147.141 | 2147.141 | 0.383001 | 8.223571 | 25.60152 | 549.7007 | -0.9182263 | -136.1483
TOTAL CIRCULANTES | 48674.58 | 48541.14 | 0.42603 | 206.7998 | 13.40033 | 6504.671 | 46381.91 | 46381.91 | 0.440678 | 204.3949 | 14.45266 | 6703.419 | 2.404921 | -198.748

## Ánodos
FLUJO | ÁNODOS
MES | FEBRERO
AÑO | 2023
Lote | Peso medido, ton | Peso Ajustado, ton | S, ppm | As,ppm | S, ton | As, ton | Peso medido, ton | Peso ajustado, ton | As, ton | S, ton
01022023-1 | 107.112 | 106.8575 | 30 | 457 | 0.003205724 | 0.04883387 | 107.112 | 106.8575 | 0.04883387 | 0.003205724
01022023-2 | 30.462 | 30.38962 | 28 | 1172 | 0.0008509093 | 0.03561663 | 30.462 | 30.38962 | 0.03561663 | 0.0008509093
02022023-1 | 75.778 | 75.59794 | 29 | 429 | 0.00219234 | 0.03243151 | 75.778 | 75.59794 | 0.03243151 | 0.00219234
02022023-2 | 58.284 | 58.14551 | 28 | 414 | 0.001628074 | 0.02407224 | 58.284 | 58.14551 | 0.02407224 | 0.001628074
03022023-1 | 89.644 | 89.43099 | 29 | 397 | 0.002593499 | 0.0355041 | 89.644 | 89.43099 | 0.0355041 | 0.002593499
04022023-1 | 188.58 | 188.1319 | 30 | 403 | 0.005643957 | 0.07581715 | 188.58 | 188.1319 | 0.07581715 | 0.005643957
04022023-2 | 20.073 | 20.0253 | 31 | 384 | 0.0006207844 | 0.007689716 | 20.073 | 20.0253 | 0.007689716 | 0.0006207844
05022023-1 | 188.804 | 188.3554 | 32 | 418 | 0.006027372 | 0.07873254 | 188.804 | 188.3554 | 0.07873254 | 0.006027372
05022023-2 | 50.018 | 49.89915 | 32 | 421 | 0.001596773 | 0.02100754 | 50.018 | 49.89915 | 0.02100754 | 0.001596773
06022023-1 | 67.946 | 67.78455 | 32 | 424 | 0.002169105 | 0.02874065 | 67.946 | 67.78455 | 0.02874065 | 0.002169105
07022023-1 | 194.274 | 193.8124 | 32 | 451 | 0.006201996 | 0.08740938 | 194.274 | 193.8124 | 0.08740938 | 0.006201996
07022023-2 | 55.142 | 55.01097 | 32 | 413 | 0.001760351 | 0.02271953 | 55.142 | 55.01097 | 0.02271953 | 0.001760351
08022023-1 | 71.24 | 71.07072 | 32 | 390 | 0.002274263 | 0.02771758 | 71.24 | 71.07072 | 0.02771758 | 0.002274263
08022023-2 | 135.166 | 134.8448 | 32 | 412 | 0.004315034 | 0.05555607 | 135.166 | 134.8448 | 0.05555607 | 0.004315034
09022023-1 | 160.804 | 160.4219 | 32 | 435 | 0.005133501 | 0.06978353 | 160.804 | 160.4219 | 0.06978353 | 0.005133501
10022023-1 | 21.998 | 21.94573 | 31 | 433 | 0.0006803176 | 0.0095025 | 21.998 | 21.94573 | 0.0095025 | 0.0006803176
11022023-1 | 98.902 | 98.66699 | 32 | 430 | 0.003157344 | 0.04242681 | 98.902 | 98.66699 | 0.04242681 | 0.003157344
12022023-1 | 124.65 | 124.3538 | 32 | 393 | 0.003979322 | 0.04887105 | 124.65 | 124.3538 | 0.04887105 | 0.003979322
13022023-1 | 88.083 | 87.8737 | 32 | 436 | 0.002811958 | 0.03831293 | 88.083 | 87.8737 | 0.03831293 | 0.002811958
14022023-1 | 91.837 | 91.61878 | 32 | 393 | 0.002931801 | 0.03600618 | 91.837 | 91.61878 | 0.03600618 | 0.002931801
15022023-1 | 97.294 | 97.06281 | 32 | 425 | 0.00310601 | 0.04125169 | 97.294 | 97.06281 | 0.04125169 | 0.00310601
16022023-1 | 120.193 | 119.9074 | 32 | 392 | 0.003837037 | 0.0470037 | 120.193 | 119.9074 | 0.0470037 | 0.003837037
17022023-1 | 114.479 | 114.207 | 32 | 341 | 0.003654623 | 0.03894458 | 114.479 | 114.207 | 0.03894458 | 0.003654623
18022023-1 | 116.841 | 116.5634 | 32 | 300 | 0.003730028 | 0.03496901 | 116.841 | 116.5634 | 0.03496901 | 0.003730028
19022023-1 | 103.509 | 103.263 | 32 | 344 | 0.003304417 | 0.03552249 | 103.509 | 103.263 | 0.03552249 | 0.003304417
20022023-1 | 93.351 | 93.12918 | 32 | 445 | 0.002980134 | 0.04144248 | 93.351 | 93.12918 | 0.04144248 | 0.002980134
21022023-1 | 159.79 | 159.4103 | 32 | 244 | 0.00510113 | 0.03889611 | 159.79 | 159.4103 | 0.03889611 | 0.00510113
22022023-1 | 100.115 | 99.87711 | 32 | 288 | 0.003196067 | 0.02876461 | 100.115 | 99.87711 | 0.02876461 | 0.003196067
22022023-2 | 100.456 | 100.2173 | 32 | 546 | 0.003206953 | 0.05471864 | 100.456 | 100.2173 | 0.05471864 | 0.003206953
23022023-1 | 123.735 | 123.441 | 32 | 524 | 0.003950111 | 0.06468307 | 123.735 | 123.441 | 0.06468307 | 0.003950111
23022023-2 | 85.922 | 85.71783 | 32 | 589 | 0.002742971 | 0.0504878 | 85.922 | 85.71783 | 0.0504878 | 0.002742971
24022023-1 | 118.835 | 118.5526 | 32 | 813 | 0.003793684 | 0.09638328 | 118.835 | 118.5526 | 0.09638328 | 0.003793684
25022023-1 | 105.776 | 105.5247 | 32 | 560 | 0.003376789 | 0.05909381 | 105.776 | 105.5247 | 0.05909381 | 0.003376789
[7 empty] | 0 | 0 | 0 | 0
[7 empty] | 0 | 0 | 0 | 0
[7 empty] | 0 | 0 | 0 | 0
[5 empty] | 0 | 0 | 0 | 0 | 0 | 0
[5 empty] | 0 | 0 | 0 | 0 | 0 | 0
[5 empty] | 0 | 0 | 0 | 0 | 0 | 0
[5 empty] | 0 | 0 | 0 | 0 | 0 | 0
[5 empty] | 0 | 0 | 0 | 0 | 0 | 0
[5 empty] | 0 | 0 | 0 | 0 | 0 | 0
[5 empty] | 0 | 0 | 0 | 0 | 0 | 0
[5 empty] | 0 | 0 | 0 | 0 | 0 | 0
[5 empty] | 0 | 0 | 0 | 0 | 0 | 0
[5 empty] | 0 | 0 | 0 | 0 | 0 | 0
[5 empty] | 0 | 0 | 0 | 0 | 0 | 0
[5 empty] | 0 | 0 | 0 | 0 | 0 | 0
[5 empty] | 0 | 0 | 0 | 0 | 0 | 0
[5 empty] | 0 | 0 | 0 | 0 | 0 | 0
[5 empty] | 0 | 0 | 0 | 0 | 0 | 0
[5 empty] | 0 | 0 | 0 | 0 | 0 | 0
[5 empty] | 0 | 0 | 0 | 0 | 0 | 0
[5 empty] | TOTAL MES |  | 3359.093 | 3351.111 | 1.458913 | 0.1057544
[7 empty] | 3359.093 | 3351.111 | 0.04354% | 0.003156%

## Ácido Sulfúrico Producto
FLUJO | ACIDO SULFÚRICO PRODUCTO
MES | FEBRERO
AÑO | 2023
DESPACHO DIARIO, TONELADAS | [31 empty] | TOTAL
| 1 | 2 | 3 | 4 | 5 | 6 | 7 | 8 | 9 | 10 | 11 | 12 | 13 | 14 | 15 | 16 | 17 | 18 | 19 | 20 | 21 | 22 | 23 | 24 | 25 | 26 | 27 | 28 | 29 | 30 | 31
Masa medida, kg | 778920 | 667320 | 582480 | 0 | 0 | 695620 | 780550 | 836230 | 695350 | 387260 | 0 | 0 | 613430 | 752820 | 833800 | 724830 | 555290 | 0 | 0 | 695700 | 809720 | 779460 | 696240 | 417580 | 0 | 0 | 282510 | 279600 |  |  |  | 12864710
Masa medida, ton | 778.92 | 667.32 | 582.48 | 0 | 0 | 695.62 | 780.55 | 836.23 | 695.35 | 387.26 | 0 | 0 | 613.43 | 752.82 | 833.8 | 724.83 | 555.29 | 0 | 0 | 695.7 | 809.72 | 779.46 | 696.24 | 417.58 | 0 | 0 | 282.51 | 279.6 |  |  |  | 12864.71
Masa ajustada, ton | 778.92 | 667.32 | 582.48 | 0 | 0 | 695.62 | 780.55 | 836.23 | 695.35 | 387.26 | 0 | 0 | 613.43 | 752.82 | 833.8 | 724.83 | 555.29 | 0 | 0 | 695.7 | 809.72 | 779.46 | 696.24 | 417.58 | 0 | 0 | 282.51 | 279.6 |  |  |  | 12864.71
Densidad gr/cc, t/m3 | 1.76 | 1.77 | 1.77 |  |  | 1.79 | 1.76 | 1.78 | 1.77 | 1.77 |  |  | 1.77 | 1.77 | 1.7 | 1.77 | 1.79 |  |  | 1.77 | 1.77 | 1.79 | 1.79 | 1.77 |  |  | 1.78 | 1.78 |  |  |  | 1.76933
Volumen m3 | 442.5682 | 377.0169 | 329.0847 |  |  | 388.6145 | 443.4943 | 469.7921 | 392.8531 | 218.791 |  |  | 346.5706 | 425.322 | 490.4706 | 409.5085 | 310.2179 |  |  | 393.0508 | 457.4689 | 435.4525 | 388.9609 | 235.9209 |  |  | 158.7135 | 157.0787 |  |  |  | 7270.951
[H2SO4], % | 96.2 | 96.7 | 96.7 |  |  | 97.62 | 96.23 | 96.28 | 96.7 | 96.7 |  |  | 96.47 | 96.7 | 93.09 | 96.7 | 97.78 |  |  | 96.7 | 96.7 | 97.8 | 98.15 | 96.7 |  |  | 97.04 | 96.96 |  |  |  | 96.62357
[As], mg/l, gr/m3 | [31 empty] | 0.432 | composito mensual
Ácido al 100%, ton | 749.321 | 645.29844 | 563.25816 | 0 | 0 | 679.0643 | 751.1233 | 805.1222 | 672.40345 | 374.48042 | 0 | 0 | 591.7759 | 727.97694 | 776.1844 | 700.91061 | 542.9626 | 0 | 0 | 672.7419 | 782.99924 | 762.3119 | 683.3596 | 403.79986 | 0 | 0 | 274.1477 | 271.1002 |  |  |  | 12430.34
Factor gravimétrico H2SO4 ==> S | 0.3269 | 0.3269 | 0.3269 | 0.3269 | 0.3269 | 0.3269 | 0.3269 | 0.3269 | 0.3269 | 0.3269 | 0.3269 | 0.3269 | 0.3269 | 0.3269 | 0.3269 | 0.3269 | 0.3269 | 0.3269 | 0.3269 | 0.3269 | 0.3269 | 0.3269 | 0.3269 | 0.3269 | 0.3269 | 0.3269 | 0.3269 | 0.3269 |  |  |  | 0.3269
Azufre, ton | 244.953 | 210.9481 | 184.1291 | 0 | 0 | 221.9861 | 245.5422 | 263.1945 | 219.8087 | 122.4176 | 0 | 0 | 193.4516 | 237.9757 | 253.7347 | 229.1277 | 177.4945 | 0 | 0 | 219.9193 | 255.9625 | 249.1998 | 223.3902 | 132.0022 | 0 | 0 | 89.61889 | 88.62264 |  |  |  | 4063.479 | 31.59%
Arsénico, ton | 0 | 0 | 0 | 0 | 0 | 0 | 0 | 0 | 0 | 0 | 0 | 0 | 0 | 0 | 0 | 0 | 0 | 0 | 0 | 0 | 0 | 0 | 0 | 0 | 0 | 0 | 0 | 0 |  |  |  | 0.003141051 | 2.442e-05%

## DIFERENCIA INVENTARIO ÁCIDO
INVENTARIO | ACIDO SULFÚRICO PRODUCTO
MES | FEBRERO
AÑO | 2023
| Inicial | Final | Variación
Masa medida, kg | 5420459.007 | 6520222.016 | 1099763.009
Masa medida, ton | 5420.459007 | 6520.222016 | 1099.763009
Densidad gr/cc, t/m3 | 1.758153 | 1.76933
Volumen m3 | 3083.041 | 3685.137
[H2SO4], % | 98.23 | 95.51
[As], mg/l, gr/m3 | 0.93 | 0.432
Ácido al 100%, ton | 5324.517 | 6227.464 | 902.9472
Factor gravimétrico H2SO4 ==> S | 0.3269 | 0.3269 | 0.3269
Azufre, ton | 1740.585 | 2035.758 | 295.1734
Arsénico, ton | 0.002867228 | 0.001591979 | -0.001275249

## Ácido Sulfúrico Tipo C
FLUJO | ACIDO TIPO C
MES | FEBRERO
AÑO | 2023
IDENTIFICACIÓN CAMION | DESPACHO DIARIO, TONELADAS | [30 empty] | TOTAL
| 1 | 2 | 3 | 4 | 5 | 6 | 7 | 8 | 9 | 10 | 11 | 12 | 13 | 14 | 15 | 16 | 17 | 18 | 19 | 20 | 21 | 22 | 23 | 24 | 25 | 26 | 27 | 28 | 29 | 30 | 31
GLRD32 | 26.58 | 25.53 | 27.18 | 0 | 0 | 0 | 44.5 | 0 | 53.23 | 25.7 | 0 | 0 | 26.39 | 27.68 | 0 | 0 | 0 | 0 | 0 | 0 | 0 | 0 | 0 | 0 | 0 | 0 | 0 | 0 | 0 | 0 | 0 | 256.79
GGYB76 | 60.7 | 60.17 | 61.75 | 0 | 0 | 29.51 | 56.78 | 58.5 | 63.14 | 63.66 | 0 | 0 | 32.21 | 29.85 | 26.92 | 58.32 | 57.19 | 61.06 | 56.15 | 31.35 | 60.43 | 57.34 | 58.44 | 48.79 | 49.95 | 49.32 | 57.62 | 0 | 0 | 0 | 0 | 1189.15
FKRR18 | 0 | 0 | 0 | 27.22 | 57.14 | 0 | 0 | 0 | 0 | 0 | 0 | 0 | 0 | 0 | 0 | 25.99 | 0 | 0 | 0 | 0 | 0 | 0 | 0 | 0 | 0 | 0 | 0 | 0 | 0 | 0 | 0
GSKP42 | 0 | 0 | 0 | 0 | 0 | 0 | 0 | 0 | 0 | 0 | 58.74 | 58.77 | 0 | 0 | 0 | 0 | 0 | 0 | 0 | 0 | 0 | 0 | 0 | 0 | 0 | 0 | 0 | 0 | 0 | 0 | 0 | 117.51
BHFH80 | 0 | 0 | 0 | 0 | 0 | 0 | 0 | 0 | 0 | 0 | 0 | 0 | 0 | 0 | 0 | 0 | 0 | 0 | 0 | 23.73 | 23.47 | 0 | 0 | 23.81 | 22.92 | 0 | 24.71 | 0 | 0 | 0 | 0 | 118.64
GCFP76 | 0 | 0 | 0 | 0 | 0 | 0 | 0 | 0 | 0 | 0 | 0 | 0 | 0 | 0 | 0 | 0 | 0 | 0 | 0 | 0 | 0 | 0 | 0 | 0 | 0 | 0 | 0 | 60.17 | 0 | 0 | 0 | 60.17
| 0 | 0 | 0 | 0 | 0 | 0 | 0 | 0 | 0 | 0 | 0 | 0 | 0 | 0 | 0 | 0 | 0 | 0 | 0 | 0 | 0 | 0 | 0 | 0 | 0 | 0 | 0 | 0 | 0 | 0 | 0
Masa medida, ton | 87.28 | 85.7 | 88.93 | 27.22 | 57.14 | 29.51 | 101.28 | 58.5 | 116.37 | 89.36 | 58.74 | 58.77 | 58.6 | 57.53 | 26.92 | 84.31 | 57.19 | 61.06 | 56.15 | 55.08 | 83.9 | 57.34 | 58.44 | 72.6 | 72.87 | 49.32 | 82.33 | 60.17 | 0 | 0 | 0 | 1852.61
Masa ajustada, ton | 87.28 | 85.7 | 88.93 | 27.22 | 57.14 | 29.51 | 101.28 | 58.5 | 116.37 | 89.36 | 58.74 | 58.77 | 58.6 | 57.53 | 26.92 | 84.31 | 57.19 | 61.06 | 56.15 | 55.08 | 83.9 | 57.34 | 58.44 | 72.6 | 72.87 | 49.32 | 82.33 | 60.17 | 0 | 0 | 0 | 1852.61
Densidad gr/cc, t/m3 | 3.349345 | 1.201216 | 1.200366 | 1.19 | 1.19 | 1.14 | 1.142707 | 12.05199 | 1.199104 | 1.205504 | 1.22 | 1.22 | 1.224483 | 1.23 | 1.19 | 1.16 | 1.134233 | 1.24 | 1.124899 | 1.22 | 1.208986 | 1.165089 | 1.145029 | 1.166565 | 1.164704 | 1.185374 | 1.152983 | 1.185146 | 0 | 0 | 0 | 1.25845
Volumen m3 | 26.05882 | 71.34436 | 74.08575 | 22.87395 | 48.0168 | 25.88597 | 88.63166 | 4.853969 | 97.04746 | 74.1267 | 48.14754 | 48.17213 | 47.85692 | 46.77236 | 22.62185 | 72.68104 | 50.42176 | 49.24194 | 49.91561 | 45.14754 | 69.39702 | 49.21511 | 51.03799 | 62.23402 | 62.56526 | 41.60711 | 71.40607 | 50.77012 | 0 | 0 | 0 | 1472.137
Ácidez g/l, kg/m3 | 418.95 | 234.0968 | 247.55 | 259.09 | 252.9017 | 168.1 | 168.2264 | 205.9309 | 250.7421 | 283.9666 | 282.4053 | 269.5326 | 275.63 | 277.5122 | 232.8 | 197.0405 | 146.2154 | 256.508 | 135.6786 | 241.6767 | 230.7336 | 177.4021 | 161.1067 | 191.2202 | 202.609 | 264.7954 | 202.5522 | 242.0115 | 0 | 0 | 0
[As], mg/l, gr/m3 | 4547 | 3076.102 | 4404.209 | 3505 | 3940.602 | 4144 | 3579.743 | 3262.56 | 4617.485 | 6138.505 | 6055.381 | 5662.057 | 5371.635 | 5482.489 | 3598 | 3339.328 | 2968.225 | 5485.965 | 2774.029 | 5398.399 | 4562.628 | 4271.65 | 3649.879 | 3640.962 | 3772.174 | 1927.271 | 3144.771 | 3617.585 | 0 | 0 | 0
Azufre, ton | 3.56888 | 5.459716 | 5.995323 | 1.937344 | 3.96972 | 1.422483 | 4.874139 | 0.3267634 | 7.954748 | 6.881083 | 4.444899 | 4.244456 | 4.312074 | 4.24313 | 1.721575 | 4.68157 | 2.410049 | 4.129057 | 2.213923 | 3.566841 | 5.234396 | 2.85412 | 2.687955 | 3.890242 | 4.143877 | 3.601579 | 4.728103 | 4.016605 | 0 | 0 | 0 | 109.5147 | 0.05911371
Arsénico, ton | 0.1184895 | 0.2194625 | 0.3262891 | 0.08017319 | 0.1892151 | 0.1072714 | 0.3172786 | 0.01583636 | 0.4481152 | 0.4550271 | 0.2915517 | 0.2727533 | 0.2570699 | 0.256429 | 0.08139341 | 0.2427058 | 0.1496631 | 0.2701395 | 0.1384673 | 0.2437244 | 0.3166328 | 0.2102297 | 0.1862825 | 0.2265917 | 0.2360071 | 0.08018815 | 0.2245557 | 0.1836652 | 0 | 0 | 0 | 6.145209 | 0.003317055

## Ácido Sulfúrico PTGC
FLUJO | ACIDO PTGC
MES | FEBRERO
AÑO | 2023
IDENTIFICACIÓN CAMION | DESPACHO DIARIO, TONELADAS | [30 empty] | TOTAL
| 1 | 2 | 3 | 4 | 5 | 6 | 7 | 8 | 9 | 10 | 11 | 12 | 13 | 14 | 15 | 16 | 17 | 18 | 19 | 20 | 21 | 22 | 23 | 24 | 25 | 26 | 27 | 28 | 29 | 30 | 31
BBZP-72 | 0 | 0 | 0 | 0 | 0 | 0 | 0 | 0 | 0 | 0 | 0 | 0 | 0 | 0 | 0 | 0 | 0 | 0 | 0 | 0 | 0 | 0 | 0 | 0 | 0 | 0 | 0 | 0 | 0 | 0 |  | 0
BHBC-64 | 0 | 0 | 0 | 0 | 0 | 0 | 0 | 0 | 0 | 0 | 0 | 0 | 0 | 0 | 0 | 0 | 0 | 0 | 0 | 0 | 0 | 0 | 0 | 0 | 0 | 0 | 0 | 0 | 0 | 0 |  | 0
BHFA-80 | 0 | 0 | 0 | 0 | 0 | 0 | 0 | 0 | 0 | 0 | 0 | 0 | 0 | 0 | 0 | 0 | 0 | 0 | 0 | 0 | 0 | 0 | 0 | 0 | 0 | 0 | 0 | 0 | 0 | 0 |  | 0
BHFB-80 | 0 | 0 | 0 | 0 | 0 | 0 | 0 | 0 | 0 | 0 | 0 | 0 | 0 | 0 | 0 | 0 | 0 | 0 | 0 | 0 | 0 | 0 | 0 | 0 | 0 | 0 | 0 | 0 | 0 | 0 |  | 0
BHFH-80 | 0 | 0 | 0 | 0 | 0 | 0 | 0 | 0 | 0 | 0 | 0 | 0 | 0 | 0 | 0 | 0 | 0 | 0 | 0 | 0 | 0 | 0 | 0 | 0 | 0 | 0 | 0 | 0 | 0 | 0 |  | 0
BHFN-80 | 0 | 0 | 0 | 0 | 0 | 0 | 0 | 0 | 0 | 0 | 0 | 0 | 0 | 0 | 0 | 0 | 0 | 0 | 0 | 0 | 0 | 0 | 0 | 0 | 0 | 0 | 0 | 0 | 0 | 0 |  | 0
BVGP-12 | 0 | 0 | 0 | 0 | 0 | 0 | 0 | 0 | 0 | 0 | 0 | 0 | 0 | 0 | 0 | 0 | 0 | 0 | 0 | 0 | 0 | 0 | 0 | 0 | 0 | 0 | 0 | 0 | 0 | 0 |  | 0
BVGP-13 | 0 | 0 | 0 | 0 | 0 | 0 | 0 | 0 | 0 | 0 | 0 | 0 | 0 | 0 | 0 | 0 | 0 | 0 | 0 | 0 | 0 | 0 | 0 | 0 | 0 | 0 | 0 | 0 | 0 | 0 |  | 0
CDLV-83 | 0 | 0 | 0 | 0 | 0 | 0 | 0 | 0 | 0 | 0 | 0 | 0 | 0 | 0 | 0 | 0 | 0 | 0 | 0 | 0 | 0 | 0 | 0 | 0 | 0 | 0 | 0 | 0 | 0 | 0 |  | 0
CDLV-84 | 0 | 0 | 0 | 0 | 0 | 0 | 0 | 0 | 0 | 0 | 0 | 0 | 0 | 0 | 0 | 0 | 0 | 0 | 0 | 0 | 0 | 0 | 0 | 0 | 0 | 0 | 0 | 0 | 0 | 0 |  | 0
CGTP-29 | 0 | 0 | 0 | 0 | 0 | 0 | 0 | 0 | 0 | 0 | 0 | 0 | 0 | 0 | 0 | 0 | 0 | 0 | 0 | 0 | 0 | 0 | 0 | 0 | 0 | 0 | 0 | 0 | 0 | 0 |  | 0
CGTP-31 | 0 | 0 | 0 | 0 | 0 | 0 | 0 | 0 | 0 | 0 | 0 | 0 | 0 | 0 | 0 | 0 | 0 | 0 | 0 | 0 | 0 | 0 | 0 | 0 | 0 | 0 | 0 | 0 | 0 | 0 |  | 0
CWVR-12 | 0 | 0 | 0 | 0 | 0 | 0 | 0 | 0 | 0 | 0 | 0 | 0 | 0 | 0 | 0 | 0 | 0 | 0 | 0 | 0 | 0 | 0 | 0 | 0 | 0 | 0 | 0 | 0 | 0 | 0 |  | 0
CZWW-83 | 0 | 0 | 0 | 0 | 0 | 0 | 0 | 0 | 0 | 0 | 0 | 0 | 0 | 0 | 0 | 0 | 0 | 0 | 0 | 0 | 0 | 0 | 0 | 0 | 0 | 0 | 0 | 0 | 0 | 0 |  | 0
DDLW-73 | 0 | 0 | 0 | 0 | 0 | 0 | 0 | 0 | 0 | 0 | 0 | 0 | 0 | 0 | 0 | 0 | 0 | 0 | 0 | 0 | 0 | 0 | 0 | 0 | 0 | 0 | 0 | 0 | 0 | 0 |  | 0
DHFH-80 | 0 | 0 | 0 | 0 | 0 | 0 | 0 | 0 | 0 | 0 | 0 | 0 | 0 | 0 | 0 | 0 | 0 | 0 | 0 | 0 | 0 | 0 | 0 | 0 | 0 | 0 | 0 | 0 | 0 | 0 |  | 0
DRRS-56 | 0 | 0 | 0 | 0 | 0 | 0 | 0 | 0 | 0 | 0 | 0 | 0 | 0 | 0 | 0 | 0 | 0 | 0 | 0 | 0 | 0 | 0 | 0 | 0 | 0 | 0 | 0 | 0 | 0 | 0 |  | 0
FKRR-18 | 0 | 0 | 0 | 0 | 0 | 0 | 0 | 0 | 0 | 0 | 0 | 0 | 0 | 0 | 0 | 0 | 0 | 0 | 0 | 0 | 0 | 0 | 0 | 0 | 0 | 0 | 0 | 0 | 0 | 0 |  | 0
FTZF-11 | 0 | 0 | 0 | 0 | 0 | 0 | 0 | 0 | 0 | 0 | 0 | 0 | 0 | 0 | 0 | 0 | 0 | 0 | 0 | 0 | 0 | 0 | 0 | 0 | 0 | 0 | 0 | 0 | 0 | 0 |  | 0
GCFP-76 | 0 | 0 | 0 | 0 | 0 | 0 | 0 | 0 | 0 | 0 | 0 | 0 | 0 | 0 | 0 | 0 | 0 | 0 | 0 | 0 | 0 | 0 | 0 | 0 | 0 | 0 | 0 | 0 | 0 | 0 |  | 0
GSKR-38 | 0 | 0 | 0 | 0 | 0 | 0 | 0 | 0 | 0 | 0 | 0 | 0 | 0 | 0 | 0 | 0 | 0 | 0 | 0 | 0 | 0 | 0 | 0 | 0 | 0 | 0 | 0 | 0 | 0 | 0 |  | 0
HKFL-96 | 0 | 0 | 0 | 0 | 0 | 0 | 0 | 0 | 0 | 0 | 0 | 0 | 0 | 0 | 0 | 0 | 0 | 0 | 0 | 0 | 0 | 0 | 0 | 0 | 0 | 0 | 0 | 0 | 0 | 0 |  | 0
HLFX-56 | 0 | 0 | 0 | 0 | 0 | 0 | 0 | 0 | 0 | 0 | 0 | 0 | 0 | 0 | 0 | 0 | 0 | 0 | 0 | 0 | 0 | 0 | 0 | 0 | 0 | 0 | 0 | 0 | 0 | 0 |  | 0
JPPD-86 | 0 | 0 | 0 | 0 | 0 | 0 | 0 | 0 | 0 | 0 | 0 | 0 | 0 | 0 | 0 | 0 | 0 | 0 | 0 | 0 | 0 | 0 | 0 | 0 | 0 | 0 | 0 | 0 | 0 | 0 |  | 0
JGBP-15 | 0 | 0 | 0 | 0 | 0 | 0 | 0 | 0 | 0 | 0 | 0 | 0 | 0 | 0 | 0 | 0 | 0 | 0 | 0 | 0 | 0 | 0 | 0 | 0 | 0 | 0 | 0 | 0 | 0 | 0 |  | 0
YN-4096 | 0 | 0 | 0 | 0 | 0 | 0 | 0 | 0 | 0 | 0 | 0 | 0 | 0 | 0 | 0 | 0 | 0 | 0 | 0 | 0 | 0 | 0 | 0 | 0 | 0 | 0 | 0 | 0 | 0 | 0 |  | 0
Masa medida, ton |  | 0 | 0 | 0 | 0 | 0 | 0 | 0 | 0 | 0 | 0 | 0 | 0 | 0 | 0 | 0 | 0 | 0 | 0 | 0 | 0 | 0 | 0 | 0 | 0 | 0 | 0 | 0 | 0 | 0 | 0 | 0
Masa ajustada, ton |  | 0 | 0 | 0 | 0 | 0 | 0 | 0 | 0 | 0 | 0 | 0 | 0 | 0 | 0 | 0 | 0 | 0 | 0 | 0 | 0 | 0 | 0 | 0 | 0 | 0 | 0 | 0 | 0 | 0 | 0 | 0
Densidad gr/cc, t/m3
Volumen m3 | 0 | 0 | 0 | 0 | 0 | 0 | 0 | 0 | 0 | 0 | 0 | 0 | 0 | 0 | 0 | 0 | 0 | 0 | 0 | 0 | 0 | 0 | 0 | 0 | 0 | 0 | 0 | 0
Ácidez g/l, kg/m3 | 0 | 0 | 0 | 0 | 0 | 0 | 0 | 0 | 0 | 0 | 0 | 0 | 0 | 0 | 0 | 0 | 0 | 0 | 0 | 0 | 0 | 0 | 0 | 0 | 0 | 0 | 0 | 0 | 0 | 0 | 0
[As], mg/l, gr/m3 | 0 | 0 | 0 | 0 | 0 | 0 | 0 | 0 | 0 | 0 | 0 | 0 | 0 | 0 | 0 | 0 | 0 | 0 | 0 | 0 | 0 | 0 | 0 | 0 | 0 | 0 | 0 | 0
Azufre, ton | 0 | 0 | 0 | 0 | 0 | 0 | 0 | 0 | 0 | 0 | 0 | 0 | 0 | 0 | 0 | 0 | 0 | 0 | 0 | 0 | 0 | 0 | 0 | 0 | 0 | 0 | 0 | 0 |  |  |  | 0 | 0
Arsénico, ton | 0 | 0 | 0 | 0 | 0 | 0 | 0 | 0 | 0 | 0 | 0 | 0 | 0 | 0 | 0 | 0 | 0 | 0 | 0 | 0 | 0 | 0 | 0 | 0 | 0 | 0 | 0 | 0 | 0 | 0 | 0 | 0 | 0
| 20.46 | [7 empty] | 52.88 | 19.1 | 20.7 |  | 33.15 | 57.01 | 41.58 | 17.32 | 22.66 |  |  | 20.89

## Camiones Ácidos C - PTGC
ACIDO C | Fecha |  | 2023-02-01 | 2023-02-02 | 2023-02-03 | 2023-02-04 | 2023-02-05 | 2023-02-06 | 2023-02-07 | 2023-02-08 | 2023-02-09 | 2023-02-10 | 2023-02-11 | 2023-02-12 | 2023-02-13 | 2023-02-14 | 2023-02-15 | 2023-02-16 | 2023-02-17 | 2023-02-18 | 2023-02-19 | 2023-02-20 | 2023-02-21 | 2023-02-22 | 2023-02-23 | 2023-02-24 | 2023-02-25 | 2023-02-26 | 2023-02-27 | 2023-02-28 | 2023-03-01 | 2023-03-02 | 2023-03-03
| Camión 1 | Camión | GLRD32 | GGYB76 | GLRD32 | FKRR18 | FKRR18 | GGYB76 | GLRD32 | GGYB76 | GLRD32 | GGYB76 | GSKP42 | GSKP42 | GLRD32 | GGYB76 | GGYB76 | GGYB76 | GGYB76 | GGYB76 | GGYB76 | GGYB76 | GGYB76 | GGYB76 | GGYB76 | GGYB76 | GGYB76 | GGYB76 | BHFH80 | GCFP76 | 0 | 0 | 0
|  | Volumen, m3 | 26.05882 | 25.66957 | 22.84034 | 22.87395 | 23.72269 | 25.88597 | 16.67544 | 2.446341 | 22.05932 | 26.19672 | 24.28688 | 24.43443 | 21.45528 | 24.26829 | 22.62185 | 24.82759 | 24.65812 | 24.01613 | 25.46429 | 25.69672 | 24.68033 | 24.75424 | 25.66957 | 20.90351 | 21.96522 | 19.24576 | 21.30172 | 26.12605 | 0 | 0 | 0
|  | Densidad g/cc, kg/l, t/m3 | 1.02 | 1.15 | 1.19 | 1.19 | 1.19 | 1.14 | 1.14 | 12.3 | 1.18 | 1.22 | 1.22 | 1.22 | 1.23 | 1.23 | 1.19 | 1.16 | 1.17 | 1.24 | 1.12 | 1.22 | 1.22 | 1.18 | 1.15 | 1.14 | 1.15 | 1.18 | 1.16 | 1.19 | 0 | 0 | 0
|  | Peso (t) | 26.58 | 29.52 | 27.18 | 27.22 | 28.23 | 29.51 | 19.01 | 30.09 | 26.03 | 31.96 | 29.63 | 29.81 | 26.39 | 29.85 | 26.92 | 28.8 | 28.85 | 29.78 | 28.52 | 31.35 | 30.11 | 29.21 | 29.52 | 23.83 | 25.26 | 22.71 | 24.71 | 31.09 | 0 | 0 | 0
|  | Ácidez gr/l | 418.95 | 169.1 | 234 | 259.09 | 257.86 | 168.1 | 178 | 198.58 | 209.5 | 286.7 | 283 | 270.73 | 275.63 | 278.08 | 232.8 | 194.8 | 183.02 | 257.01 | 127.16 | 242.31 | 245.61 | 191.1 | 164.76 | 156.19 | 189.26 | 266.44 | 208.25 | 244.39 | 0 | 0 | 0
|  | Finos de S, t | 3.56888 | 1.418983 | 1.747162 | 1.937344 | 1.99969 | 1.422483 | 0.9703138 | 0.1588062 | 1.510745 | 2.455215 | 2.246845 | 2.162487 | 1.933195 | 2.206093 | 1.721575 | 1.581024 | 1.475277 | 2.017753 | 1.058515 | 2.035466 | 1.981581 | 1.546412 | 1.382564 | 1.067302 | 1.358968 | 1.676291 | 1.450156 | 2.087239 | 0 | 0 | 0
|  | As mg/L | 4547 | 4272 | 4187 | 3505 | 4102 | 4144 | 4416 | 3270 | 3836 | 6120 | 6266 | 5700 | 5541 | 5546 | 3598 | 3367 | 3820 | 5404 | 2703 | 5404 | 4968 | 4380 | 3798 | 3066 | 3629 | 2677 | 3120 | 3953 | 0 | 0 | 0
|  | Finos de As, t | 0.1184895 | 0.1096604 | 0.09563248 | 0.08017319 | 0.09731047 | 0.1072714 | 0.07363874 | 0.007999536 | 0.08461956 | 0.1603239 | 0.1521816 | 0.1392762 | 0.1188837 | 0.1345919 | 0.08139341 | 0.08359449 | 0.09419402 | 0.1297832 | 0.06882996 | 0.1388651 | 0.1226119 | 0.1084236 | 0.09749301 | 0.06409016 | 0.07971178 | 0.05152091 | 0.06646138 | 0.1032763 | 0 | 0 | 0
| Camión 2 | Camión | GGYB76 | GLRD32 | GGYB76 | 0 | FKRR18 | 0 | GGYB76 | GGYB76 | GGYB76 | GGYB76 | GSKP42 | GSKP42 | GGYB76 | GLRD32 | 0 | GGYB76 | GGYB76 | GGYB76 | GGYB76 | BHFH80 | BHFH80 | GGYB76 | GGYB76 | BHFH80 | BHFH80 | GGYB76 | GGYB76 | GCFP76 | 0 | 0 | 0
|  | Volumen, m3 | 0 | 20.7561 | 25.59836 | 0 | 24.29412 | 0 | 23.9913 | 2.407627 | 27.33333 | 26.86441 | 23.86066 | 23.7377 | 26.40164 | 22.50406 | 0 | 25.44828 | 25.76364 | 25.22581 | 24.45133 | 19.45082 | 19.2377 | 24.46087 | 25.36842 | 20.17797 | 18.94215 | 22.36134 | 25.55652 | 24.64407 | 0 | 0 | 0
|  | Densidad g/cc, kg/l, t/m3 | 0 | 1.23 | 1.22 | 0 | 1.19 | 0 | 1.15 | 11.8 | 1.17 | 1.18 | 1.22 | 1.22 | 1.22 | 1.23 | 0 | 1.16 | 1.1 | 1.24 | 1.13 | 1.22 | 1.22 | 1.15 | 1.14 | 1.18 | 1.21 | 1.19 | 1.15 | 1.18 | 0 | 0 | 0
|  | Peso (t) | 31.02 | 25.53 | 31.23 | 0 | 28.91 | 0 | 27.59 | 28.41 | 31.98 | 31.7 | 29.11 | 28.96 | 32.21 | 27.68 | 0 | 29.52 | 28.34 | 31.28 | 27.63 | 23.73 | 23.47 | 28.13 | 28.92 | 23.81 | 22.92 | 26.61 | 29.39 | 29.08 | 0 | 0 | 0
|  | Ácidez gr/l | 0 | 279.3 | 243.78 | 0 | 248.06 | 0 | 173.46 | 213.4 | 210.7 | 283 | 281.8 | 268.3 | 275.63 | 276.9 | 0 | 203.4 | 110.99 | 256.03 | 144.55 | 240.84 | 226.01 | 163.54 | 157.41 | 205.8 | 252.96 | 263.38 | 192.33 | 239.49 | 0 | 0 | 0
|  | Finos de S, t | 0 | 1.895097 | 2.039976 | 0 | 1.97003 | 0 | 1.360405 | 0.1679572 | 1.882661 | 2.485299 | 2.198053 | 2.081969 | 2.378879 | 2.037037 | 0 | 1.692093 | 0.9347725 | 2.111304 | 1.155408 | 1.531375 | 1.421333 | 1.307708 | 1.305391 | 1.357493 | 1.566376 | 1.925288 | 1.606807 | 1.929366 | 0 | 0 | 0
|  | As mg/L | 0 | 5224 | 5533 | 0 | 3783 | 0 | 3516 | 3255 | 3659 | 6273 | 5841 | 5623 | 5234 | 5414 | 0 | 3273 | 2153 | 5564 | 2848 | 5391 | 4401 | 4162 | 3500 | 3964 | 4645 | 1282 | 3170 | 3262 | 0 | 0 | 0
|  | Finos de As, t | 0 | 0.1084299 | 0.1416357 | 0 | 0.09190464 | 0 | 0.08435343 | 0.007836826 | 0.1000127 | 0.1685204 | 0.1393701 | 0.1334771 | 0.1381862 | 0.121837 | 0 | 0.08329221 | 0.05546911 | 0.1403564 | 0.06963738 | 0.1048594 | 0.08466514 | 0.1018061 | 0.08878947 | 0.07998546 | 0.08798628 | 0.02866724 | 0.08101418 | 0.08038895 | 0 | 0 | 0
| Camión 3 | Camión | GGYB76 | GGYB76 | GGYB76 | 0 | 0 | 0 | GGYB76 | 0 | GGYB76 | GLRD32 | 0 | 0 | 0 | 0 | 0 | FKRR18 | 0 | 0 | 0 | 0 | GGYB76 | 0 | 0 | GGYB76 | GGYB76 | 0 | GGYB76 | 0 | 0 | 0 | 0
|  | Volumen, m3 | 0 | 24.9187 | 25.64706 | 0 | 0 | 0 | 25.60526 | 0 | 25.54098 | 21.06557 | 0 | 0 | 0 | 0 | 0 | 22.40517 | 0 | 0 | 0 | 0 | 25.47899 | 0 | 0 | 21.15254 | 21.6579 | 0 | 24.54783 | 0 | 0 | 0 | 0
|  | Densidad g/cc, kg/l, t/m3 | 0 | 1.23 | 1.19 | 0 | 0 | 0 | 1.14 | 0 | 1.22 | 1.22 | 0 | 0 | 0 | 0 | 0 | 1.16 | 0 | 0 | 0 | 0 | 1.19 | 0 | 0 | 1.18 | 1.14 | 0 | 1.15 | 0 | 0 | 0 | 0
|  | Peso (t) | 29.68 | 30.65 | 30.52 | 0 | 0 | 0 | 29.19 | 0 | 31.16 | 25.7 | 0 | 0 | 0 | 0 | 0 | 25.99 | 0 | 0 | 0 | 0 | 30.32 | 0 | 0 | 24.96 | 24.69 | 0 | 28.23 | 0 | 0 | 0 | 0
|  | Ácidez gr/l | 0 | 263.4 | 263.38 | 0 | 0 | 0 | 164.15 | 0 | 292.8 | 281.8 | 0 | 0 | 0 | 0 | 0 | 192.3 | 0 | 0 | 0 | 0 | 219.89 | 0 | 0 | 211.93 | 172.11 | 0 | 208.25 | 0 | 0 | 0 | 0
|  | Finos de S, t | 0 | 2.145636 | 2.208184 | 0 | 0 | 0 | 1.373995 | 0 | 2.444689 | 1.940569 | 0 | 0 | 0 | 0 | 0 | 1.408454 | 0 | 0 | 0 | 0 | 1.831482 | 0 | 0 | 1.465446 | 1.218533 | 0 | 1.671141 | 0 | 0 | 0 | 0
|  | As mg/L | 0 | 55.07 | 3471 | 0 | 0 | 0 | 3409 | 0 | 5987 | 5990 | 0 | 0 | 0 | 0 | 0 | 3384 | 0 | 0 | 0 | 0 | 4292 | 0 | 0 | 3901 | 3154 | 0 | 3140 | 0 | 0 | 0 | 0
|  | Finos de As, t | 0 | 0.001372273 | 0.08902094 | 0 | 0 | 0 | 0.08728834 | 0 | 0.1529139 | 0.1261828 | 0 | 0 | 0 | 0 | 0 | 0.07581911 | 0 | 0 | 0 | 0 | 0.1093558 | 0 | 0 | 0.08251607 | 0.068309 | 0 | 0.07708018 | 0 | 0 | 0 | 0
| Camión 4 | Camión | 0 | 0 | 0 | 0 | 0 | 0 | GLRD32 | 0 | GLRD32 | 0 | 0 | 0 | 0 | 0 | 0 | 0 | 0 | 0 | 0 | 0 | 0 | 0 | 0 | 0 | 0 | 0 | 0 | 0 | 0 | 0 | 0
|  | Volumen, m3 | 0 | 0 | 0 | 0 | 0 | 0 | 22.35965 | 0 | 22.11382 | 0 | 0 | 0 | 0 | 0 | 0 | 0 | 0 | 0 | 0 | 0 | 0 | 0 | 0 | 0 | 0 | 0 | 0 | 0 | 0 | 0 | 0
|  | Densidad g/cc, kg/l, t/m3 | 0 | 0 | 0 | 0 | 0 | 0 | 1.14 | 0 | 1.23 | 0 | 0 | 0 | 0 | 0 | 0 | 0 | 0 | 0 | 0 | 0 | 0 | 0 | 0 | 0 | 0 | 0 | 0 | 0 | 0 | 0 | 0
|  | Peso (t) | 0 | 0 | 0 | 0 | 0 | 0 | 25.49 | 0 | 27.2 | 0 | 0 | 0 | 0 | 0 | 0 | 0 | 0 | 0 | 0 | 0 | 0 | 0 | 0 | 0 | 0 | 0 | 0 | 0 | 0 | 0 | 0
|  | Ácidez gr/l | 0 | 0 | 0 | 0 | 0 | 0 | 159.99 | 0 | 292.8 | 0 | 0 | 0 | 0 | 0 | 0 | 0 | 0 | 0 | 0 | 0 | 0 | 0 | 0 | 0 | 0 | 0 | 0 | 0 | 0 | 0 | 0
|  | Finos de S, t | 0 | 0 | 0 | 0 | 0 | 0 | 1.169426 | 0 | 2.116653 | 0 | 0 | 0 | 0 | 0 | 0 | 0 | 0 | 0 | 0 | 0 | 0 | 0 | 0 | 0 | 0 | 0 | 0 | 0 | 0 | 0 | 0
|  | As mg/L | 0 | 0 | 0 | 0 | 0 | 0 | 3220 | 0 | 5000 | 0 | 0 | 0 | 0 | 0 | 0 | 0 | 0 | 0 | 0 | 0 | 0 | 0 | 0 | 0 | 0 | 0 | 0 | 0 | 0 | 0 | 0
|  | Finos de As, t | 0 | 0 | 0 | 0 | 0 | 0 | 0.07199807 | 0 | 0.1105691 | 0 | 0 | 0 | 0 | 0 | 0 | 0 | 0 | 0 | 0 | 0 | 0 | 0 | 0 | 0 | 0 | 0 | 0 | 0 | 0 | 0 | 0
| Camión 5 | Camión | 0 | 0 | 0 | 0 | 0 | 0 | 0 | 0 | 0 | 0 | 0 | 0 | 0 | 0 | 0 | 0 | 0 | 0 | 0 | 0 | 0 | 0 | 0 | 0 | 0 | 0 | 0 | 0 | 0 | 0 | 0
|  | Volumen, m3 | 0 | 0 | 0 | 0 | 0 | 0 | 0 | 0 | 0 | 0 | 0 | 0 | 0 | 0 | 0 | 0 | 0 | 0 | 0 | 0 | 0 | 0 | 0 | 0 | 0 | 0 | 0 | 0 | 0 | 0
|  | Densidad g/cc, kg/l, t/m3 | 0 | 0 | 0 | 0 | 0 | 0 | 0 | 0 | 0 | 0 | 0 | 0 | 0 | 0 | 0 | 0 | 0 | 0 | 0 | 0 | 0 | 0 | 0 | 0 | 0 | 0 | 0 | 0 | 0 | 0
|  | Peso (t) | 0 | 0 | 0 | 0 | 0 | 0 | 0 | 0 | 0 | 0 | 0 | 0 | 0 | 0 | 0 | 0 | 0 | 0 | 0 | 0 | 0 | 0 | 0 | 0 | 0 | 0 | 0 | 0 | 0 | 0
|  | Ácidez gr/l | 0 | 0 | 0 | 0 | 0 | 0 | 0 | 0 | 0 | 0 | 0 | 0 | 0 | 0 | 0 | 0 | 0 | 0 | 0 | 0 | 0 | 0 | 0 | 0 | 0 | 0 | 0 | 0 | 0 | 0
|  | Finos de S, t | 0 | 0 | 0 | 0 | 0 | 0 | 0 | 0 | 0 | 0 | 0 | 0 | 0 | 0 | 0 | 0 | 0 | 0 | 0 | 0 | 0 | 0 | 0 | 0 | 0 | 0 | 0 | 0 | 0 | 0 | 0
|  | As mg/L | 0 | 0 | 0 | 0 | 0 | 0 | 0 | 0 | 0 | 0 | 0 | 0 | 0 | 0 | 0 | 0 | 0 | 0 | 0 | 0 | 0 | 0 | 0 | 0 | 0 | 0 | 0 | 0 | 0 | 0
|  | Finos de As, t | 0 | 0 | 0 | 0 | 0 | 0 | 0 | 0 | 0 | 0 | 0 | 0 | 0 | 0 | 0 | 0 | 0 | 0 | 0 | 0 | 0 | 0 | 0 | 0 | 0 | 0 | 0 | 0 | 0 | 0 | 0
| Camión 6 | Camión | 0 | 0 | 0 | 0 | 0 | 0 | 0 | 0 | 0 | 0 | 0 | 0 | 0 | 0 | 0 | 0 | 0 | 0 | 0 | 0 | 0 | 0 | 0 | 0 | 0 | 0 | 0 | 0 | 0 | 0
|  | Volumen, m3 | 0 | 0 | 0 | 0 | 0 | 0 | 0 | 0 | 0 | 0 | 0 | 0 | 0 | 0 | 0 | 0 | 0 | 0 | 0 | 0 | 0 | 0 | 0 | 0 | 0 | 0 | 0 | 0 | 0 | 0
|  | Densidad g/cc, kg/l, t/m3 | 0 | 0 | 0 | 0 | 0 | 0 | 0 | 0 | 0 | 0 | 0 | 0 | 0 | 0 | 0 | 0 | 0 | 0 | 0 | 0 | 0 | 0 | 0 | 0 | 0 | 0 | 0 | 0 | 0 | 0
|  | Peso (t) | 0 | 0 | 0 | 0 | 0 | 0 | 0 | 0 | 0 | 0 | 0 | 0 | 0 | 0 | 0 | 0 | 0 | 0 | 0 | 0 | 0 | 0 | 0 | 0 | 0 | 0 | 0 | 0 | 0 | 0
|  | Ácidez gr/l | 0 | 0 | 0 | 0 | 0 | 0 | 0 | 0 | 0 | 0 | 0 | 0 | 0 | 0 | 0 | 0 | 0 | 0 | 0 | 0 | 0 | 0 | 0 | 0 | 0 | 0 | 0 | 0 | 0 | 0
|  | Finos de S, t | 0 | 0 | 0 | 0 | 0 | 0 | 0 | 0 | 0 | 0 | 0 | 0 | 0 | 0 | 0 | 0 | 0 | 0 | 0 | 0 | 0 | 0 | 0 | 0 | 0 | 0 | 0 | 0 | 0 | 0 | 0
|  | As mg/L | 0 | 0 | 0 | 0 | 0 | 0 | 0 | 0 | 0 | 0 | 0 | 0 | 0 | 0 | 0 | 0 | 0 | 0 | 0 | 0 | 0 | 0 | 0 | 0 | 0 | 0 | 0 | 0 | 0 | 0
|  | Finos de As, t | 0 | 0 | 0 | 0 | 0 | 0 | 0 | 0 | 0 | 0 | 0 | 0 | 0 | 0 | 0 | 0 | 0 | 0 | 0 | 0 | 0 | 0 | 0 | 0 | 0 | 0 | 0 | 0 | 0 | 0 | 0
| Camión 7 | Camión | 0 | 0 | 0 | 0 | 0 | 0 | 0 | 0 | 0 | 0 | 0 | 0 | 0 | 0 | 0 | 0 | 0 | 0 | 0 | 0 | 0 | 0 | 0 | 0 | 0 | 0 | 0 | 0 | 0 | 0
|  | Volumen, m3 | 0 | 0 | 0 | 0 | 0 | 0 | 0 | 0 | 0 | 0 | 0 | 0 | 0 | 0 | 0 | 0 | 0 | 0 | 0 | 0 | 0 | 0 | 0 | 0 | 0 | 0 | 0 | 0 | 0 | 0
|  | Densidad g/cc, kg/l, t/m3 | 0 | 0 | 0 | 0 | 0 | 0 | 0 | 0 | 0 | 0 | 0 | 0 | 0 | 0 | 0 | 0 | 0 | 0 | 0 | 0 | 0 | 0 | 0 | 0 | 0 | 0 | 0 | 0 | 0 | 0
|  | Peso (t) | 0 | 0 | 0 | 0 | 0 | 0 | 0 | 0 | 0 | 0 | 0 | 0 | 0 | 0 | 0 | 0 | 0 | 0 | 0 | 0 | 0 | 0 | 0 | 0 | 0 | 0 | 0 | 0 | 0 | 0
|  | Ácidez gr/l | 0 | 0 | 0 | 0 | 0 | 0 | 0 | 0 | 0 | 0 | 0 | 0 | 0 | 0 | 0 | 0 | 0 | 0 | 0 | 0 | 0 | 0 | 0 | 0 | 0 | 0 | 0 | 0 | 0 | 0
|  | Finos de S, t | 0 | 0 | 0 | 0 | 0 | 0 | 0 | 0 | 0 | 0 | 0 | 0 | 0 | 0 | 0 | 0 | 0 | 0 | 0 | 0 | 0 | 0 | 0 | 0 | 0 | 0 | 0 | 0 | 0 | 0 | 0
|  | As mg/L | 0 | 0 | 0 | 0 | 0 | 0 | 0 | 0 | 0 | 0 | 0 | 0 | 0 | 0 | 0 | 0 | 0 | 0 | 0 | 0 | 0 | 0 | 0 | 0 | 0 | 0 | 0 | 0 | 0 | 0
|  | Finos de As, t | 0 | 0 | 0 | 0 | 0 | 0 | 0 | 0 | 0 | 0 | 0 | 0 | 0 | 0 | 0 | 0 | 0 | 0 | 0 | 0 | 0 | 0 | 0 | 0 | 0 | 0 | 0 | 0 | 0 | 0 | 0
| Camión 8 | Camión | 0 | 0 | 0 | 0 | 0 | 0 | 0 | 0 | 0 | 0 | 0 | 0 | 0 | 0 | 0 | 0 | 0 | 0 | 0 | 0 | 0 | 0 | 0 | 0 | 0 | 0 | 0 | 0 | 0 | 0
|  | Volumen, m3 | 0 | 0 | 0 | 0 | 0 | 0 | 0 | 0 | 0 | 0 | 0 | 0 | 0 | 0 | 0 | 0 | 0 | 0 | 0 | 0 | 0 | 0 | 0 | 0 | 0 | 0 | 0 | 0 | 0 | 0
|  | Densidad g/cc, kg/l, t/m3 | 0 | 0 | 0 | 0 | 0 | 0 | 0 | 0 | 0 | 0 | 0 | 0 | 0 | 0 | 0 | 0 | 0 | 0 | 0 | 0 | 0 | 0 | 0 | 0 | 0 | 0 | 0 | 0 | 0 | 0
|  | Peso (t) | 0 | 0 | 0 | 0 | 0 | 0 | 0 | 0 | 0 | 0 | 0 | 0 | 0 | 0 | 0 | 0 | 0 | 0 | 0 | 0 | 0 | 0 | 0 | 0 | 0 | 0 | 0 | 0 | 0 | 0
|  | Ácidez gr/l | 0 | 0 | 0 | 0 | 0 | 0 | 0 | 0 | 0 | 0 | 0 | 0 | 0 | 0 | 0 | 0 | 0 | 0 | 0 | 0 | 0 | 0 | 0 | 0 | 0 | 0 | 0 | 0 | 0 | 0
|  | Finos de S, t | 0 | 0 | 0 | 0 | 0 | 0 | 0 | 0 | 0 | 0 | 0 | 0 | 0 | 0 | 0 | 0 | 0 | 0 | 0 | 0 | 0 | 0 | 0 | 0 | 0 | 0 | 0 | 0 | 0 | 0 | 0
|  | As mg/L | 0 | 0 | 0 | 0 | 0 | 0 | 0 | 0 | 0 | 0 | 0 | 0 | 0 | 0 | 0 | 0 | 0 | 0 | 0 | 0 | 0 | 0 | 0 | 0 | 0 | 0 | 0 | 0 | 0 | 0
|  | Finos de As, t | 0 | 0 | 0 | 0 | 0 | 0 | 0 | 0 | 0 | 0 | 0 | 0 | 0 | 0 | 0 | 0 | 0 | 0 | 0 | 0 | 0 | 0 | 0 | 0 | 0 | 0 | 0 | 0 | 0 | 0 | 0
| Camión 9 | Camión | 0 | 0 | 0 | 0 | 0 | 0 | 0 | 0 | 0 | 0 | 0 | 0 | 0 | 0 | 0 | 0 | 0 | 0 | 0 | 0 | 0 | 0 | 0 | 0 | 0 | 0 | 0 | 0 | 0 | 0
|  | Volumen, m3 | 0 | 0 | 0 | 0 | 0 | 0 | 0 | 0 | 0 | 0 | 0 | 0 | 0 | 0 | 0 | 0 | 0 | 0 | 0 | 0 | 0 | 0 | 0 | 0 | 0 | 0 | 0 | 0 | 0 | 0
|  | Densidad g/cc, kg/l, t/m3 | 0 | 0 | 0 | 0 | 0 | 0 | 0 | 0 | 0 | 0 | 0 | 0 | 0 | 0 | 0 | 0 | 0 | 0 | 0 | 0 | 0 | 0 | 0 | 0 | 0 | 0 | 0 | 0 | 0 | 0
|  | Peso (t) | 0 | 0 | 0 | 0 | 0 | 0 | 0 | 0 | 0 | 0 | 0 | 0 | 0 | 0 | 0 | 0 | 0 | 0 | 0 | 0 | 0 | 0 | 0 | 0 | 0 | 0 | 0 | 0 | 0 | 0
|  | Ácidez gr/l | 0 | 0 | 0 | 0 | 0 | 0 | 0 | 0 | 0 | 0 | 0 | 0 | 0 | 0 | 0 | 0 | 0 | 0 | 0 | 0 | 0 | 0 | 0 | 0 | 0 | 0 | 0 | 0 | 0 | 0
|  | Finos de S, t | 0 | 0 | 0 | 0 | 0 | 0 | 0 | 0 | 0 | 0 | 0 | 0 | 0 | 0 | 0 | 0 | 0 | 0 | 0 | 0 | 0 | 0 | 0 | 0 | 0 | 0 | 0 | 0 | 0 | 0 | 0
|  | As mg/L | 0 | 0 | 0 | 0 | 0 | 0 | 0 | 0 | 0 | 0 | 0 | 0 | 0 | 0 | 0 | 0 | 0 | 0 | 0 | 0 | 0 | 0 | 0 | 0 | 0 | 0 | 0 | 0 | 0 | 0
|  | Finos de As, t | 0 | 0 | 0 | 0 | 0 | 0 | 0 | 0 | 0 | 0 | 0 | 0 | 0 | 0 | 0 | 0 | 0 | 0 | 0 | 0 | 0 | 0 | 0 | 0 | 0 | 0 | 0 | 0 | 0 | 0 | 0
| Camión 10 | Camión | 0 | 0 | 0 | 0 | 0 | 0 | 0 | 0 | 0 | 0 | 0 | 0 | 0 | 0 | 0 | 0 | 0 | 0 | 0 | 0 | 0 | 0 | 0 | 0 | 0 | 0 | 0 | 0 | 0 | 0
|  | Volumen, m3 | 0 | 0 | 0 | 0 | 0 | 0 | 0 | 0 | 0 | 0 | 0 | 0 | 0 | 0 | 0 | 0 | 0 | 0 | 0 | 0 | 0 | 0 | 0 | 0 | 0 | 0 | 0 | 0 | 0 | 0
|  | Densidad g/cc, kg/l, t/m3 | 0 | 0 | 0 | 0 | 0 | 0 | 0 | 0 | 0 | 0 | 0 | 0 | 0 | 0 | 0 | 0 | 0 | 0 | 0 | 0 | 0 | 0 | 0 | 0 | 0 | 0 | 0 | 0 | 0 | 0
|  | Peso (t) | 0 | 0 | 0 | 0 | 0 | 0 | 0 | 0 | 0 | 0 | 0 | 0 | 0 | 0 | 0 | 0 | 0 | 0 | 0 | 0 | 0 | 0 | 0 | 0 | 0 | 0 | 0 | 0 | 0 | 0
|  | Ácidez gr/l | 0 | 0 | 0 | 0 | 0 | 0 | 0 | 0 | 0 | 0 | 0 | 0 | 0 | 0 | 0 | 0 | 0 | 0 | 0 | 0 | 0 | 0 | 0 | 0 | 0 | 0 | 0 | 0 | 0 | 0
|  | Finos de S, t | 0 | 0 | 0 | 0 | 0 | 0 | 0 | 0 | 0 | 0 | 0 | 0 | 0 | 0 | 0 | 0 | 0 | 0 | 0 | 0 | 0 | 0 | 0 | 0 | 0 | 0 | 0 | 0 | 0 | 0 | 0
|  | As mg/L | 0 | 0 | 0 | 0 | 0 | 0 | 0 | 0 | 0 | 0 | 0 | 0 | 0 | 0 | 0 | 0 | 0 | 0 | 0 | 0 | 0 | 0 | 0 | 0 | 0 | 0 | 0 | 0 | 0 | 0
|  | Finos de As, t | 0 | 0 | 0 | 0 | 0 | 0 | 0 | 0 | 0 | 0 | 0 | 0 | 0 | 0 | 0 | 0 | 0 | 0 | 0 | 0 | 0 | 0 | 0 | 0 | 0 | 0 | 0 | 0 | 0 | 0 | 0
| Camion 1 |  | 26.05882 | 25.66957 | 22.84034 | 22.87395 | 23.72269 | 25.88597 | 16.67544 | 2.446341 | 22.05932 | 26.19672 | 24.28688 | 24.43443 | 21.45528 | 24.26829 | 22.62185 | 24.82759 | 24.65812 | 24.01613 | 25.46429 | 25.69672 | 24.68033 | 24.75424 | 25.66957 | 20.90351 | 21.96522 | 19.24576 | 21.30172 | 26.12605 | 0 | 0 | 0
| Camion 2 |  | 0 | 20.7561 | 25.59836 | 0 | 24.29412 | 0 | 23.9913 | 2.407627 | 27.33333 | 26.86441 | 23.86066 | 23.7377 | 26.40164 | 22.50406 | 0 | 25.44828 | 25.76364 | 25.22581 | 24.45133 | 19.45082 | 19.2377 | 24.46087 | 25.36842 | 20.17797 | 18.94215 | 22.36134 | 25.55652 | 24.64407 | 0 | 0 | 0
| Camion 3 |  | 0 | 24.9187 | 25.64706 | 0 | 0 | 0 | 25.60526 | 0 | 25.54098 | 21.06557 | 0 | 0 | 0 | 0 | 0 | 22.40517 | 0 | 0 | 0 | 0 | 25.47899 | 0 | 0 | 21.15254 | 21.6579 | 0 | 24.54783 | 0 | 0 | 0 | 0
| Camion 4 |  | 0 | 0 | 0 | 0 | 0 | 0 | 22.35965 | 0 | 22.11382 | 0 | 0 | 0 | 0 | 0 | 0 | 0 | 0 | 0 | 0 | 0 | 0 | 0 | 0 | 0 | 0 | 0 | 0 | 0 | 0 | 0 | 0
| Camion 5 |  | 0 | 0 | 0 | 0 | 0 | 0 | 0 | 0 | 0 | 0 | 0 | 0 | 0 | 0 | 0 | 0 | 0 | 0 | 0 | 0 | 0 | 0 | 0 | 0 | 0 | 0 | 0 | 0 | 0 | 0 | 0
| Camion 6 |  | 0 | 0 | 0 | 0 | 0 | 0 | 0 | 0 | 0 | 0 | 0 | 0 | 0 | 0 | 0 | 0 | 0 | 0 | 0 | 0 | 0 | 0 | 0 | 0 | 0 | 0 | 0 | 0 | 0 | 0 | 0
| Camion 7 |  | 0 | 0 | 0 | 0 | 0 | 0 | 0 | 0 | 0 | 0 | 0 | 0 | 0 | 0 | 0 | 0 | 0 | 0 | 0 | 0 | 0 | 0 | 0 | 0 | 0 | 0 | 0 | 0 | 0 | 0 | 0
| Camion 8 |  | 0 | 0 | 0 | 0 | 0 | 0 | 0 | 0 | 0 | 0 | 0 | 0 | 0 | 0 | 0 | 0 | 0 | 0 | 0 | 0 | 0 | 0 | 0 | 0 | 0 | 0 | 0 | 0 | 0 | 0 | 0
| Camion 9 |  | 0 | 0 | 0 | 0 | 0 | 0 | 0 | 0 | 0 | 0 | 0 | 0 | 0 | 0 | 0 | 0 | 0 | 0 | 0 | 0 | 0 | 0 | 0 | 0 | 0 | 0 | 0 | 0 | 0 | 0 | 0
| Camion 10 |  | 0 | 0 | 0 | 0 | 0 | 0 | 0 | 0 | 0 | 0 | 0 | 0 | 0 | 0 | 0 | 0 | 0 | 0 | 0 | 0 | 0 | 0 | 0 | 0 | 0 | 0 | 0 | 0 | 0 | 0 | 0
|  | acidez | 418.95 | 169.1 | 234 | 259.09 | 257.86 | 168.1 | 178 | 198.58 | 209.5 | 286.7 | 283 | 270.73 | 275.63 | 278.08 | 232.8 | 194.8 | 183.02 | 257.01 | 127.16 | 242.31 | 245.61 | 191.1 | 164.76 | 156.19 | 189.26 | 266.44 | 208.25 | 244.39 | 0 | 0 | 0
|  |  | 0 | 279.3 | 243.78 | 0 | 248.06 | 0 | 173.46 | 213.4 | 210.7 | 283 | 281.8 | 268.3 | 275.63 | 276.9 | 0 | 203.4 | 110.99 | 256.03 | 144.55 | 240.84 | 226.01 | 163.54 | 157.41 | 205.8 | 252.96 | 263.38 | 192.33 | 239.49 | 0 | 0 | 0
|  |  | 0 | 263.4 | 263.38 | 0 | 0 | 0 | 164.15 | 0 | 292.8 | 281.8 | 0 | 0 | 0 | 0 | 0 | 1.408454 | 0 | 0 | 0 | 0 | 219.89 | 0 | 0 | 211.93 | 172.11 | 0 | 208.25 | 0 | 0 | 0 | 0
|  |  | 0 | 0 | 0 | 0 | 0 | 0 | 159.99 | 0 | 292.8 | 0 | 0 | 0 | 0 | 0 | 0 | 0 | 0 | 0 | 0 | 0 | 0 | 0 | 0 | 0 | 0 | 0 | 0 | 0 | 0 | 0 | 0
|  |  | 0 | 0 | 0 | 0 | 0 | 0 | 0 | 0 | 0 | 0 | 0 | 0 | 0 | 0 | 0 | 0 | 0 | 0 | 0 | 0 | 0 | 0 | 0 | 0 | 0 | 0 | 0 | 0 | 0 | 0
|  |  | 0 | 0 | 0 | 0 | 0 | 0 | 0 | 0 | 0 | 0 | 0 | 0 | 0 | 0 | 0 | 0 | 0 | 0 | 0 | 0 | 0 | 0 | 0 | 0 | 0 | 0 | 0 | 0 | 0 | 0
|  |  | 0 | 0 | 0 | 0 | 0 | 0 | 0 | 0 | 0 | 0 | 0 | 0 | 0 | 0 | 0 | 0 | 0 | 0 | 0 | 0 | 0 | 0 | 0 | 0 | 0 | 0 | 0 | 0 | 0 | 0
|  |  | 0 | 0 | 0 | 0 | 0 | 0 | 0 | 0 | 0 | 0 | 0 | 0 | 0 | 0 | 0 | 0 | 0 | 0 | 0 | 0 | 0 | 0 | 0 | 0 | 0 | 0 | 0 | 0 | 0 | 0
|  |  | 0 | 0 | 0 | 0 | 0 | 0 | 0 | 0 | 0 | 0 | 0 | 0 | 0 | 0 | 0 | 0 | 0 | 0 | 0 | 0 | 0 | 0 | 0 | 0 | 0 | 0 | 0 | 0 | 0 | 0
|  |  | 0 | 0 | 0 | 0 | 0 | 0 | 0 | 0 | 0 | 0 | 0 | 0 | 0 | 0 | 0 | 0 | 0 | 0 | 0 | 0 | 0 | 0 | 0 | 0 | 0 | 0 | 0 | 0 | 0 | 0
|  | polvo | 3.56888 | 1.418983 | 1.747162 | 1.937344 | 1.99969 | 1.422483 | 0.9703138 | 0.1588062 | 1.510745 | 2.455215 | 2.246845 | 2.162487 | 1.933195 | 2.206093 | 1.721575 | 1.581024 | 1.475277 | 2.017753 | 1.058515 | 2.035466 | 1.981581 | 1.546412 | 1.382564 | 1.067302 | 1.358968 | 1.676291 | 1.450156 | 2.087239 | 0 | 0 | 0
|  |  | 0 | 1.895097 | 2.039976 | 0 | 1.97003 | 0 | 1.360405 | 0.1679572 | 1.882661 | 2.485299 | 2.198053 | 2.081969 | 2.378879 | 2.037037 | 0 | 1.692093 | 0.9347725 | 2.111304 | 1.155408 | 1.531375 | 1.421333 | 1.307708 | 1.305391 | 1.357493 | 1.566376 | 1.925288 | 1.606807 | 1.929366 | 0 | 0 | 0
|  |  | 0 | 2.145636 | 2.208184 | 0 | 0 | 0 | 1.373995 | 0 | 2.444689 | 1.940569 | 0 | 0 | 0 | 0 | 0 | 192.3 | 0 | 0 | 0 | 0 | 1.831482 | 0 | 0 | 1.465446 | 1.218533 | 0 | 1.671141 | 0 | 0 | 0 | 0
|  |  | 0 | 0 | 0 | 0 | 0 | 0 | 1.169426 | 0 | 2.116653 | 0 | 0 | 0 | 0 | 0 | 0 | 0 | 0 | 0 | 0 | 0 | 0 | 0 | 0 | 0 | 0 | 0 | 0 | 0 | 0 | 0 | 0
|  |  | 0 | 0 | 0 | 0 | 0 | 0 | 0 | 0 | 0 | 0 | 0 | 0 | 0 | 0 | 0 | 0 | 0 | 0 | 0 | 0 | 0 | 0 | 0 | 0 | 0 | 0 | 0 | 0 | 0 | 0 | 0
|  |  | 0 | 0 | 0 | 0 | 0 | 0 | 0 | 0 | 0 | 0 | 0 | 0 | 0 | 0 | 0 | 0 | 0 | 0 | 0 | 0 | 0 | 0 | 0 | 0 | 0 | 0 | 0 | 0 | 0 | 0 | 0
|  |  | 0 | 0 | 0 | 0 | 0 | 0 | 0 | 0 | 0 | 0 | 0 | 0 | 0 | 0 | 0 | 0 | 0 | 0 | 0 | 0 | 0 | 0 | 0 | 0 | 0 | 0 | 0 | 0 | 0 | 0 | 0
|  |  | 0 | 0 | 0 | 0 | 0 | 0 | 0 | 0 | 0 | 0 | 0 | 0 | 0 | 0 | 0 | 0 | 0 | 0 | 0 | 0 | 0 | 0 | 0 | 0 | 0 | 0 | 0 | 0 | 0 | 0 | 0
|  |  | 0 | 0 | 0 | 0 | 0 | 0 | 0 | 0 | 0 | 0 | 0 | 0 | 0 | 0 | 0 | 0 | 0 | 0 | 0 | 0 | 0 | 0 | 0 | 0 | 0 | 0 | 0 | 0 | 0 | 0 | 0
|  |  | 0 | 0 | 0 | 0 | 0 | 0 | 0 | 0 | 0 | 0 | 0 | 0 | 0 | 0 | 0 | 0 | 0 | 0 | 0 | 0 | 0 | 0 | 0 | 0 | 0 | 0 | 0 | 0 | 0 | 0 | 0
|  |  | 4547 | 4272 | 4187 | 3505 | 4102 | 4144 | 4416 | 3270 | 3836 | 6120 | 6266 | 5700 | 5541 | 5546 | 3598 | 3367 | 3820 | 5404 | 2703 | 5404 | 4968 | 4380 | 3798 | 3066 | 3629 | 2677 | 3120 | 3953 | 0 | 0 | 0
|  |  | 0 | 5224 | 5533 | 0 | 3783 | 0 | 3516 | 3255 | 3659 | 6273 | 5841 | 5623 | 5234 | 5414 | 0 | 3273 | 2153 | 5564 | 2848 | 5391 | 4401 | 4162 | 3500 | 3964 | 4645 | 1282 | 3170 | 3262 | 0 | 0 | 0
|  |  | 0 | 55.07 | 3471 | 0 | 0 | 0 | 3409 | 0 | 5987 | 5990 | 0 | 0 | 0 | 0 | 0 | 3384 | 0 | 0 | 0 | 0 | 4292 | 0 | 0 | 3901 | 3154 | 0 | 3140 | 0 | 0 | 0 | 0
|  |  | 0 | 0 | 0 | 0 | 0 | 0 | 3220 | 0 | 5000 | 0 | 0 | 0 | 0 | 0 | 0 | 0 | 0 | 0 | 0 | 0 | 0 | 0 | 0 | 0 | 0 | 0 | 0 | 0 | 0 | 0 | 0
|  |  | 0 | 0 | 0 | 0 | 0 | 0 | 0 | 0 | 0 | 0 | 0 | 0 | 0 | 0 | 0 | 0 | 0 | 0 | 0 | 0 | 0 | 0 | 0 | 0 | 0 | 0 | 0 | 0 | 0 | 0
|  |  | 0 | 0 | 0 | 0 | 0 | 0 | 0 | 0 | 0 | 0 | 0 | 0 | 0 | 0 | 0 | 0 | 0 | 0 | 0 | 0 | 0 | 0 | 0 | 0 | 0 | 0 | 0 | 0 | 0 | 0
|  |  | 0 | 0 | 0 | 0 | 0 | 0 | 0 | 0 | 0 | 0 | 0 | 0 | 0 | 0 | 0 | 0 | 0 | 0 | 0 | 0 | 0 | 0 | 0 | 0 | 0 | 0 | 0 | 0 | 0 | 0
|  | mercurio | 0.1184895 | 0.1096604 | 0.09563248 | 0.08017319 | 0.09731047 | 0.1072714 | 0.07363874 | 0.007999536 | 0.08461956 | 0.1603239 | 0.1521816 | 0.1392762 | 0.1188837 | 0.1345919 | 0.08139341 | 0.08359449 | 0.09419402 | 0.1297832 | 0.06882996 | 0.1388651 | 0.1226119 | 0.1084236 | 0.09749301 | 0.06409016 | 0.07971178 | 0.05152091 | 0.06646138 | 0.1032763 | 0 | 0 | 0
|  |  | 0 | 0.1084299 | 0.1416357 | 0 | 0.09190464 | 0 | 0.08435343 | 0.007836826 | 0.1000127 | 0.1685204 | 0.1393701 | 0.1334771 | 0.1381862 | 0.121837 | 0 | 0.08329221 | 0.05546911 | 0.1403564 | 0.06963738 | 0.1048594 | 0.08466514 | 0.1018061 | 0.08878947 | 0.07998546 | 0.08798628 | 0.02866724 | 0.08101418 | 0.08038895 | 0 | 0 | 0
|  |  | 0 | 0.001372273 | 0.08902094 | 0 | 0 | 0 | 0.08728834 | 0 | 0.1529139 | 0.1261828 | 0 | 0 | 0 | 0 | 0 | 0.07581911 | 0 | 0 | 0 | 0 | 0.1093558 | 0 | 0 | 0.08251607 | 0.068309 | 0 | 0.07708018 | 0 | 0 | 0 | 0
|  |  | 0 | 0 | 0 | 0 | 0 | 0 | 0.07199807 | 0 | 0.1105691 | 0 | 0 | 0 | 0 | 0 | 0 | 0 | 0 | 0 | 0 | 0 | 0 | 0 | 0 | 0 | 0 | 0 | 0 | 0 | 0 | 0 | 0
|  |  | 0 | 0 | 0 | 0 | 0 | 0 | 0 | 0 | 0 | 0 | 0 | 0 | 0 | 0 | 0 | 0 | 0 | 0 | 0 | 0 | 0 | 0 | 0 | 0 | 0 | 0 | 0 | 0 | 0 | 0 | 0
|  |  | 0 | 0 | 0 | 0 | 0 | 0 | 0 | 0 | 0 | 0 | 0 | 0 | 0 | 0 | 0 | 0 | 0 | 0 | 0 | 0 | 0 | 0 | 0 | 0 | 0 | 0 | 0 | 0 | 0 | 0 | 0
|  |  | 0 | 0 | 0 | 0 | 0 | 0 | 0 | 0 | 0 | 0 | 0 | 0 | 0 | 0 | 0 | 0 | 0 | 0 | 0 | 0 | 0 | 0 | 0 | 0 | 0 | 0 | 0 | 0 | 0 | 0 | 0
|  |  | 0 | 0 | 0 | 0 | 0 | 0 | 0 | 0 | 0 | 0 | 0 | 0 | 0 | 0 | 0 | 0 | 0 | 0 | 0 | 0 | 0 | 0 | 0 | 0 | 0 | 0 | 0 | 0 | 0 | 0 | 0
|  |  | 0 | 0 | 0 | 0 | 0 | 0 | 0 | 0 | 0 | 0 | 0 | 0 | 0 | 0 | 0 | 0 | 0 | 0 | 0 | 0 | 0 | 0 | 0 | 0 | 0 | 0 | 0 | 0 | 0 | 0 | 0
|  |  | 0 | 0 | 0 | 0 | 0 | 0 | 0 | 0 | 0 | 0 | 0 | 0 | 0 | 0 | 0 | 0 | 0 | 0 | 0 | 0 | 0 | 0 | 0 | 0 | 0 | 0 | 0 | 0 | 0 | 0 | 0
| C | N° Camiones | 0 | 0 | 0 | 0 | 0 | 0 | 0 | 0 | 0 | 0 | 0 | 0 | 0 | 0 | 0 | 0 | 0 | 0 | 0 | 0 | 0 | 0 | 0 | 0 | 0 | 0 | 0 | 0 | 0 | 0 | 0 | 0
|  | Volumen, m3 | 26.05882 | 71.34436 | 74.08575 | 22.87395 | 48.0168 | 25.88597 | 88.63166 | 4.853969 | 97.04746 | 74.1267 | 48.14754 | 48.17213 | 47.85692 | 46.77236 | 22.62185 | 72.68104 | 50.42176 | 49.24194 | 49.91561 | 45.14754 | 69.39702 | 49.21511 | 51.03799 | 62.23402 | 62.56526 | 41.60711 | 71.40607 | 50.77012 | 0 | 0 | 0 | 1472.137
|  | Densidad gr/cc; t/m3 | 3.349345 | 1.201216 | 1.200366 | 1.19 | 1.19 | 1.14 | 1.142707 | 12.05199 | 1.199104 | 1.205504 | 1.22 | 1.22 | 1.224483 | 1.23 | 1.19 | 1.16 | 1.134233 | 1.24 | 1.124899 | 1.22 | 1.208986 | 1.165089 | 1.145029 | 1.166565 | 1.164704 | 1.185374 | 1.152983 | 1.185146 | 0 | 0 | 0 | 1.25845
|  | Peso (t) | 87.28 | 85.7 | 88.93 | 27.22 | 57.14 | 29.51 | 101.28 | 58.5 | 116.37 | 89.36 | 58.74 | 58.77 | 58.6 | 57.53 | 26.92 | 84.31 | 57.19 | 61.06 | 56.15 | 55.08 | 83.9 | 57.34 | 58.44 | 72.6 | 72.87 | 49.32 | 82.33 | 60.17 | 0 | 0 | 0 | 1852.61
|  | Ácidez gr/l | 418.95 | 234.0968 | 247.55 | 259.09 | 252.9017 | 168.1 | 168.2264 | 205.9309 | 250.7421 | 283.9666 | 282.4053 | 269.5326 | 275.63 | 277.5122 | 232.8 | 197.0405 | 146.2154 | 256.508 | 135.6786 | 241.6767 | 230.7336 | 177.4021 | 161.1067 | 191.2202 | 202.609 | 264.7954 | 202.5522 | 242.0115 | 0 | 0 | 0 | 227.5669
|  | Finos de S, t | 3.56888 | 5.459716 | 5.995323 | 1.937344 | 3.96972 | 1.422483 | 4.874139 | 0.3267634 | 7.954748 | 6.881083 | 4.444899 | 4.244456 | 4.312074 | 4.24313 | 1.721575 | 4.68157 | 2.410049 | 4.129057 | 2.213923 | 3.566841 | 5.234396 | 2.85412 | 2.687955 | 3.890242 | 4.143877 | 3.601579 | 4.728103 | 4.016605 | 0 | 0 | 0 | 109.5147
|  | As mg/L | 4547 | 3076.102 | 4404.209 | 3505 | 3940.602 | 4144 | 3579.743 | 3262.56 | 4617.485 | 6138.505 | 6055.381 | 5662.057 | 5371.635 | 5482.489 | 3598 | 3339.328 | 2968.225 | 5485.965 | 2774.029 | 5398.399 | 4562.628 | 4271.65 | 3649.879 | 3640.962 | 3772.174 | 1927.271 | 3144.771 | 3617.585 | 0 | 0 | 0 | 4174.346
|  | Finos de As, t | 0.1184895 | 0.2194625 | 0.3262891 | 0.08017319 | 0.1892151 | 0.1072714 | 0.3172786 | 0.01583636 | 0.4481152 | 0.4550271 | 0.2915517 | 0.2727533 | 0.2570699 | 0.256429 | 0.08139341 | 0.2427058 | 0.1496631 | 0.2701395 | 0.1384673 | 0.2437244 | 0.3166328 | 0.2102297 | 0.1862825 | 0.2265917 | 0.2360071 | 0.08018815 | 0.2245557 | 0.1836652 | 0 | 0 | 0 | 6.145209
| C | Finos Acido (t) | 10.91734 | 16.70149 | 18.33993 | 5.926411 | 12.14353 | 4.351431 | 14.91018 | 0.9995821 | 24.33389 | 21.04951 | 13.59712 | 12.98396 | 13.1908 | 12.9799 | 5.266366 | 14.32111 | 7.372435 | 12.63095 | 6.772478 | 10.91111 | 16.01222 | 8.730866 | 8.222561 | 11.9004 | 12.67628 | 11.01737 | 14.46346 | 12.28695 | 0 | 0 | 0
|  | Finos polvo (t) | 0.09300081 | 0.38952 | 0.444168 | 0.0443147 | 0.1906133 | 0.03682234 | 0.432003 | 0.001586099 | 0.7719881 | 0.510072 | 0.2140109 | 0.2044645 | 0.2063626 | 0.1984612 | 0.03894521 | 0.3402614 | 0.1215189 | 0.2033228 | 0.1105093 | 0.1610341 | 0.3632515 | 0.1404658 | 0.1371878 | 0.2421054 | 0.2592627 | 0.1498513 | 0.3376153 | 0.2039235 | 0 | 0 | 0
|  | Finos As (kg) | 118.4895 | 219.4625 | 326.2891 | 80.17319 | 189.2151 | 107.2714 | 317.2786 | 15.83636 | 448.1152 | 455.0271 | 291.5517 | 272.7533 | 257.0699 | 256.429 | 81.39341 | 242.7058 | 149.6631 | 270.1395 | 138.4673 | 243.7244 | 316.6328 | 210.2297 | 186.2825 | 226.5917 | 236.0071 | 80.18815 | 224.5557 | 183.6652 | 0 | 0 | 0
|  | Finos Hg (kg) | 0.003087696 | 0.01565741 | 0.02417338 | 0.001833877 | 0.009085505 | 0.002776825 | 0.02812093 | 7.686921e-05 | 0.04348844 | 0.03372966 | 0.0140375 | 0.01313911 | 0.01230257 | 0.01199379 | 0.001841269 | 0.01764011 | 0.007546278 | 0.01330219 | 0.006911682 | 0.01100356 | 0.02197338 | 0.01034648 | 0.009507483 | 0.01410171 | 0.01476584 | 0.003336397 | 0.01603464 | 0.009324705 | 0 | 0 | 0
ACIDO PTGC |  | Fecha | 2023-02-01 | 2023-02-02 | 2023-02-03 | 2023-02-04 | 2023-02-05 | 2023-02-06 | 2023-02-07 | 2023-02-08 | 2023-02-09 | 2023-02-10 | 2023-02-11 | 2023-02-12 | 2023-02-13 | 2023-02-14 | 2023-02-15 | 2023-02-16 | 2023-02-17 | 2023-02-18 | 2023-02-19 | 2023-02-20 | 2023-02-21 | 2023-02-22 | 2023-02-23 | 2023-02-24 | 2023-02-25 | 2023-02-26 | 2023-02-27 | 2023-02-28 | 2023-03-01 | 2023-03-02 | 2023-03-03
| Camión 1 | Camión
Estanque
n°Guia
Boleta Pesaje
Volumen, m3
Densidad g/cc, kg/l, t/m3
Peso (t)
Ácidez gr/l
|  | Finos de S, t | 0 | 0 | 0 | 0 | 0 | 0 | 0 | 0 | 0 | 0 | 0 | 0 | 0 | 0 | 0 | 0 | 0 | 0 | 0 | 0 | 0 | 0 | 0 | 0 | 0 | 0 | 0 | 0 | 0 | 0 | 0
As mg/L
|  | Finos de As, t | 0 | 0 | 0 | 0 | 0 | 0 | 0 | 0 | 0 | 0 | 0 | 0 | 0 | 0 | 0 | 0 | 0 | 0 | 0 | 0 | 0 | 0 | 0 | 0 | 0 | 0 | 0 | 0 | 0 | 0 | 0
| Camión 2 | Camión
Estanque
n°Guia
Boleta Pesaje
Volumen, m3
Densidad g/cc, kg/l, t/m3
Peso (t)
Ácidez gr/l
|  | Finos de S, t | 0 | 0 | 0 | 0 | 0 | 0 | 0 | 0 | 0 | 0 | 0 | 0 | 0 | 0 | 0 | 0 | 0 | 0 | 0 | 0 | 0 | 0 | 0 | 0 | 0 | 0 | 0 | 0 | 0 | 0 | 0
As mg/L
|  | Finos de As, t | 0 | 0 | 0 | 0 | 0 | 0 | 0 | 0 | 0 | 0 | 0 | 0 | 0 | 0 | 0 | 0 | 0 | 0 | 0 | 0 | 0 | 0 | 0 | 0 | 0 | 0 | 0 | 0 | 0 | 0 | 0
| Camión 3 | Camión
Estanque
n°Guia
Boleta Pesaje
Volumen, m3
Densidad g/cc, kg/l, t/m3
Peso (t)
Ácidez gr/l
|  | Finos de S, t | 0 | 0 | 0 | 0 | 0 | 0 | 0 | 0 | 0 | 0 | 0 | 0 | 0 | 0 | 0 | 0 | 0 | 0 | 0 | 0 | 0 | 0 | 0 | 0 | 0 | 0 | 0 | 0 | 0 | 0 | 0
As mg/L
|  | Finos de As, t | 0 | 0 | 0 | 0 | 0 | 0 | 0 | 0 | 0 | 0 | 0 | 0 | 0 | 0 | 0 | 0 | 0 | 0 | 0 | 0 | 0 | 0 | 0 | 0 | 0 | 0 | 0 | 0 | 0 | 0 | 0
| Camión 4 | Camión
Estanque
n°Guia
Boleta Pesaje
Volumen, m3
Densidad g/cc, kg/l, t/m3
Peso (t)
Ácidez gr/l
|  | Finos de S, t | 0 | 0 | 0 | 0 | 0 | 0 | 0 | 0 | 0 | 0 | 0 | 0 | 0 | 0 | 0 | 0 | 0 | 0 | 0 | 0 | 0 | 0 | 0 | 0 | 0 | 0 | 0 | 0 | 0 | 0 | 0
As mg/L
|  | Finos de As, t | 0 | 0 | 0 | 0 | 0 | 0 | 0 | 0 | 0 | 0 | 0 | 0 | 0 | 0 | 0 | 0 | 0 | 0 | 0 | 0 | 0 | 0 | 0 | 0 | 0 | 0 | 0 | 0 | 0 | 0 | 0
|  | Camion 1 | 0 | 0 | 0 | 0 | 0 | 0 | 0 | 0 | 0 | 0 | 0 | 0 | 0 | 0 | 0 | 0 | 0 | 0 | 0 | 0 | 0 | 0 | 0 | 0 | 0 | 0 | 0 | 0 | 0 | 0 | 0
|  | Camion 2 | 0 | 0 | 0 | 0 | 0 | 0 | 0 | 0 | 0 | 0 | 0 | 0 | 0 | 0 | 0 | 0 | 0 | 0 | 0 | 0 | 0 | 0 | 0 | 0 | 0 | 0 | 0 | 0 | 0 | 0 | 0
|  | Camion 3 | 0 | 0 | 0 | 0 | 0 | 0 | 0 | 0 | 0 | 0 | 0 | 0 | 0 | 0 | 0 | 0 | 0 | 0 | 0 | 0 | 0 | 0 | 0 | 0 | 0 | 0 | 0 | 0 | 0 | 0 | 0
|  | Camion 4 | 0 | 0 | 0 | 0 | 0 | 0 | 0 | 0 | 0 | 0 | 0 | 0 | 0 | 0 | 0 | 0 | 0 | 0 | 0 | 0 | 0 | 0 | 0 | 0 | 0 | 0 | 0 | 0 | 0 | 0 | 0
acidez
|  | polvo | 0 | 0 | 0 | 0 | 0 | 0 | 0 | 0 | 0 | 0 | 0 | 0 | 0 | 0 | 0 | 0 | 0 | 0 | 0 | 0 | 0 | 0 | 0 | 0 | 0 | 0 | 0 | 0 | 0 | 0
|  |  | 0 | 0 | 0 | 0 | 0 | 0 | 0 | 0 | 0 | 0 | 0 | 0 | 0 | 0 | 0 | 0 | 0 | 0 | 0 | 0 | 0 | 0 | 0 | 0 | 0 | 0 | 0 | 0 | 0 | 0
|  |  | 0 | 0 | 0 | 0 | 0 | 0 | 0 | 0 | 0 | 0 | 0 | 0 | 0 | 0 | 0 | 0 | 0 | 0 | 0 | 0 | 0 | 0 | 0 | 0 | 0 | 0 | 0 | 0 | 0 | 0
|  |  | 0 | 0 | 0 | 0 | 0 | 0 | 0 | 0 | 0 | 0 | 0 | 0 | 0 | 0 | 0 | 0 | 0 | 0 | 0 | 0 | 0 | 0 | 0 | 0 | 0 | 0 | 0 | 0 | 0 | 0
|  | mercurio | 0 | 0 | 0 | 0 | 0 | 0 | 0 | 0 | 0 | 0 | 0 | 0 | 0 | 0 | 0 | 0 | 0 | 0 | 0 | 0 | 0 | 0 | 0 | 0 | 0 | 0 | 0 | 0 | 0 | 0
|  |  | 0 | 0 | 0 | 0 | 0 | 0 | 0 | 0 | 0 | 0 | 0 | 0 | 0 | 0 | 0 | 0 | 0 | 0 | 0 | 0 | 0 | 0 | 0 | 0 | 0 | 0 | 0 | 0 | 0 | 0
|  |  | 0 | 0 | 0 | 0 | 0 | 0 | 0 | 0 | 0 | 0 | 0 | 0 | 0 | 0 | 0 | 0 | 0 | 0 | 0 | 0 | 0 | 0 | 0 | 0 | 0 | 0 | 0 | 0 | 0 | 0
|  |  | 0 | 0 | 0 | 0 | 0 | 0 | 0 | 0 | 0 | 0 | 0 | 0 | 0 | 0 | 0 | 0 | 0 | 0 | 0 | 0 | 0 | 0 | 0 | 0 | 0 | 0 | 0 | 0 | 0 | 0
|  | N° Camiones | [31 empty] | 0
| PTGC | Volumen, m3 | 0 | 0 | 0 | 0 | 0 | 0 | 0 | 0 | 0 | 0 | 0 | 0 | 0 | 0 | 0 | 0 | 0 | 0 | 0 | 0 | 0 | 0 | 0 | 0 | 0 | 0 | 0 | 0 | 0 | 0 | 0 | 0
Densidad gr/cc; t/m3
|  | Peso (t) | [31 empty] | 0
|  | Ácidez gr/l | 0 | 0 | 0 | 0 | 0 | 0 | 0 | 0 | 0 | 0 | 0 | 0 | 0 | 0 | 0 | 0 | 0 | 0 | 0 | 0 | 0 | 0 | 0 | 0 | 0 | 0 | 0 | 0
|  | Finos de S, t | 0 | 0 | 0 | 0 | 0 | 0 | 0 | 0 | 0 | 0 | 0 | 0 | 0 | 0 | 0 | 0 | 0 | 0 | 0 | 0 | 0 | 0 | 0 | 0 | 0 | 0 | 0 | 0
|  | As mg/L | 0 | 0 | 0 | 0 | 0 | 0 | 0 | 0 | 0 | 0 | 0 | 0 | 0 | 0 | 0 | 0 | 0 | 0 | 0 | 0 | 0 | 0 | 0 | 0 | 0 | 0 | 0 | 0
|  | Finos de As, t | 0 | 0 | 0 | 0 | 0 | 0 | 0 | 0 | 0 | 0 | 0 | 0 | 0 | 0 | 0 | 0 | 0 | 0 | 0 | 0 | 0 | 0 | 0 | 0 | 0 | 0 | 0 | 0
| PTGC | Finos Acido (t) | 0 | 0 | 0 | 0 | 0 | 0 | 0 | 0 | 0 | 0 | 0 | 0 | 0 | 0 | 0 | 0 | 0 | 0 | 0 | 0 | 0 | 0 | 0 | 0 | 0 | 0 | 0 | 0 |  |  |  | 0
|  | Finos polvo (t) | 0 | 0 | 0 | 0 | 0 | 0 | 0 | 0 | 0 | 0 | 0 | 0 | 0 | 0 | 0 | 0 | 0 | 0 | 0 | 0 | 0 | 0 | 0 | 0 | 0 | 0 | 0 | 0 |  |  |  | 0
|  | Finos As (kg) | 0 | 0 | 0 | 0 | 0 | 0 | 0 | 0 | 0 | 0 | 0 | 0 | 0 | 0 | 0 | 0 | 0 | 0 | 0 | 0 | 0 | 0 | 0 | 0 | 0 | 0 | 0 | 0 |  |  |  | 0
|  | Finos Hg (kg) | 0 | 0 | 0 | 0 | 0 | 0 | 0 | 0 | 0 | 0 | 0 | 0 | 0 | 0 | 0 | 0 | 0 | 0 | 0 | 0 | 0 | 0 | 0 | 0 | 0 | 0 | 0 | 0 |  |  |  | 0
[21 empty] | 2021-10-01 |  |  |  |  | Volumenes PTE |  |  |  | Volumen inicial M3 | [H2 SO4] inicio mes | Volumen final M3 | ∆ finos acido sulfurico (ton)
[20 empty] | Volumen TDSF | RuntimeMethodHandle.InvokeMethod - IncuityFunctions.IncuityValueAtTime - ResultsArray.GetFailedResult: | [6 empty] | E0 |  | 68 | 357 | 90 | -2146826265
[20 empty] | Nivel Desc | RuntimeMethodHandle.InvokeMethod - IncuityFunctions.IncuityValueAtTime - ResultsArray.GetFailedResult: | [6 empty] | Piscina E0 |  | 90 | 357 | 240 | -2146826265
[20 empty] | Nivel Producto | RuntimeMethodHandle.InvokeMethod - IncuityFunctions.IncuityValueAtTime - ResultsArray.GetFailedResult: | [6 empty] | Reactores |  | 0 | 0 | 0 | -2146826265
[28 empty] | Piscina reactores |  | 0 | 0 | 0 | -2146826265
[28 empty] | Piscina aguas claras |  | 0 | 0 |  | -2146826265
[26 empty] | Volumenes PTGC |  |  |  | Volumen inicial M3 | [H2 SO4] inicio mes | Volumen final M3 | ∆ finos acido sulfurico (ton)
[28 empty] | Torre |  | 102 | 750.31 | 103 | -2146826265
[28 empty] | Descomponedor |  | 0 | 0 | 0 | -2146826265
[28 empty] | Producto |  | 117.04 | 632.1 | 50.4 | -2146826265
Volumen descomponedor
[27 empty] | Altura liquido | 1
[27 empty] | Radio | 1.9
[27 empty] | Largo | 3.75
[27 empty] | V | 9.298364
|  |  | 3 | 3 | 3 | 3 | 4 | 1 | 1 | 2 | 2 | 1 |  | 2 | 4 | 5 | 3 | 4 |  | 3 | 5 | 4 | 4 | 4 | 5 | 2 | 1 | 2 | 3 | 4 | 4 | 4
| C |  | 68.27 | 68.8 | 61.36 | 61.71 | 88.41 | 19.95 | 17.48 | 47.92 | 38.92 | 29.09 |  | 49.35 | 87.35 | 122.02 | 68.42 | 85.64 |  | 63.28 | 101.45 | 87.23 | 87.82 | 101.42 | 121.04 | 48.07 | 22.06 | 45.07 | 71.65 | 88.14 | 98.96 | 98.91
|  |  | 2021-03-01 | 2021-03-02 | 2021-03-03 | 2021-03-04 | 2021-03-05 | 2021-03-06 | 44262 | 44263 | 2021-03-09 | 2021-03-10 | 2021-03-11 | 2021-03-12 | 2021-03-13 | 2021-03-14 | 2021-03-15 | 2021-03-16 | 2021-03-17 | 2021-03-18 | 2021-03-19 | 2021-03-20 | 2021-03-21 | 2021-03-22 | 2021-03-23 | 2021-03-24 | 2021-03-25 | 2021-03-26 | 2021-03-27 | 2021-03-28 | 2021-03-29 | 2021-03-30
|  |  | 3 | 3 | 3 | 3 | 4 | 1 | 1 | 2 | 2 | 1 | 0 | 2 | 4 | 5 | 3 | 4 | 0 | 3 | 5 | 4 | 4 | 4 | 5 | 2 | 1 | 2 | 3 | 4 | 4 | 4
|  |  | -19.01 | -16.9 | -27.57 | 34.49 | 31.27 | -9.56 | -83.8 | -10.58 | -77.45 | -60.27 | -58.74 | -9.42 | 28.75 | 64.49 | 41.5 | 1.33 | -57.19 | 2.22 | 45.3 | 32.15 | 3.92 | 44.08 | 62.6 | -24.53 | -50.81 | -4.25 | -10.68 | 27.97 | 98.96 | 98.91
|  |  | 1 |  |  |  | 2 | 3 | 2 | 1 |  |  |  | 1 | 1 | 1 | 1 | 1 |  | 1 |  | 1 |  | 2 |  | 1 | 3 | 2 | 1 | 1
|  |  | 19.76 |  |  |  | 36.71 | 65.75 | 43.07 | 20.63 |  |  |  | 22.26 | 22.57 | 22.08 | 21.38 | 20.46 |  | 22.89 |  | 21.58 |  | 45.26 |  | 20.98 | 65.51 | 39.94 | 19.06 | 20.38
|  |  | 2021-03-01 |  |  |  | 2021-03-05 | 2021-03-06 | 2021-03-07 | 2021-03-08 |  |  |  | 2021-03-12 | 2021-03-13 | 2021-03-14 | 2021-03-15 | 2021-03-16 |  | 2021-03-18 |  | 2021-03-20 |  | 2021-03-22 |  | 2021-03-24 | 2021-03-25 | 2021-03-26 | 2021-03-27 | 2021-03-28
|  |  | -2146826273 | -2146826273 | -2146826273 | -2146826273 | -2146826273 | -2146826273 | -2146826273 | -2146826273 | -2146826273 | -2146826273 | -2146826273 | -2146826273 | -2146826273 | -2146826273 | -2146826273 | -2146826273 | -2146826273 | -2146826273 | -2146826273 | -2146826273 | -2146826273 | -2146826273 | -2146826273 | -2146826273 | -2146826273 | -2146826273 | -2146826273 | -2146826273 | -2146826273 | -2146826273
4,26 mts

## Factor Olla Escoria HELE
TAMAÑO DE LA MUESTRA
Dónde:
| z | 1.2
| p | 50%
| e | 5%
| N | 845.5
| N' | 123.044
FACTOR DE PESO POR OLLA
Dónde:
| N' | 175
| m | 1797.95
| F | 10.274
MASA DE ESCORIA HELE PRODUCIDA
Dónde:
| N | 845.5
| F | 10.274
| M | 8686.667
F: Factor de peso por olla.
m: Masa de escoria pesada.
N’: Tamaño real de la muestra.

## Escoria HELE
FEBRERO | ARSENICO Y AZUFRE EN ESCORIAS BOTADERO
Día | Ollas | Peso | Ajuste | Peso Ajustado | Ley As | Fino As | Ley S | Fino S
| Unid. | t | t | t | % | t | % | t
2023-02-01 | 30 | 308.22 | -38.28813 | 269.9319 | 0.001 | 0.002699319 | 0.7 | 1.889523
2023-02-02 | 39 | 400.686 | -49.77457 | 350.9114 | 0.003 | 0.01052734 | 0.7 | 2.45638
2023-02-03 | 9 | 92.466 | -11.48644 | 80.97956 | 0.002 | 0.001619591 | 0.9 | 0.728816
2023-02-04 | 48 | 493.152 | -61.26101 | 431.891 | 0.001 | 0.00431891 | 0.9 | 3.887019
2023-02-05 | 46 | 472.604 | -58.70847 | 413.8955 | 0.001 | 0.004138955 | 0.7 | 2.897269
2023-02-06 | 16 | 164.384 | -20.42034 | 143.9637 | 0.001 | 0.001439637 | 0.6 | 0.863782
2023-02-07 | 48 | 493.152 | -61.26101 | 431.891 | 0.007 | 0.03023237 | 0.6 | 2.591346
2023-02-08 | 48 | 493.152 | -61.26101 | 431.891 | 0.001 | 0.00431891 | 0.6 | 2.591346
2023-02-09 | 46 | 472.604 | -58.70847 | 413.8955 | 0.001 | 0.004138955 | 0 | 0
2023-02-10 | 18 | 184.932 | -22.97288 | 161.9591 | 0.001 | 0.001619591 | 0 | 0
2023-02-11 | 17 | 174.658 | -21.69661 | 152.9614 | 0.001 | 0.001529614 | 0 | 0
2023-02-12 | 24 | 246.576 | -30.6305 | 215.9455 | 0.003 | 0.006478365 | 0.9 | 1.943509
2023-02-13 | 22 | 226.028 | -28.07796 | 197.95 | 0.001 | 0.0019795 | 0.8 | 1.5836
2023-02-14 | 18 | 184.932 | -22.97288 | 161.9591 | 0.001 | 0.001619591 | 0.8 | 1.295673
2023-02-15 | 24 | 246.576 | -30.6305 | 215.9455 | 0.001 | 0.002159455 | 0.5 | 1.079727
2023-02-16 | 18 | 184.932 | -22.97288 | 161.9591 | 0.001 | 0.001619591 | 0.5 | 0.8097956
2023-02-17 | 10 | 102.74 | -12.76271 | 89.97729 | 0.001 | 0.0008997729 | 0.3 | 0.2699319
2023-02-18 | 24 | 246.576 | -30.6305 | 215.9455 | 0.001 | 0.002159455 | 0.7 | 1.511618
2023-02-19 | 30 | 308.22 | -38.28813 | 269.9319 | 0.001 | 0.002699319 | 0 | 0
2023-02-20 | 24 | 246.576 | -30.6305 | 215.9455 | 0.001 | 0.002159455 | 0 | 0
2023-02-21 | 34 | 349.316 | -43.39321 | 305.9228 | 0.002 | 0.006118456 | 0.6 | 1.835537
2023-02-22 | 60 | 616.44 | -76.57626 | 539.8637 | 0.004 | 0.02159455 | 0.5 | 2.699319
2023-02-23 | 58 | 595.892 | -74.02372 | 521.8683 | 0.007 | 0.03653078 | 0.4 | 2.087473
2023-02-24 | 54 | 554.796 | -68.91864 | 485.8774 | 0.007 | 0.03401142 | 0.5 | 2.429387
2023-02-25 | 56.5 | 580.481 | -72.10931 | 508.3717 | 0.007 | 0.03558602 | 0.4 | 2.033487
2023-02-26 | 24 | 246.576 | -30.6305 | 215.9455 | 0.01 | 0.02159455 | 0 | 0
2023-02-27 | 0 | 0 | 0 | 0 | 0.003 | 0 | 0.493 | 0
2023-02-28 | 0 | 0 | 0 | 0 | 0 | 0 | 0 | 0
| 845.5 | 8686.667 | -1079.087 | 7607.58 | 0.003204613 | 0.2437935 | 0.4927262 | 37.48454