## CARÁTULA
FUNDICIÓN HERNÁN
VIDELA LIRA PAIPOTE
BALANCE ARSÉNICO Y AZUFRE MARZO 2023
| Elaborado por: | Revisado por: | Aprobado por: | Fecha:
| Miguel Aguilera Cortínez | Pamela Cerda Cuevas | Carlos Fernandez Reinoso
2023-04-19
| Ingeniero Contabilidad Metalúrgica | Jefa Mejora Continua y Procesos | Superintendente Mejora Continua y Procesos

## FORMATO SMA 2023 (hidden)
Tipo de Flujo | Nombre Flujo | Peso Másico Seco Base [TMS] | Peso Másico Ajustado [TMS] | As [ppm] | As [%] | S [ppm] | S [%] | Fino As [TMF] | Fino S [TMF] | Observación
ENTRADA | Concentrado de Cu | 18789.426 | 18730.3 | 566.3255 | 0.05663255 | 330079.6 | 33.00796 | 10.60745 | 6182.489
ENTRADA | Precipitados | 0 | 0 | 0 | 0 | 0 | 0 | 0 | 0
ENTRADA | Blíster | 163 | 162.8863 | 0 | 0 | 108.1081 | 0.01081081 | 0 | 0.01760932
ENTRADA | Minerales de fusión directa | 309.991 | 296.1046 | 712.924 | 0.0712924 | 31758.9866 | 3.17589866 | 0.2111001 | 9.403983
ENTRADA | Concentrado de oro | 47.512 | 47.5075 | 252.568 | 0.0252568 | 49461.1888 | 4.94611888 | 0.01199887 | 2.349777
ENTRADA | Concentrado de plata | 0 | 0 | 0 | 0 | 0 | 0 | 0 | 0
ENTRADA | Sílice | 1978.91 | 1920.34 | 0 | 0 | 0 | 0 | 0 | 0
ENTRADA | Diesel | 301.0340502 | 301.0340502 | 0 | 0 | 8.3 | 0.00083 | 0 | 0.002498583
ENTRADA | Enap - 6 | 372.357 | 372.357 | 0 | 0 | 30 | 0.003 | 0 | 0.01117071
TOTAL Flujos Entrada |  | 21962.23 | 21830.53 |  |  |  |  | 10.83054 | 6194.274 |  | FILA CON FÓRMULA - NO MODIFICAR
SALIDA | Ánodos | 3503.86 | 3507.79 | 365.2663 | 0.03652663 | 25.6641 | 0.00256641 | 1.281277 | 0.0900243
SALIDA | Ácido sulfúrico producto | 15242.39 | 15242.39 | 0.3905782 | 3.905782e-05 | 326900 | 32.69 | 0.005953346 | 4982.738
SALIDA | Ácido sulfúrico Tipo C | 1972.33 | 1972.33 | 2670.71 | 0.267071 | 60163.19 | 6.016319 | 5.267522 | 118.6617
SALIDA | Ácido sulfúrico PTGC | 0 | 0 | 0 | 0 | 0 | 0 | 0 | 0
SALIDA | Escoria final | 9300.1 | 9304.722 | 35.21304 | 0.003521304 | 4833.485 | 0.4833485 | 0.3276476 | 44.97424
SALIDA | Venta de circulante CT | 0 | 0 | 0 | 0 | 0 | 0 | 0 | 0
SALIDA | Venta de circulantes conversión | 0 | 0 | 0 | 0 | 0 | 0 | 0 | 0
TOTAL Flujos Salida |  | 30018.68 | 30027.24 |  |  |  |  | 6.8824 | 5146.464 |  | FILA CON FÓRMULA - NO MODIFICAR
Intermedios, Inventario Inicial | Circulante CT | 16353.56 | 16353.56 | 2260.952 | 0.2260952 | 43159.0374 | 4.31590374 | 36.9746 | 705.8038
Intermedios, Inventario Inicial | Escoria CT fria | 3086.599 | 3086.599 | 577.9723 | 0.05779723 | 42792.52 | 4.279252 | 1.783968 | 132.0833
Intermedios, Inventario Inicial | Metal Blanco frío | 130.5899 | 130.5899 | 869.8167 | 0.08698167 | 148944.4447 | 14.89444447 | 0.1135893 | 19.45064
Intermedios, Inventario Inicial | Circulante Conversión | 14676.11 | 14676.11 | 2005.09 | 0.200509 | 190987.1 | 19.09871 | 29.42691 | 2802.947
Intermedios, Inventario Inicial | Polvos de fusión | 6225.387 | 6225.387 | 9354.948 | 0.9354948 | 198645.3 | 19.86453 | 58.23817 | 1236.644
Intermedios, Inventario Inicial | Polvos de conversión | 3775.478 | 3775.478 | 2627.323 | 0.2627323 | 155721.4 | 15.57214 | 9.919401 | 587.9226
Intermedios, Inventario Inicial | Polvos precipitadores electrostáticos | 2944.236 | 2944.236 | 21410.58 | 2.141058 | 205916.5 | 20.59165 | 63.0378 | 606.2669
Intermedios, Inventario Inicial | Productos en proceso | 1349.184 | 1349.184 | 5414.64 | 0.541464 | 306520.4 | 30.65204 | 7.305345 | 413.5524
TOTAL Flujos Intermedios, Inventario inicial |  | 48541.14 | 48541.14 |  |  |  |  | 206.7998 | 6504.671 |  | FILA CON FÓRMULA - NO MODIFICAR
Intermedios, Inventario Final | Circulante CT | 16330.76 | 18062.71 | 1748.86 | 0.174886 | 53100 | 5.31 | 31.58916 | 959.1301
Intermedios, Inventario Final | Escoria CT fria | 2596.999 | 2159.861 | 533.6273 | 0.05336273 | 41904.35 | 4.190435 | 1.152561 | 90.50756
Intermedios, Inventario Final | Metal Blanco frío | 256.1899001 | 474.4365 | 776.3666 | 0.07763666 | 148944.4447 | 14.89444447 | 0.3683367 | 70.66468
Intermedios, Inventario Final | Circulante Conversión | 15276.91 | 16153.33 | 1648.049 | 0.1648049 | 190196.8 | 19.01968 | 26.62148 | 3072.313
Intermedios, Inventario Final | Polvos de fusión | 6607.767 | 6615.403 | 9573.9822 | 0.95739822 | 195483.1003 | 19.54831003 | 63.33575 | 1293.2
Intermedios, Inventario Final | Polvos de conversión | 3820.478 | 3820.806 | 2605.0929 | 0.26050929 | 157517.4 | 15.75174 | 9.953553 | 601.8433
Intermedios, Inventario Final | Polvos precipitadores electrostáticos | 3051.226 | 3206.575 | 21660.54 | 2.166054 | 201682.5 | 20.16825 | 69.45614 | 646.7101
Intermedios, Inventario Final | Productos en proceso | 2139.068 | 2092.248 | 3722.803 | 0.3722803 | 225762.4 | 22.57624 | 7.789028 | 472.351
TOTAL Flujos Intermedios, Inventario final |  | 50079.4 | 52585.38 |  |  |  |  | 210.266 | 7206.719 |  | FILA CON FÓRMULA - NO MODIFICAR.
INVENTARIO FLUJOS INTERMEDIOS | [7 empty] | 3.466211 | 702.0487 |  | FILA CON FÓRMULA - NO MODIFICAR
EMISION MENSUAL,TMF/MES | [7 empty] | 0.4819332 | 345.7614 |  | FILA CON FÓRMULA - NO MODIFICAR.
PORCENTAJE DE CAPTURA Y FIJACIÓN MENSUAL [%] | [7 empty] | 95.55024 | 94.41805 |  | FILA CON FÓRMULA - NO MODIFICAR
| Peso Másico Seco Base [TMS] | Peso Másico Seco Ajustado [TMS] | As [ppm] | As [%] | S [ppm] | S [%] | Fino As [TMF] | Fino S [TMF]
MATERIAL DE MANTENCIÓN Y/O LIMPIEZA MENSUAL, TMF/MES
MATERIAL DE MANTENCIÓN Y/O LIMPIEZA ANUAL, TMF/AÑO (reportar solo en el mes de diciembre)
| Fino As [TMF] | Fino S [TMF] | Fino SO2 [TMF]
TOTAL ENTRADA ANUAL, TMF/AÑO | 32.17082 | 16632.25 | 33264.49 | ÚLTIMA CELDA DE LA FILA CON FÓRMULA - NO MODIFICAR
EMISION ACUMULADA, TMF/AÑO | 1.634991 | 942.8329 | 1885.666 | ÚLTIMA CELDA DE LA FILA CON FÓRMULA - NO MODIFICAR
EMISION ANUAL, TMF/AÑO (reportar solo en el mes de diciembre) | 1.634991 | 942.8329 | 1885.666 | FILA CON FÓRMULA - NO MODIFICAR
| As [%] | S [%]
PORCENTAJE DE CAPTURA Y FIJACIÓN ANUAL (SIN MATERIAL DE LIMPIEZA) (reportar solo en el mes de diciembre) | 94.92% | 94.33% | FILA CON FÓRMULA - NO MODIFICAR
PORCENTAJE DE CAPTURA Y FIJACIÓN ANUAL (CON MATERIAL DE LIMPIEZA (reportar solo en el mes de diciembre) | 94.92% | 94.33% | FILA CON FÓRMULA - NO MODIFICAR

## RESUMEN BALANCE
BALANCE MENSUAL FUNDICIÓN HERNÁN VIDELA LIRA
MARZO
Flujos entrada | Peso seco, tms |  | As, medido |  | S, medido |  | Finos, tms
| Medido | Ajustado | ppm | % | ppm | % | As | S
Concentrado de Cu | 18789.426 | 18730.3 | 566.3255 | 0.05663255 | 330079.6 | 33.00796 | 10.60745 | 6182.489
Precipitados | 0 | 0 | 0 | 0 | 0 | 0 | 0 | 0
Blíster | 163 | 162.8863 | 0 | 0 | 108.1081 | 0.01081081 | 0 | 0.01760932
Minerales de fusión directa | 309.991 | 296.1046 | 712.924 | 0.0712924 | 31758.9866 | 3.17589866 | 0.2111001 | 9.403983
Concentrado de oro | 47.512 | 47.5075 | 252.568 | 0.0252568 | 49461.1888 | 4.94611888 | 0.01199887 | 2.349777
Concentrado de plata | 0 | 0 | 0 | 0 | 0 | 0 | 0 | 0
Sílice | 1978.91 | 1920.34 | 0 | 0 | 0 | 0 | 0 | 0
Diesel | 301.0340502 | 301.0340502 | 0 | 0 | 8.3 | 0.00083 | 0 | 0.002498583 | Densidad diesel kg/lt | 0.8307
Enap - 6 | 372.357 | 372.357 | 0 | 0 | 30 | 0.003 | 0 | 0.01117071
Total, entradas | 21962.23 | 21830.53 | 496.1192 | 0.04961192 | 283743.7 | 28.37437 | 10.83054 | 6194.274
Flujos Inventario inicial | Peso seco, tms |  | As, medido |  | S, medido |  | Finos, tms
| Medido | Ajustado | ppm | % | ppm | % | As | S
Circulante CT | 16353.56 | 16353.56 | 2260.952 | 0.2260952 | 43159.0374 | 4.31590374 | 36.9746 | 705.8038
Escoria CT fria | 3086.599 | 3086.599 | 577.9723 | 0.05779723 | 42792.52 | 4.279252 | 1.783968 | 132.0833
Metal Blanco frío | 130.5899 | 130.5899 | 869.8167 | 0.08698167 | 148944.4447 | 14.89444447 | 0.1135893 | 19.45064
Circulante Conversión | 14676.11 | 14676.11 | 2005.09 | 0.200509 | 190987.1 | 19.09871 | 29.42691 | 2802.947
Polvos de fusión | 6225.387 | 6225.387 | 9354.948 | 0.9354948 | 198645.3 | 19.86453 | 58.23817 | 1236.644
Polvos de conversión | 3775.478 | 3775.478 | 2627.323 | 0.2627323 | 155721.4 | 15.57214 | 9.919401 | 587.9226
Polvos precipitadores electrostáticos | 2944.236 | 2944.236 | 21410.58 | 2.141058 | 205916.5 | 20.59165 | 63.0378 | 606.2669
Productos en proceso | 1349.184 | 1349.184 | 5414.64 | 0.541464 | 306520.4 | 30.65204 | 7.305345 | 413.5524
Total, Inventario inicial | 48541.14 | 48541.14 | 4260.3 | 0.42603 | 134003.3 | 13.40033 | 206.7998 | 6504.671
Flujos inventario final | Peso seco, tms |  | As, medido |  | S, medido |  | Finos, tms
| Medido | Ajustado | ppm | % | ppm | % | As | S
Circulante CT | 16330.76 | 18062.71 | 1748.86 | 0.174886 | 53100 | 5.31 | 31.58916 | 959.1301
Escoria CT fria | 2596.999 | 2159.861 | 533.6273 | 0.05336273 | 41904.35 | 4.190435 | 1.152561 | 90.50756
Metal Blanco frío | 256.1899001 | 474.4365 | 776.3666 | 0.07763666 | 148944.4447 | 14.89444447 | 0.3683367 | 70.66468
Circulante Conversión | 15276.91 | 16153.33 | 1648.049 | 0.1648049 | 190196.8 | 19.01968 | 26.62148 | 3072.313
Polvos de fusión | 6607.767 | 6615.403 | 9573.9822 | 0.95739822 | 195483.1003 | 19.54831003 | 63.33575 | 1293.2
Polvos de conversión | 3820.478 | 3820.806 | 2605.0929 | 0.26050929 | 157517.4 | 15.75174 | 9.953553 | 601.8433
Polvos precipitadores electrostáticos | 3051.226 | 3206.575 | 21660.54 | 2.166054 | 201682.5 | 20.16825 | 69.45614 | 646.7101
Productos en proceso | 2139.068 | 2092.248 | 3722.803 | 0.3722803 | 225762.4 | 22.57624 | 7.789028 | 472.351
Total, Inventario final | 50079.4 | 52585.38 | 3998.564 | 0.3998564 | 137048 | 13.7048 | 210.266 | 7206.719
Variación de inventarios | Peso seco, tms |  | Finos, tms
| Medido | Ajustado | As | S
Inventario Final - Inventario Inicial | 1538.259 | 4044.239 | 3.466211 | 702.0487
Flujos salidas | Peso seco, tms |  | As, medido |  | S, medido |  | Finos, tms
| Medido | Ajustado | ppm | % | ppm | % | As | S
Ánodos | 3503.86 | 3507.79 | 365.2663 | 0.03652663 | 25.6641 | 0.00256641 | 1.281277 | 0.0900243
Ácido sulfúrico producto | 15242.39 | 15242.39 | 0.3905782 | 3.905782e-05 | 326900 | 32.69 | 0.005953346 | 4982.738
Ácido sulfúrico Tipo C | 1972.33 | 1972.33 | 2670.71 | 0.267071 | 60163.19 | 6.016319 | 5.267522 | 118.6617
Ácido sulfúrico PTGC | 0 | 0 | 0 | 0 | 0 | 0 | 0 | 0
Escoria final | 9300.1 | 9304.722 | 35.21304 | 0.003521304 | 4833.485 | 0.4833485 | 0.3276476 | 44.97424
Venta de circulante CT | 0 | 0 | 0 | 0 | 0 | 0 | 0 | 0
Venta de circulantes conversión | 0 | 0 | 0 | 0 | 0 | 0 | 0 | 0
Total, salidas | 30018.68 | 30027.24 | 229.2053 | 0.02292053 | 171393.2 | 17.13932 | 6.8824 | 5146.464
EMISIÓN ARSÉNICO, tmf | [7 empty] | 0.4819332
CAPTACIÓN ARSÉNICO (Mes), % | [7 empty] | 95.55024
EMISIÓN AZUFRE, tmf | [7 empty] | 345.7614
CAPTACIÓN AZUFRE (Mes), % | [7 empty] | 94.41805
EMISIÓN ARSÉNICO ACUMULADA, tmf | [7 empty] | 1.634991
CAPTACIÓN ARSÉNICO ACUMULADO, % | [7 empty] | 94.91778
EMISIÓN AZUFRE ACUMULADA, tmf | [7 empty] | 942.8329
CAPTACIÓN AZUFRE ACUMULADA, % | [7 empty] | 94.33129

## Flujos de entrada
| FLUJO | CONCENTRADO DE COBRE
| MES | MARZO
| AÑO | 2023
Flujo Fusión | Proveedor | Conjunto | Peso seco medido, ton | Peso seco ajustado, ton | As, % | S, % | As, ton | S, ton
14 | CAROLA | 390 | 3627.773 | 3609.48 | 0.0103369 | 36.82259061 | 0.3731084 | 1329.104
465 | CAROLA | 79 | 1628.62 | 1628.62 | 0.0230256 | 36.70997532 | 0.3749995 | 597.866
158 | CAROLA | 346 | 2494.476 | 2494.476 | 0.023973 | 37.75999448 | 0.5980009 | 941.9142
640 | MATTA | 249 | 1240.747 | 1240.747 | 0.1503933 | 30.10686304 | 1.866001 | 373.55
638 | MATTA | 34 | 1083.318 | 1048.831 | 0.1704947 | 29.08942711 | 1.788201 | 305.0989
83 | MATTA | 65 | 1280.064 | 1280.064 | 0.1440553 | 28.79684141 | 1.844 | 368.618
67 | PUNTA DEL COBRE | 294 | 5138.701 | 5138.504 | 0.0472688 | 33.71309208 | 2.428909 | 1732.349
103 | ENAMI VARIOS | 62 | 1035.611 | 1034.401 | 0.0516603 | 27.69331342 | 0.5343744 | 286.4598
122 | CENIZAS | 61 | 1260.116 | 1255.175 | 0.0637243 | 19.72072412 | 0.7998514 | 247.5296
| TOTALES |  | 18789.426 | 18730.3 | 0.05663255 | 33.00796 | 10.60745 | 6182.489
| FLUJO | PRECIPITADOS
| MES | MARZO
| AÑO | 2023
Flujo Fusión | Proveedor | Conjunto | Peso seco medido, ton | Peso seco ajustado, ton | As, % | S, % | As, ton | S, ton
185 | PRECIPITADO DE Cu | 70 | 0 | 0 | 0 | 0 | 0 | 0
185 | PRECIPITADO DE Cu | 222 | 0 | 0 | 0 | 0 | 0 | 0
200 | PRECIPITADO DE Cu | 3 | 0 | 0 | 0 | 0 | 0 | 0
200 | PRECIPITADO DE Cu | 146 | 0 | 0 | 0 | 0 | 0 | 0
191 | PRECIPITADO DE Cu | 164 | 0 | 0 | 0 | 0 | 0 | 0
557 | PRECIPITADO DE Cu | 565 | 0 | 0 | 0 | 0 | 0 | 0
559 | PRECIPITADO DE Cu | 448 | 0 | 0 | 0 | 0 | 0 | 0
| TOTALES |  | 0 | 0 | 0 | 0 | 0 | 0
| FLUJO | BLÍSTER EXTERNO
| MES | MARZO
| AÑO | 2023
Flujo Fusión | Proveedor | Conjunto | Peso seco medido, ton | Peso seco ajustado, ton | As, % | S, % | As, ton | S, ton
368 | BLÍSTER EXTERNO | 15 | 163 | 162.8863 | 0 | 0.01081081 | 0 | 0.01760932
561 | BLÍSTER EXTERNO | 89 | 0 | 0 | 0 | 0 | 0 | 0
| TOTALES |  | 163 | 162.8863 | 0 | 0.01081081 | 0 | 0.01760932
| FLUJO | MINERALES
| MES | MARZO
| AÑO | 2023
Flujo Fusión | Proveedor | Conjunto | Peso seco medido, ton | Peso seco ajustado, ton | As, % | S, % | As, ton | S, ton
543 | MFD Cu | 539 | 309.991 | 296.1046 | 0.0712924 | 3.17589866 | 0.2111001 | 9.403983
| TOTALES |  | 309.991 | 296.1046 | 0.0712924 | 3.17589866 | 0.2111001 | 9.403983
| FLUJO | CONCENTRADO Au
| MES | MARZO
| AÑO | 2023
Flujo Fusión | Proveedor | Conjunto | Peso seco medido, ton | Peso seco ajustado, ton | As, % | S, % | As, ton | S, ton
539 | CONCENTRADO DE ORO | 63 | 23.756 | 23.75375 | 0.0252568 | 4.94611888 | 0.005999437 | 1.174889
539 | CONCENTRADO DE ORO | 63 | 23.756 | 23.75375 | 0.0252568 | 4.94611888 | 0.005999437 | 1.174889
| TOTALES |  | 47.512 | 47.5075 | 0.0252568 | 4.94611888 | 0.01199887 | 2.349777
| FLUJO | CONCENTRADO Ag
| MES | MARZO
| AÑO | 2023
Flujo Fusión | Proveedor | Conjunto | Peso seco medido, ton | Peso seco ajustado, ton | As, % | S, % | As, ton | S, ton
527 | CONCENTRADO DE PLATA | 53 | 0 | 0 | 0 | 0 | 0 | 0
| TOTALES |  | 0 | 0 | 0 | 0 | 0 | 0
| FLUJO | SÍLICE
| MES | MARZO
| AÑO | 2023
Flujo Fusión | Proveedor | Peso seco medido, ton | Peso seco ajustado, ton | As, % | S, % | As, ton | S, ton
262 | SÍLICE | 1978.91 | 1920.34 | 0 | 0 | 0 | 0
| TOTALES | 1978.91 | 1920.34 | 0 | 0 | 0 | 0

## Inv Circ
INVENTARIO DE CIRCULANTES
MARZO | [14 empty] | 32 | 29 | 95
|  |  |  | INVENTARIO FINAL | [5 empty] | INVENTARIO INICIAL |  |  | Diferencia | Diferencia | 33 | 30 | 96
|  |  |  | -1 | [5 empty] | -2 |  |  | (1) - (2) | (1) - (2) | 34 | 31 | 98
| ts | ts ajustada | As (%) | As (t) | S (%) | S (t) | ts | ts ajustada | As (%) | As (t) | S (%) | S (t) | As (t) | S (t) | 35 |  | 100
[15 empty] | 38 | 25 | 108
CIRCULANTE CT | 16330.76 | 18062.71 | 0.174886 | 31.58916 | 5.31 | 959.1301 | 16353.56 | 16353.56 | 0.2260952 | 36.9746 | 4.31590374 | 705.8038 | -5.385448 | 253.3263 | 40 | 27 | 111
[15 empty] | 41 |  | 112
METAL BLANCO FRIO | 256.1899001 | 474.4365 | 0.07763666 | 0.3683367 | 14.89444447 | 70.66468 | 130.5899 | 130.5899 | 0.08698167 | 0.1135893 | 14.89444447 | 19.45064 | 0.2547474 | 51.21404 | 42 | 20 | 117
[15 empty] | 43 | 21 | 119
CIRCULANTE CONVERSIÓN | 15276.91 | 16153.33 | 0.1648049 | 26.62148 | 19.01968 | 3072.313 | 14676.11 | 14676.11 | 0.200509 | 29.42691 | 19.09871 | 2802.947 | -2.805431 | 269.3662 | 44 | 26 | 121
[15 empty] | 45 | 32 | 124
CIRCULANTE SIN TRITURAR |  |  | 0 |  | 0 |  | 0 |  | 0 |  | 0 |  | 0 | 0 | 46 | 22 | 125
[15 empty] | 49 | 33 | 130
ESCORIA. CT FRIA | 2596.999 | 2159.861 | 0.05336273 | 1.152561 | 4.190435 | 90.50756 | 3086.599 | 3086.599 | 0.05779723 | 1.783968 | 4.279252 | 132.0833 | -0.6314079 | -41.57576 | 51 | 19 | 135
[15 empty] | 52 |  | 140
CONCENTRADO ESCORIA CT (MATTA) | 0 | 0 | 0 | 0 | 0 | 0 | 0 | 0 | 0 | 0 | 0 | 0 | 0 | 0 | 53 |  | 141
[15 empty] | 116 | 28 | 215
SUBTOTAL CIRCULANTE NAVE | 34460.86 | 36850.35 | 0.001620922 | 59.73153 | 11.37741 | 4192.615 | 34246.85 | 34246.85 | 0.001994317 | 68.29907 | 10.68794 | 3660.285 | -8.567539 | 532.3308 | 118 |  | 219
[15 empty] | 119 |  | 220
CIRCULANTES RAF |  |  | 0 |  | 0 |  | 0 |  | 0 |  | 0 |  | 0 | 0 | 120 |  | 221
[15 empty] | 122 |  | 223
POLVOS DE FUSIÓN | 6607.767 | 6615.403 | 0.95739822 | 63.33575 | 19.54831003 | 1293.2 | 6225.387 | 6225.387 | 0.9354948 | 58.23817 | 19.86453 | 1236.644 | 5.097579 | 56.55542 | 123 | 1.1 | 224
[15 empty] | 124 | 1.1 | 225
POLVOS DE CONVERSIÓN | 3820.478 | 3820.806 | 0.26050929 | 9.953553 | 15.75174 | 601.8433 | 3775.478 | 3775.478 | 0.2627323 | 9.919401 | 15.57214 | 587.9226 | 0.03415192 | 13.92066 | 125 |  | 226
[15 empty] | 128 | 38 | 230
POLVOS PRECIP. ELECTROSTÁTICOS | 834.0396 | 985.624 | 2.45091418 | 24.1568 | 17.84084611 | 175.8437 | 757.8296 | 757.8296 | 2.355169 | 17.84817 | 18.08630615 | 137.0634 | 6.308629 | 38.78027 | 117 | 35 | 218
4093
POLVOS PPEE HELE | 2217.187 | 2220.951 | 2.03963758 | 45.29934 | 21.20112142 | 470.8664 | 2186.407 | 2186.407 | 2.06684505 | 45.18964 | 21.46003 | 469.2035 | 0.1097067 | 1.66293
PRODUCTOS EN PROCESO | 2139.068 | 2092.248 | 0.3722803 | 7.789028 | 22.57624 | 472.351 | 1349.184 | 1349.184 | 0.541464 | 7.305345 | 30.65204 | 413.5524 | 0.4836832 | 58.79859
TOTAL CIRCULANTES | 50079.4 | 52585.38 | 0.3998564 | 210.266 | 13.7048 | 7206.719 | 48541.14 | 48541.14 | 0.42603 | 206.7998 | 13.40033 | 6504.671 | 3.466211 | 702.0487

## Ánodos
FLUJO | ÁNODOS
MES | MARZO
AÑO | 2023
Lote | Peso medido, ton | Peso Ajustado, ton | S, ppm | As,ppm | S, ton | As, ton | Peso medido, ton | Peso ajustado, ton | As, ton | S, ton
11032023-1 | 75.143 | 75.22729 | 30 | 244 | 0.002256819 | 0.01835546 | 75.143 | 75.22729 | 0.01835546 | 0.002256819
12032023-1 | 119.538 | 119.6721 | 27 | 422 | 0.003231146 | 0.05050162 | 119.538 | 119.6721 | 0.05050162 | 0.003231146
12032023-2 | 133.479 | 133.6287 | 26 | 463 | 0.003474347 | 0.0618701 | 133.479 | 133.6287 | 0.0618701 | 0.003474347
13032023-1 | 155.107 | 155.281 | 24 | 300 | 0.003726744 | 0.0465843 | 155.107 | 155.281 | 0.0465843 | 0.003726744
14032023-1 | 143.705 | 143.8662 | 25 | 334 | 0.003596655 | 0.04805131 | 143.705 | 143.8662 | 0.04805131 | 0.003596655
14032023-2 | 40.132 | 40.17702 | 26 | 185 | 0.001044602 | 0.007432748 | 40.132 | 40.17702 | 0.007432748 | 0.001044602
15032023-1 | 79.195 | 79.28384 | 25 | 348 | 0.001982096 | 0.02759077 | 79.195 | 79.28384 | 0.02759077 | 0.001982096
15032023-2 | 117.157 | 117.2884 | 25 | 810 | 0.00293221 | 0.09500362 | 117.157 | 117.2884 | 0.09500362 | 0.00293221
16032023-1 | 65.489 | 65.56246 | 25 | 362 | 0.001639062 | 0.02373361 | 65.489 | 65.56246 | 0.02373361 | 0.001639062
16032023-2 | 114.274 | 114.4022 | 26 | 281 | 0.002974457 | 0.03214701 | 114.274 | 114.4022 | 0.03214701 | 0.002974457
17032023-1 | 67.93 | 68.0062 | 26 | 603 | 0.001768161 | 0.04100774 | 67.93 | 68.0062 | 0.04100774 | 0.001768161
18032023-1 | 125.852 | 125.9932 | 26 | 284 | 0.003275822 | 0.03578206 | 125.852 | 125.9932 | 0.03578206 | 0.003275822
19032023-1 | 123.542 | 123.6806 | 26 | 262 | 0.003215695 | 0.03240431 | 123.542 | 123.6806 | 0.03240431 | 0.003215695
19032023-2 | 110.063 | 110.1865 | 26 | 331 | 0.002864848 | 0.03647172 | 110.063 | 110.1865 | 0.03647172 | 0.002864848
20032023-1 | 171.867 | 172.0598 | 26 | 478 | 0.004473555 | 0.08224458 | 171.867 | 172.0598 | 0.08224458 | 0.004473555
20032023-2 | 67.908 | 67.98417 | 26 | 623 | 0.001767589 | 0.04235414 | 67.908 | 67.98417 | 0.04235414 | 0.001767589
21032023-1 | 56.135 | 56.19797 | 26 | 360 | 0.001461147 | 0.02023127 | 56.135 | 56.19797 | 0.02023127 | 0.001461147
21032023-2 | 117.431 | 117.5627 | 25 | 396 | 0.002939068 | 0.04655484 | 117.431 | 117.5627 | 0.04655484 | 0.002939068
22032023-1 | 95.697 | 95.80435 | 25 | 136 | 0.002395109 | 0.01302939 | 95.697 | 95.80435 | 0.01302939 | 0.002395109
22032023-2 | 157.965 | 158.1422 | 25 | 384 | 0.003953555 | 0.0607266 | 157.965 | 158.1422 | 0.0607266 | 0.003953555
23032023-1 | 111.316 | 111.4409 | 25 | 364 | 0.002786022 | 0.04056448 | 111.316 | 111.4409 | 0.04056448 | 0.002786022
24032023-1 | 82.442 | 82.53448 | 25 | 317 | 0.002063362 | 0.02616343 | 82.442 | 82.53448 | 0.02616343 | 0.002063362
25032023-1 | 109.862 | 109.9852 | 25 | 155 | 0.002749631 | 0.01704771 | 109.862 | 109.9852 | 0.01704771 | 0.002749631
25032023-2 | 101.394 | 101.5077 | 25 | 143 | 0.002537693 | 0.01451561 | 101.394 | 101.5077 | 0.01451561 | 0.002537693
26032023-1 | 132.435 | 132.5836 | 26 | 71 | 0.003447172 | 0.009413433 | 132.435 | 132.5836 | 0.009413433 | 0.003447172
26032023-2 | 105.176 | 105.294 | 25 | 365 | 0.002632349 | 0.0384323 | 105.176 | 105.294 | 0.0384323 | 0.002632349
27032023-1 | 148.888 | 149.055 | 26 | 285 | 0.00387543 | 0.04248068 | 148.888 | 149.055 | 0.04248068 | 0.00387543
27032023-2 | 112.135 | 112.2608 | 26 | 411 | 0.00291878 | 0.04613918 | 112.135 | 112.2608 | 0.04613918 | 0.00291878
28032023-1 | 132.58 | 132.7287 | 26 | 300 | 0.003450947 | 0.03981862 | 132.58 | 132.7287 | 0.03981862 | 0.003450947
28032023-2 | 110.891 | 111.0154 | 26 | 642 | 0.0028864 | 0.07127188 | 110.891 | 111.0154 | 0.07127188 | 0.0028864
29032023-1 | 114.549 | 114.6775 | 26 | 416 | 0.002981615 | 0.04770584 | 114.549 | 114.6775 | 0.04770584 | 0.002981615
31032023-1 | 104.583 | 104.7003 | 26 | 627 | 0.002722208 | 0.0656471 | 104.583 | 104.7003 | 0.0656471 | 0.002722208
[7 empty] | 0 | 0 | 0 | 0
[7 empty] | 0 | 0 | 0 | 0
[7 empty] | 0 | 0 | 0 | 0
[5 empty] | 0 | 0 | 0 | 0 | 0 | 0
[5 empty] | 0 | 0 | 0 | 0 | 0 | 0
[5 empty] | 0 | 0 | 0 | 0 | 0 | 0
[5 empty] | 0 | 0 | 0 | 0 | 0 | 0
[5 empty] | 0 | 0 | 0 | 0 | 0 | 0
[5 empty] | 0 | 0 | 0 | 0 | 0 | 0
[5 empty] | 0 | 0 | 0 | 0 | 0 | 0
[5 empty] | 0 | 0 | 0 | 0 | 0 | 0
[5 empty] | 0 | 0 | 0 | 0 | 0 | 0
[5 empty] | 0 | 0 | 0 | 0 | 0 | 0
[5 empty] | 0 | 0 | 0 | 0 | 0 | 0
[5 empty] | 0 | 0 | 0 | 0 | 0 | 0
[5 empty] | 0 | 0 | 0 | 0 | 0 | 0
[5 empty] | 0 | 0 | 0 | 0 | 0 | 0
[5 empty] | 0 | 0 | 0 | 0 | 0 | 0
[5 empty] | 0 | 0 | 0 | 0 | 0 | 0
[5 empty] | 0 | 0 | 0 | 0 | 0 | 0
[5 empty] | TOTAL MES |  | 3503.86 | 3507.79 | 1.281277 | 0.0900243
[7 empty] | 3503.86 | 3507.79 | 0.03653% | 0.002566%

## Ácido Sulfúrico Producto
FLUJO | ACIDO SULFÚRICO PRODUCTO
MES | MARZO
AÑO | 2023
DESPACHO DIARIO, TONELADAS | [31 empty] | TOTAL
| 1 | 2 | 3 | 4 | 5 | 6 | 7 | 8 | 9 | 10 | 11 | 12 | 13 | 14 | 15 | 16 | 17 | 18 | 19 | 20 | 21 | 22 | 23 | 24 | 25 | 26 | 27 | 28 | 29 | 30 | 31
Masa medida, kg | 224110 | 225500 | 225540 | 0 | 0 | 0 | 0 | 170160 | 310460 | 84590 | 0 | 0 | 666640 | 753390 | 748610 | 720410 | 361020 | 163870 | 0 | 720360 | 525170 | 724420 | 720910 | 416030 | 275670 | 0 | 664540 | 609530 | 580780 | 776810 | 554340 | 11222860
Masa medida, ton | 224.11 | 225.5 | 225.54 | 0 | 0 | 0 | 0 | 170.16 | 310.46 | 84.59 | 0 | 0 | 666.64 | 753.39 | 748.61 | 720.41 | 361.02 | 163.87 | 0 | 720.36 | 525.17 | 724.42 | 720.91 | 416.03 | 275.67 | 0 | 664.54 | 609.53 | 580.78 | 776.81 | 554.34 | 11222.86
Masa ajustada, ton | 224.11 | 225.5 | 225.54 | 0 | 0 | 0 | 0 | 170.16 | 310.46 | 84.59 | 0 | 0 | 666.64 | 753.39 | 748.61 | 720.41 | 361.02 | 163.87 | 0 | 720.36 | 525.17 | 724.42 | 720.91 | 416.03 | 275.67 | 0 | 664.54 | 609.53 | 580.78 | 776.81 | 554.34 | 11222.86
Densidad gr/cc, t/m3 | 1.746471 | 1.746471 | 1.71 |  |  |  |  | 1.746471 | 1.746471 | 1.69 |  |  | 1.75 | 1.76 | 1.76 | 1.75 | 1.746471 | 1.746471 |  | 1.79 | 1.78 | 1.78 | 1.746471 | 1.746471 | 1.746471 |  | 1.76 | 1.78 | 1.77 | 1.76 | 1.74 | 1.758375
Volumen m3 | 128.3217 | 129.1175 | 131.8947 |  |  |  |  | 97.43078 | 177.7642 | 50.05325 |  |  | 380.9371 | 428.0625 | 425.3466 | 411.6629 | 206.714 | 93.82924 |  | 402.4358 | 295.0393 | 406.9775 | 412.7811 | 238.2119 | 157.8441 |  | 377.5795 | 342.4326 | 328.1243 | 441.3693 | 318.5862 | 6382.516
[H2SO4], % | 95.51235 | 95.51235 | 93.48 |  |  |  |  | 95.51235 | 95.51235 | 93.02 |  |  | 95.58 | 96.27 | 96.15 | 95.59 | 95.51235 | 95.51235 |  | 97.9 | 97.09 | 97 | 95.51235 | 95.51235 | 95.51235 |  | 96.22 | 97.2 | 96.63 | 95.99 | 95.2 | 96.08726
[As], mg/l, gr/m3 | [31 empty] | 0.592 | composito mensual
Ácido al 100%, ton | 214.0527 | 215.3804 | 210.8348 | 0 | 0 | 0 | 0 | 162.5238 | 296.5276 | 78.68562 | 0 | 0 | 637.1745 | 725.2885 | 719.7885 | 688.6399 | 344.8187 | 156.5161 | 0 | 705.2325 | 509.8875 | 702.6874 | 688.5581 | 397.36 | 263.2989 | 0 | 639.4204 | 592.4631 | 561.2077 | 745.6599 | 527.7317 | 10783.74
Factor gravimétrico H2SO4 ==> S | 0.3269 | 0.3269 | 0.3269 | 0.3269 | 0.3269 | 0.3269 | 0.3269 | 0.3269 | 0.3269 | 0.3269 | 0.3269 | 0.3269 | 0.3269 | 0.3269 | 0.3269 | 0.3269 | 0.3269 | 0.3269 | 0.3269 | 0.3269 | 0.3269 | 0.3269 | 0.3269 | 0.3269 | 0.3269 | 0.3269 | 0.3269 | 0.3269 | 0.3269 | 0.3269 | 0.3269 | 0.3269
Azufre, ton | 69.97384 | 70.40784 | 68.9219 | 0 | 0 | 0 | 0 | 53.12904 | 96.93489 | 25.72233 | 0 | 0 | 208.2924 | 237.0968 | 235.2989 | 225.1164 | 112.7212 | 51.16511 | 0 | 230.5405 | 166.6822 | 229.7085 | 225.0896 | 129.897 | 86.07241 | 0 | 209.0265 | 193.6762 | 183.4588 | 243.7562 | 172.5155 | 3525.204 | 31.41%
Arsénico, ton | 0 | 0 | 0 | 0 | 0 | 0 | 0 | 0 | 0 | 0 | 0 | 0 | 0 | 0 | 0 | 0 | 0 | 0 | 0 | 0 | 0 | 0 | 0 | 0 | 0 | 0 | 0 | 0 | 0 | 0 | 0 | 0.00377845 | 3.367e-05%

## DIFERENCIA INVENTARIO ÁCIDO
INVENTARIO | ACIDO SULFÚRICO PRODUCTO
MES | MARZO
AÑO | 2023
| Inicial | Final | Variación
Masa medida, kg | 6520222.016 | 11188482.0 | 4668259.999
Masa medida, ton | 6520.222016 | 11188.48 | 4668.259999
Densidad gr/cc, t/m3 | 1.76933 | 1.758375
Volumen m3 | 3685.137 | 6362.965
[H2SO4], % | 95.51 | 95.51
[As], mg/l, gr/m3 | 0.432 | 0.592
Ácido al 100%, ton | 6227.464 | 10686.12 | 4458.655
Factor gravimétrico H2SO4 ==> S | 0.3269 | 0.3269 | 0.3269
Azufre, ton | 2035.758 | 3493.292 | 1457.534
Arsénico, ton | 0.001591979 | 0.003766875 | 0.002174896

## Ácido Sulfúrico Tipo C
FLUJO | ACIDO TIPO C
MES | MARZO
AÑO | 2023
IDENTIFICACIÓN CAMION | DESPACHO DIARIO, TONELADAS | [30 empty] | TOTAL
| 1 | 2 | 3 | 4 | 5 | 6 | 7 | 8 | 9 | 10 | 11 | 12 | 13 | 14 | 15 | 16 | 17 | 18 | 19 | 20 | 21 | 22 | 23 | 24 | 25 | 26 | 27 | 28 | 29 | 30 | 31
GGYB76 | 26.58 | 23.51 | 25.9 | 29.29 | 0 | 21.37 | 0 | 0 | 0 | 0 | 0 | 0 | 0 | 58.04 | 0 | 0 | 0 | 0 | 0 | 0 | 0 | 0 | 0 | 0 | 0 | 0 | 0 | 0 | 0 | 0 | 0 | 184.69
BHFH80 | 25.01 | 27.44 | 0 | 0 | 29.38 | 23.49 | 0 | 0 | 25.54 | 27.49 | 0 | 0 | 26.88 | 0 | 59.27 | 27.44 | 80.38 | 54.02 | 28.36 | 79.49 | 60.58 | 61.28 | 0 | 27.34 | 25.49 | 55.01 | 57.12 | 58.86 | 32.73 | 55.33 | 55.2 | 1003.13
FKRR18 | 0 | 0 | 0 | 24.05 | 29.44 | 0 | 53.95 | 0 | 28.64 | 0 | 0 | 0 | 0 | 0 | 0 | 0 | 0 | 0 | 0 | 0 | 0 | 0 | 0 | 0 | 27.17 | 0 | 25.4 | 25.44 | 0 | 0 | 0 | 214.09
GSKP42 | 0 | 0 | 0 | 0 | 0 | 0 | 0 | 0 | 0 | 48.16 | 81.17 | 29.51 | 24.61 | 0 | 0 | 0 | 0 | 0 | 0 | 0 | 0 | 0 | 0 | 0 | 0 | 0 | 0 | 0 | 0 | 0 | 0 | 183.45
GLRD32 | 0 | 0 | 0 | 0 | 0 | 0 | 0 | 0 | 0 | 0 | 0 | 28.86 | 0 | 25.03 | 25.7 | 28.01 | 0 | 27.7 | 28.58 | 0 | 0 | 0 | 0 | 0 | 0 | 0 | 0 | 0 | 0 | 0 | 0 | 163.88
CZWW83 | 0 | 0 | 0 | 0 | 0 | 0 | 0 | 0 | 0 | 0 | 0 | 0 | 0 | 0 | 0 | 0 | 0 | 0 | 0 | 0 | 0 | 0 | 25.87 | 0 | 0 | 0 | 0 | 0 | 25.78 | 24.72 | 25.17 | 101.54
GLRD33 | 0 | 0 | 0 | 0 | 0 | 0 | 0 | 0 | 0 | 0 | 0 | 0 | 0 | 0 | 0 | 0 | 0 | 0 | 0 | 0 | 0 | 0 | 0 | 28.03 | 0 | 0 | 0 | 0 | 0 | 0 | 0 | 28.03
JPPD84 | 0 | 0 | 0 | 0 | 0 | 0 | 0 | 0 | 0 | 0 | 0 | 0 | 0 | 0 | 0 | 0 | 0 | 0 | 0 | 0 | 0 | 0 | 0 | 0 | 0 | 0 | 0 | 0 | 32.98 | 30.64 | 29.9 | 93.52
Masa medida, ton | 51.59 | 50.95 | 25.9 | 53.34 | 58.82 | 44.86 | 53.95 | 0 | 54.18 | 75.65 | 81.17 | 58.37 | 51.49 | 83.07 | 84.97 | 55.45 | 80.38 | 81.72 | 56.94 | 79.49 | 60.58 | 61.28 | 25.87 | 55.37 | 52.66 | 55.01 | 82.52 | 84.3 | 91.49 | 110.69 | 110.27 | 1972.33
Masa ajustada, ton | 51.59 | 50.95 | 25.9 | 53.34 | 58.82 | 44.86 | 53.95 | 0 | 54.18 | 75.65 | 81.17 | 58.37 | 51.49 | 83.07 | 84.97 | 55.45 | 80.38 | 81.72 | 56.94 | 79.49 | 60.58 | 61.28 | 25.87 | 55.37 | 52.66 | 55.01 | 82.52 | 84.3 | 91.49 | 110.69 | 110.27 | 1972.33
Densidad gr/cc, t/m3 | 1.2 | 1.2 | 1.21 | 1.164488 | 1.14 | 1.155215 | 1.232796 | 0 | 1.1185 | 1.035663 | 1.1 | 1.145034 | 1.155199 | 1.196969 | 1.182179 | 1.19 | 1.142741 | 1.128694 | 1.15 | 1.094044 | 1.17 | 1.174993 | 1.25 | 1.17 | 1.159595 | 1.164989 | 1.190422 | 1.243455 | 1.253559 | 1.275473 | 1.253613 | 1.174083
Volumen m3 | 42.99167 | 42.45833 | 21.40496 | 45.80556 | 51.59649 | 38.83261 | 43.7623 | 0 | 48.43987 | 73.04497 | 73.79091 | 50.97666 | 44.57241 | 69.40028 | 71.87572 | 46.59664 | 70.33968 | 72.40227 | 49.51304 | 72.65707 | 51.77778 | 52.15348 | 20.696 | 47.32479 | 45.41241 | 47.21935 | 69.31993 | 67.79497 | 72.98419 | 86.78346 | 87.96174 | 1679.89
Ácidez g/l, kg/m3 | 256.5654 | 257.25 | 259.7 | 204.4495 | 178.8475 | 196.158 | 238.164 | 0 | 137.8611 | 102.8874 | 133.4695 | 211.4849 | 227.1826 | 290.5593 | 270.7291 | 276.5217 | 203.8454 | 207.9841 | 202.7234 | 118.0984 | 235.2356 | 235.8094 | 333.2 | 226.0379 | 191.3374 | 183.7556 | 201.3444 | 238.4472 | 243.7539 | 270.1889 | 256.6518
[As], mg/l, gr/m3 | 3765.161 | 3837.913 | 3910 | 3997.565 | 2911.008 | 3153.397 | 3001.889 | 0 | 2135.949 | 1581.8 | 2071.942 | 2385.954 | 2321.505 | 2636.68 | 1653.411 | 3402.28 | 2413.039 | 2720.042 | 3166.335 | 1729.482 | 2573.629 | 3204.945 | 4149 | 3063.273 | 2771.573 | 2949.325 | 3267.153 | 4176.443 | 4159.703 | 5184.942 | 5750.863
Azufre, ton | 3.605765 | 3.570535 | 1.817194 | 3.061393 | 3.016602 | 2.490104 | 3.407149 | 0 | 2.18303 | 2.456787 | 3.219584 | 3.524241 | 3.310215 | 6.591904 | 6.361099 | 4.212101 | 4.687229 | 4.92263 | 3.281244 | 2.805026 | 3.981634 | 4.020307 | 2.254272 | 3.496913 | 2.840465 | 2.836453 | 4.562603 | 5.284509 | 5.815611 | 7.665127 | 7.379942 | 118.6617 | 0.06016319
Arsénico, ton | 0.1618705 | 0.1629514 | 0.08369339 | 0.1831107 | 0.1501978 | 0.1224546 | 0.1313696 | 0 | 0.1034651 | 0.1155425 | 0.1528905 | 0.121628 | 0.1034751 | 0.1829863 | 0.1188401 | 0.1585348 | 0.1697324 | 0.1969372 | 0.1567749 | 0.1256591 | 0.1332568 | 0.167149 | 0.085867704 | 0.1449687 | 0.1258638 | 0.1392652 | 0.2264788 | 0.2831418 | 0.3035925 | 0.4499672 | 0.5058559 | 5.267522 | 0.00267071

## Ácido Sulfúrico PTGC
FLUJO | ACIDO PTGC
MES | MARZO
AÑO | 2023
IDENTIFICACIÓN CAMION | DESPACHO DIARIO, TONELADAS | [30 empty] | TOTAL
| 1 | 2 | 3 | 4 | 5 | 6 | 7 | 8 | 9 | 10 | 11 | 12 | 13 | 14 | 15 | 16 | 17 | 18 | 19 | 20 | 21 | 22 | 23 | 24 | 25 | 26 | 27 | 28 | 29 | 30 | 31
BBZP-72 | 0 | 0 | 0 | 0 | 0 | 0 | 0 | 0 | 0 | 0 | 0 | 0 | 0 | 0 | 0 | 0 | 0 | 0 | 0 | 0 | 0 | 0 | 0 | 0 | 0 | 0 | 0 | 0 | 0 | 0 |  | 0
BHBC-64 | 0 | 0 | 0 | 0 | 0 | 0 | 0 | 0 | 0 | 0 | 0 | 0 | 0 | 0 | 0 | 0 | 0 | 0 | 0 | 0 | 0 | 0 | 0 | 0 | 0 | 0 | 0 | 0 | 0 | 0 |  | 0
BHFA-80 | 0 | 0 | 0 | 0 | 0 | 0 | 0 | 0 | 0 | 0 | 0 | 0 | 0 | 0 | 0 | 0 | 0 | 0 | 0 | 0 | 0 | 0 | 0 | 0 | 0 | 0 | 0 | 0 | 0 | 0 |  | 0
BHFB-80 | 0 | 0 | 0 | 0 | 0 | 0 | 0 | 0 | 0 | 0 | 0 | 0 | 0 | 0 | 0 | 0 | 0 | 0 | 0 | 0 | 0 | 0 | 0 | 0 | 0 | 0 | 0 | 0 | 0 | 0 |  | 0
BHFH-80 | 0 | 0 | 0 | 0 | 0 | 0 | 0 | 0 | 0 | 0 | 0 | 0 | 0 | 0 | 0 | 0 | 0 | 0 | 0 | 0 | 0 | 0 | 0 | 0 | 0 | 0 | 0 | 0 | 0 | 0 |  | 0
BHFN-80 | 0 | 0 | 0 | 0 | 0 | 0 | 0 | 0 | 0 | 0 | 0 | 0 | 0 | 0 | 0 | 0 | 0 | 0 | 0 | 0 | 0 | 0 | 0 | 0 | 0 | 0 | 0 | 0 | 0 | 0 |  | 0
BVGP-12 | 0 | 0 | 0 | 0 | 0 | 0 | 0 | 0 | 0 | 0 | 0 | 0 | 0 | 0 | 0 | 0 | 0 | 0 | 0 | 0 | 0 | 0 | 0 | 0 | 0 | 0 | 0 | 0 | 0 | 0 |  | 0
BVGP-13 | 0 | 0 | 0 | 0 | 0 | 0 | 0 | 0 | 0 | 0 | 0 | 0 | 0 | 0 | 0 | 0 | 0 | 0 | 0 | 0 | 0 | 0 | 0 | 0 | 0 | 0 | 0 | 0 | 0 | 0 |  | 0
CDLV-83 | 0 | 0 | 0 | 0 | 0 | 0 | 0 | 0 | 0 | 0 | 0 | 0 | 0 | 0 | 0 | 0 | 0 | 0 | 0 | 0 | 0 | 0 | 0 | 0 | 0 | 0 | 0 | 0 | 0 | 0 |  | 0
CDLV-84 | 0 | 0 | 0 | 0 | 0 | 0 | 0 | 0 | 0 | 0 | 0 | 0 | 0 | 0 | 0 | 0 | 0 | 0 | 0 | 0 | 0 | 0 | 0 | 0 | 0 | 0 | 0 | 0 | 0 | 0 |  | 0
CGTP-29 | 0 | 0 | 0 | 0 | 0 | 0 | 0 | 0 | 0 | 0 | 0 | 0 | 0 | 0 | 0 | 0 | 0 | 0 | 0 | 0 | 0 | 0 | 0 | 0 | 0 | 0 | 0 | 0 | 0 | 0 |  | 0
CGTP-31 | 0 | 0 | 0 | 0 | 0 | 0 | 0 | 0 | 0 | 0 | 0 | 0 | 0 | 0 | 0 | 0 | 0 | 0 | 0 | 0 | 0 | 0 | 0 | 0 | 0 | 0 | 0 | 0 | 0 | 0 |  | 0
CWVR-12 | 0 | 0 | 0 | 0 | 0 | 0 | 0 | 0 | 0 | 0 | 0 | 0 | 0 | 0 | 0 | 0 | 0 | 0 | 0 | 0 | 0 | 0 | 0 | 0 | 0 | 0 | 0 | 0 | 0 | 0 |  | 0
CZWW-83 | 0 | 0 | 0 | 0 | 0 | 0 | 0 | 0 | 0 | 0 | 0 | 0 | 0 | 0 | 0 | 0 | 0 | 0 | 0 | 0 | 0 | 0 | 0 | 0 | 0 | 0 | 0 | 0 | 0 | 0 |  | 0
DDLW-73 | 0 | 0 | 0 | 0 | 0 | 0 | 0 | 0 | 0 | 0 | 0 | 0 | 0 | 0 | 0 | 0 | 0 | 0 | 0 | 0 | 0 | 0 | 0 | 0 | 0 | 0 | 0 | 0 | 0 | 0 |  | 0
DHFH-80 | 0 | 0 | 0 | 0 | 0 | 0 | 0 | 0 | 0 | 0 | 0 | 0 | 0 | 0 | 0 | 0 | 0 | 0 | 0 | 0 | 0 | 0 | 0 | 0 | 0 | 0 | 0 | 0 | 0 | 0 |  | 0
DRRS-56 | 0 | 0 | 0 | 0 | 0 | 0 | 0 | 0 | 0 | 0 | 0 | 0 | 0 | 0 | 0 | 0 | 0 | 0 | 0 | 0 | 0 | 0 | 0 | 0 | 0 | 0 | 0 | 0 | 0 | 0 |  | 0
FKRR-18 | 0 | 0 | 0 | 0 | 0 | 0 | 0 | 0 | 0 | 0 | 0 | 0 | 0 | 0 | 0 | 0 | 0 | 0 | 0 | 0 | 0 | 0 | 0 | 0 | 0 | 0 | 0 | 0 | 0 | 0 |  | 0
FTZF-11 | 0 | 0 | 0 | 0 | 0 | 0 | 0 | 0 | 0 | 0 | 0 | 0 | 0 | 0 | 0 | 0 | 0 | 0 | 0 | 0 | 0 | 0 | 0 | 0 | 0 | 0 | 0 | 0 | 0 | 0 |  | 0
GCFP-76 | 0 | 0 | 0 | 0 | 0 | 0 | 0 | 0 | 0 | 0 | 0 | 0 | 0 | 0 | 0 | 0 | 0 | 0 | 0 | 0 | 0 | 0 | 0 | 0 | 0 | 0 | 0 | 0 | 0 | 0 |  | 0
GSKR-38 | 0 | 0 | 0 | 0 | 0 | 0 | 0 | 0 | 0 | 0 | 0 | 0 | 0 | 0 | 0 | 0 | 0 | 0 | 0 | 0 | 0 | 0 | 0 | 0 | 0 | 0 | 0 | 0 | 0 | 0 |  | 0
HKFL-96 | 0 | 0 | 0 | 0 | 0 | 0 | 0 | 0 | 0 | 0 | 0 | 0 | 0 | 0 | 0 | 0 | 0 | 0 | 0 | 0 | 0 | 0 | 0 | 0 | 0 | 0 | 0 | 0 | 0 | 0 |  | 0
HLFX-56 | 0 | 0 | 0 | 0 | 0 | 0 | 0 | 0 | 0 | 0 | 0 | 0 | 0 | 0 | 0 | 0 | 0 | 0 | 0 | 0 | 0 | 0 | 0 | 0 | 0 | 0 | 0 | 0 | 0 | 0 |  | 0
JPPD-86 | 0 | 0 | 0 | 0 | 0 | 0 | 0 | 0 | 0 | 0 | 0 | 0 | 0 | 0 | 0 | 0 | 0 | 0 | 0 | 0 | 0 | 0 | 0 | 0 | 0 | 0 | 0 | 0 | 0 | 0 |  | 0
JGBP-15 | 0 | 0 | 0 | 0 | 0 | 0 | 0 | 0 | 0 | 0 | 0 | 0 | 0 | 0 | 0 | 0 | 0 | 0 | 0 | 0 | 0 | 0 | 0 | 0 | 0 | 0 | 0 | 0 | 0 | 0 |  | 0
YN-4096 | 0 | 0 | 0 | 0 | 0 | 0 | 0 | 0 | 0 | 0 | 0 | 0 | 0 | 0 | 0 | 0 | 0 | 0 | 0 | 0 | 0 | 0 | 0 | 0 | 0 | 0 | 0 | 0 | 0 | 0 |  | 0
Masa medida, ton |  | 0 | 0 | 0 | 0 | 0 | 0 | 0 | 0 | 0 | 0 | 0 | 0 | 0 | 0 | 0 | 0 | 0 | 0 | 0 | 0 | 0 | 0 | 0 | 0 | 0 | 0 | 0 | 0 | 0 | 0 | 0
Masa ajustada, ton |  | 0 | 0 | 0 | 0 | 0 | 0 | 0 | 0 | 0 | 0 | 0 | 0 | 0 | 0 | 0 | 0 | 0 | 0 | 0 | 0 | 0 | 0 | 0 | 0 | 0 | 0 | 0 | 0 | 0 | 0 | 0
Densidad gr/cc, t/m3
Volumen m3 | 0 | 0 | 0 | 0 | 0 | 0 | 0 | 0 | 0 | 0 | 0 | 0 | 0 | 0 | 0 | 0 | 0 | 0 | 0 | 0 | 0 | 0 | 0 | 0 | 0 | 0 | 0 | 0
Ácidez g/l, kg/m3 | 0 | 0 | 0 | 0 | 0 | 0 | 0 | 0 | 0 | 0 | 0 | 0 | 0 | 0 | 0 | 0 | 0 | 0 | 0 | 0 | 0 | 0 | 0 | 0 | 0 | 0 | 0 | 0 | 0 | 0 | 0
[As], mg/l, gr/m3 | 0 | 0 | 0 | 0 | 0 | 0 | 0 | 0 | 0 | 0 | 0 | 0 | 0 | 0 | 0 | 0 | 0 | 0 | 0 | 0 | 0 | 0 | 0 | 0 | 0 | 0 | 0 | 0
Azufre, ton | 0 | 0 | 0 | 0 | 0 | 0 | 0 | 0 | 0 | 0 | 0 | 0 | 0 | 0 | 0 | 0 | 0 | 0 | 0 | 0 | 0 | 0 | 0 | 0 | 0 | 0 | 0 | 0 |  |  |  | 0 | 0
Arsénico, ton | 0 | 0 | 0 | 0 | 0 | 0 | 0 | 0 | 0 | 0 | 0 | 0 | 0 | 0 | 0 | 0 | 0 | 0 | 0 | 0 | 0 | 0 | 0 | 0 | 0 | 0 | 0 | 0 | 0 | 0 | 0 | 0 | 0
| 20.46 | [7 empty] | 52.88 | 19.1 | 20.7 |  | 33.15 | 57.01 | 41.58 | 17.32 | 22.66 |  |  | 20.89

## Camiones Ácidos C - PTGC
ACIDO C | Fecha |  | 2023-03-01 | 2023-03-02 | 2023-03-03 | 2023-03-04 | 2023-03-05 | 2023-03-06 | 2023-03-07 | 2023-03-08 | 2023-03-09 | 2023-03-10 | 2023-03-11 | 2023-03-12 | 2023-03-13 | 2023-03-14 | 2023-03-15 | 2023-03-16 | 2023-03-17 | 2023-03-18 | 2023-03-19 | 2023-03-20 | 2023-03-21 | 2023-03-22 | 2023-03-23 | 2023-03-24 | 2023-03-25 | 2023-03-26 | 2023-03-27 | 2023-03-28 | 2023-03-29 | 2023-03-30 | 2023-03-31
| Camión 1 | Camión | GGYB76 | GGYB76 | GGYB76 | GGYB76 | FKRR18 | BHFH80 | FKRR18 | 0 | BHFH80 | BHFH80 | GSKP42 | GLRD32 | GSKP42 | GLRD32 | GLRD32 | GLRD32 | BHFH80 | GLRD32 | GLRD32 | BHFH80 | BHFH80 | BHFH80 | CZWW83 | GLRD33 | BHFH80 | BHFH80 | FKRR18 | FKRR18 | CZWW83 | BHFH80 | CZWW83
|  | Volumen, m3 | 22.15 | 19.59167 | 21.40496 | 25.25 | 25.82456 | 20.25 | 19.84167 | 0 | 22.40351 | 26.43269 | 26.04545 | 25.31579 | 21.4 | 21.03361 | 21.41667 | 23.53782 | 19.2605 | 25.64815 | 24.85217 | 25.26364 | 25.79487 | 26.11111 | 20.696 | 23.95726 | 21.78632 | 23.66379 | 21.7094 | 20.51613 | 20.624 | 19.8189 | 19.8189
|  | Densidad g/cc, kg/l, t/m3 | 1.2 | 1.2 | 1.21 | 1.16 | 1.14 | 1.16 | 1.2 | 0 | 1.14 | 1.04 | 1.1 | 1.14 | 1.15 | 1.19 | 1.2 | 1.19 | 1.19 | 1.08 | 1.15 | 1.1 | 1.17 | 1.17 | 1.25 | 1.17 | 1.17 | 1.16 | 1.17 | 1.24 | 1.25 | 1.27 | 1.27
|  | Peso (t) | 26.58 | 23.51 | 25.9 | 29.29 | 29.44 | 23.49 | 23.81 | 0 | 25.54 | 27.49 | 28.65 | 28.86 | 24.61 | 25.03 | 25.7 | 28.01 | 22.92 | 27.7 | 28.58 | 27.79 | 30.18 | 30.55 | 25.87 | 28.03 | 25.49 | 27.45 | 25.4 | 25.44 | 25.78 | 25.17 | 25.17
|  | Ácidez gr/l | 254.19 | 257.25 | 259.7 | 203.35 | 176.4 | 199.68 | 260.93 | 0 | 137.2 | 126.2 | 132.3 | 208.53 | 221.1 | 278.1 | 297.7 | 273.8 | 263.4 | 202.13 | 198.45 | 118.83 | 225.4 | 231.53 | 333.2 | 227.85 | 216.83 | 186.2 | 186.2 | 238.88 | 237.65 | 268.28 | 273.18
|  | Finos de S, t | 1.840548 | 1.647562 | 1.817194 | 1.678497 | 1.489177 | 1.321826688 | 1.692455 | 0 | 1.004813 | 1.090475 | 1.126436 | 1.725738 | 1.546740426 | 1.912185 | 2.08423 | 2.106757 | 1.658435 | 1.694735 | 1.612243 | 0.9813793 | 1.90065 | 1.976276 | 2.254272 | 1.784437 | 1.544252 | 1.440386 | 1.321425 | 1.602102 | 1.602233 | 1.738132 | 1.769878
|  | As mg/L | 3834 | 3888 | 3910 | 3985 | 2919 | 3374 | 2968 | 0 | 1893 | 2107 | 2029 | 2244 | 2256 | 2850 | 1906 | 3333 | 3014 | 3025 | 2995 | 2406 | 1847 | 3163 | 4149 | 2966 | 2988 | 2873 | 2989 | 4131 | 3979 | 5196 | 6059
|  | Finos de As, t | 0.0849231 | 0.0761724 | 0.08369339 | 0.10062125 | 0.07538189 | 0.0683235 | 0.05889007 | 0 | 0.04240984 | 0.05569368 | 0.05284623 | 0.05680863 | 0.0482784 | 0.0599458 | 0.04082017 | 0.07845154 | 0.05805116 | 0.07758565 | 0.07443226 | 0.06078431 | 0.04764313 | 0.08258944 | 0.085867704 | 0.07105725 | 0.06509754 | 0.06798608 | 0.0648894 | 0.08475213 | 0.082062896 | 0.102979 | 0.1200827
| Camión 2 | Camión | BHFH80 | BHFH80 | 0 | FKRR18 | BHFH80 | GGYB76 | FKRR18 | 0 | FKRR18 | GSKP42 | GSKP42 | GSKP42 | BHFH80 | GGYB76 | BHFH80 | BHFH80 | BHFH80 | BHFH80 | BHFH80 | BHFH80 | BHFH80 | BHFH80 | 0 | BHFH80 | FKRR18 | BHFH80 | BHFH80 | BHFH80 | JPPD84 | CZWW83 | JPPD84
|  | Volumen, m3 | 20.84167 | 22.86667 | 0 | 20.55556 | 25.77193 | 18.58261 | 23.92063 | 0 | 26.03636 | 21.63208 | 21.70909 | 25.66087 | 23.17241 | 23.69167 | 24.84167 | 23.05882 | 25.94643 | 21.47826 | 24.66087 | 25.75455 | 25.98291 | 26.04237 | 0 | 23.36752 | 23.62609 | 23.55556 | 24.43697 | 23.85484 | 26.384 | 19.46457 | 23.54331
|  | Densidad g/cc, kg/l, t/m3 | 1.2 | 1.2 | 0 | 1.17 | 1.14 | 1.15 | 1.26 | 0 | 1.1 | 1.06 | 1.1 | 1.15 | 1.16 | 1.2 | 1.2 | 1.19 | 1.12 | 1.15 | 1.15 | 1.1 | 1.17 | 1.18 | 0 | 1.17 | 1.15 | 1.17 | 1.19 | 1.24 | 1.25 | 1.27 | 1.27
|  | Peso (t) | 25.01 | 27.44 | 0 | 24.05 | 29.38 | 21.37 | 30.14 | 0 | 28.64 | 22.93 | 23.88 | 29.51 | 26.88 | 28.43 | 29.81 | 27.44 | 29.06 | 24.7 | 28.36 | 28.33 | 30.4 | 30.73 | 0 | 27.34 | 27.17 | 27.56 | 29.08 | 29.58 | 32.98 | 24.72 | 29.9
|  | Ácidez gr/l | 259.09 | 257.25 | 0 | 205.8 | 181.3 | 192.32 | 219.28 | 0 | 138.43 | 95.6 | 134.8 | 214.4 | 232.8 | 290.33 | 287.9 | 279.3 | 183.8 | 204.6 | 207.03 | 125 | 245 | 240.1 | 0 | 224.18 | 167.83 | 181.3 | 208.25 | 237.65 | 237.65 | 263.38 | 270.73
|  | Finos de S, t | 1.765217 | 1.922972905 | 0 | 1.382896 | 1.527424 | 1.168278 | 1.714694 | 0 | 1.178217 | 0.6760378 | 0.9566354 | 1.798503 | 1.763474 | 2.248549 | 2.337961 | 2.105344 | 1.558971 | 1.436546 | 1.669001 | 1.052395 | 2.080984 | 2.044032 | 0 | 1.712476 | 1.296213 | 1.396066 | 1.6635941 | 1.85323 | 2.049715 | 1.675878 | 2.083621
|  | As mg/L | 3692 | 3795 | 0 | 4013 | 2903 | 2913 | 3030 | 0 | 2345 | 1359 | 2109 | 2526 | 2382 | 2724 | 1863 | 3473 | 1997 | 2809 | 3339 | 1299 | 3295 | 3247 | 0 | 3163 | 2572 | 3026 | 3210 | 4377 | 3897 | 5138 | 6164
|  | Finos de As, t | 0.07694743 | 0.086779 | 0 | 0.08248944 | 0.07481591 | 0.05413114 | 0.07247952 | 0 | 0.06105527 | 0.02939799 | 0.04578447 | 0.06481936 | 0.05519669 | 0.0645361 | 0.046280025 | 0.08008329 | 0.05181502 | 0.06033243 | 0.08234264 | 0.03345515 | 0.08561368 | 0.08455958 | 0 | 0.07391147 | 0.0607663 | 0.07127911 | 0.07844269 | 0.1044126 | 0.102818448 | 0.1000089 | 0.1451209
| Camión 3 | Camión | 0 | 0 | 0 | 0 | 0 | 0 | 0 | 0 | 0 | GSKP42 | GSKP42 | 0 | 0 | GGYB76 | BHFH80 | 0 | BHFH80 | BHFH80 | 0 | BHFH80 | 0 | 0 | 0 | 0 | 0 | 0 | BHFH80 | BHFH80 | BHFH80 | JPPD84 | BHFH80
|  | Volumen, m3 | 0 | 0 | 0 | 0 | 0 | 0 | 0 | 0 | 0 | 24.9802 | 26.03636 | 0 | 0 | 24.675 | 25.61739 | 0 | 25.13274 | 25.27586 | 0 | 21.63889 | 0 | 0 | 0 | 0 | 0 | 0 | 23.17355 | 23.424 | 25.97619 | 23.9375 | 19.71429
|  | Densidad g/cc, kg/l, t/m3 | 0 | 0 | 0 | 0 | 0 | 0 | 0 | 0 | 0 | 1.01 | 1.1 | 0 | 0 | 1.2 | 1.15 | 0 | 1.13 | 1.16 | 0 | 1.08 | 0 | 0 | 0 | 0 | 0 | 0 | 1.21 | 1.25 | 1.26 | 1.28 | 1.26
|  | Peso (t) | 0 | 0 | 0 | 0 | 0 | 0 | 0 | 0 | 0 | 25.23 | 28.64 | 0 | 0 | 29.61 | 29.46 | 0 | 28.4 | 29.32 | 0 | 23.37 | 0 | 0 | 0 | 0 | 0 | 0 | 28.04 | 29.28 | 32.73 | 30.64 | 24.84
|  | Ácidez gr/l | 0 | 0 | 0 | 0 | 0 | 0 | 0 | 0 | 0 | 84.53 | 133.53 | 0 | 0 | 301.4 | 231.53 | 0 | 178.9 | 216.8 | 0 | 109.03 | 0 | 0 | 0 | 0 | 0 | 0 | 208.25 | 238.88 | 254.8 | 271.95 | 271.95
|  | Finos de S, t | 0 | 0 | 0 | 0 | 0 | 0 | 0 | 0 | 0 | 0.6902742 | 1.136512 | 0 | 0 | 2.43117 | 1.938908 | 0 | 1.469823 | 1.791349 | 0 | 0.7712513 | 0 | 0 | 0 | 0 | 0 | 0 | 1.577584 | 1.829177 | 2.163664 | 2.128055 | 1.75260897
|  | As mg/L | 0 | 0 | 0 | 0 | 0 | 0 | 0 | 0 | 0 | 1219 | 2084 | 0 | 0 | 2371 | 1239 | 0 | 2382 | 2335 | 0 | 1452 | 0 | 0 | 0 | 0 | 0 | 0 | 3588 | 4012 | 4570 | 5082 | 5662
|  | Finos de As, t | 0 | 0 | 0 | 0 | 0 | 0 | 0 | 0 | 0 | 0.03045086 | 0.05425978 | 0 | 0 | 0.058504425 | 0.03173995 | 0 | 0.05986619 | 0.05901914 | 0 | 0.03141967 | 0 | 0 | 0 | 0 | 0 | 0 | 0.08314671 | 0.093977088 | 0.1187112 | 0.121650375 | 0.1116223
| Camión 4 | Camión | 0 | 0 | 0 | 0 | 0 | 0 | 0 | 0 | 0 | 0 | 0 | 0 | 0 | 0 | 0 | 0 | 0 | 0 | 0 | 0 | 0 | 0 | 0 | 0 | 0 | 0 | 0 | 0 | 0 | BHFH80 | BHFH80
|  | Volumen, m3 | 0 | 0 | 0 | 0 | 0 | 0 | 0 | 0 | 0 | 0 | 0 | 0 | 0 | 0 | 0 | 0 | 0 | 0 | 0 | 0 | 0 | 0 | 0 | 0 | 0 | 0 | 0 | 0 | 0 | 23.5625 | 24.88525
|  | Densidad g/cc, kg/l, t/m3 | 0 | 0 | 0 | 0 | 0 | 0 | 0 | 0 | 0 | 0 | 0 | 0 | 0 | 0 | 0 | 0 | 0 | 0 | 0 | 0 | 0 | 0 | 0 | 0 | 0 | 0 | 0 | 0 | 0 | 1.28 | 1.22
|  | Peso (t) | 0 | 0 | 0 | 0 | 0 | 0 | 0 | 0 | 0 | 0 | 0 | 0 | 0 | 0 | 0 | 0 | 0 | 0 | 0 | 0 | 0 | 0 | 0 | 0 | 0 | 0 | 0 | 0 | 0 | 30.16 | 30.36
|  | Ácidez gr/l | 0 | 0 | 0 | 0 | 0 | 0 | 0 | 0 | 0 | 0 | 0 | 0 | 0 | 0 | 0 | 0 | 0 | 0 | 0 | 0 | 0 | 0 | 0 | 0 | 0 | 0 | 0 | 0 | 0 | 275.63 | 218.05
|  | Finos de S, t | 0 | 0 | 0 | 0 | 0 | 0 | 0 | 0 | 0 | 0 | 0 | 0 | 0 | 0 | 0 | 0 | 0 | 0 | 0 | 0 | 0 | 0 | 0 | 0 | 0 | 0 | 0 | 0 | 0 | 2.123062 | 1.773834
|  | As mg/L | 0 | 0 | 0 | 0 | 0 | 0 | 0 | 0 | 0 | 0 | 0 | 0 | 0 | 0 | 0 | 0 | 0 | 0 | 0 | 0 | 0 | 0 | 0 | 0 | 0 | 0 | 0 | 0 | 0 | 5319 | 5185
|  | Finos de As, t | 0 | 0 | 0 | 0 | 0 | 0 | 0 | 0 | 0 | 0 | 0 | 0 | 0 | 0 | 0 | 0 | 0 | 0 | 0 | 0 | 0 | 0 | 0 | 0 | 0 | 0 | 0 | 0 | 0 | 0.1253289375 | 0.12903
| Camión 5 | Camión | 0 | 0 | 0 | 0 | 0 | 0 | 0 | 0 | 0 | 0 | 0 | 0 | 0 | 0 | 0 | 0 | 0 | 0 | 0 | 0 | 0 | 0 | 0 | 0 | 0 | 0 | 0 | 0 | 0 | 0 | 0
|  | Volumen, m3 | 0 | 0 | 0 | 0 | 0 | 0 | 0 | 0 | 0 | 0 | 0 | 0 | 0 | 0 | 0 | 0 | 0 | 0 | 0 | 0 | 0 | 0 | 0 | 0 | 0 | 0 | 0 | 0 | 0 | 0
|  | Densidad g/cc, kg/l, t/m3 | 0 | 0 | 0 | 0 | 0 | 0 | 0 | 0 | 0 | 0 | 0 | 0 | 0 | 0 | 0 | 0 | 0 | 0 | 0 | 0 | 0 | 0 | 0 | 0 | 0 | 0 | 0 | 0 | 0 | 0
|  | Peso (t) | 0 | 0 | 0 | 0 | 0 | 0 | 0 | 0 | 0 | 0 | 0 | 0 | 0 | 0 | 0 | 0 | 0 | 0 | 0 | 0 | 0 | 0 | 0 | 0 | 0 | 0 | 0 | 0 | 0 | 0
|  | Ácidez gr/l | 0 | 0 | 0 | 0 | 0 | 0 | 0 | 0 | 0 | 0 | 0 | 0 | 0 | 0 | 0 | 0 | 0 | 0 | 0 | 0 | 0 | 0 | 0 | 0 | 0 | 0 | 0 | 0 | 0 | 0 | 0
|  | Finos de S, t | 0 | 0 | 0 | 0 | 0 | 0 | 0 | 0 | 0 | 0 | 0 | 0 | 0 | 0 | 0 | 0 | 0 | 0 | 0 | 0 | 0 | 0 | 0 | 0 | 0 | 0 | 0 | 0 | 0 | 0 | 0
|  | As mg/L | 0 | 0 | 0 | 0 | 0 | 0 | 0 | 0 | 0 | 0 | 0 | 0 | 0 | 0 | 0 | 0 | 0 | 0 | 0 | 0 | 0 | 0 | 0 | 0 | 0 | 0 | 0 | 0 | 0 | 0
|  | Finos de As, t | 0 | 0 | 0 | 0 | 0 | 0 | 0 | 0 | 0 | 0 | 0 | 0 | 0 | 0 | 0 | 0 | 0 | 0 | 0 | 0 | 0 | 0 | 0 | 0 | 0 | 0 | 0 | 0 | 0 | 0 | 0
| Camión 6 | Camión | 0 | 0 | 0 | 0 | 0 | 0 | 0 | 0 | 0 | 0 | 0 | 0 | 0 | 0 | 0 | 0 | 0 | 0 | 0 | 0 | 0 | 0 | 0 | 0 | 0 | 0 | 0 | 0 | 0 | 0
|  | Volumen, m3 | 0 | 0 | 0 | 0 | 0 | 0 | 0 | 0 | 0 | 0 | 0 | 0 | 0 | 0 | 0 | 0 | 0 | 0 | 0 | 0 | 0 | 0 | 0 | 0 | 0 | 0 | 0 | 0 | 0 | 0
|  | Densidad g/cc, kg/l, t/m3 | 0 | 0 | 0 | 0 | 0 | 0 | 0 | 0 | 0 | 0 | 0 | 0 | 0 | 0 | 0 | 0 | 0 | 0 | 0 | 0 | 0 | 0 | 0 | 0 | 0 | 0 | 0 | 0 | 0 | 0
|  | Peso (t) | 0 | 0 | 0 | 0 | 0 | 0 | 0 | 0 | 0 | 0 | 0 | 0 | 0 | 0 | 0 | 0 | 0 | 0 | 0 | 0 | 0 | 0 | 0 | 0 | 0 | 0 | 0 | 0 | 0 | 0
|  | Ácidez gr/l | 0 | 0 | 0 | 0 | 0 | 0 | 0 | 0 | 0 | 0 | 0 | 0 | 0 | 0 | 0 | 0 | 0 | 0 | 0 | 0 | 0 | 0 | 0 | 0 | 0 | 0 | 0 | 0 | 0 | 0 | 0
|  | Finos de S, t | 0 | 0 | 0 | 0 | 0 | 0 | 0 | 0 | 0 | 0 | 0 | 0 | 0 | 0 | 0 | 0 | 0 | 0 | 0 | 0 | 0 | 0 | 0 | 0 | 0 | 0 | 0 | 0 | 0 | 0 | 0
|  | As mg/L | 0 | 0 | 0 | 0 | 0 | 0 | 0 | 0 | 0 | 0 | 0 | 0 | 0 | 0 | 0 | 0 | 0 | 0 | 0 | 0 | 0 | 0 | 0 | 0 | 0 | 0 | 0 | 0 | 0 | 0
|  | Finos de As, t | 0 | 0 | 0 | 0 | 0 | 0 | 0 | 0 | 0 | 0 | 0 | 0 | 0 | 0 | 0 | 0 | 0 | 0 | 0 | 0 | 0 | 0 | 0 | 0 | 0 | 0 | 0 | 0 | 0 | 0 | 0
| Camión 7 | Camión | 0 | 0 | 0 | 0 | 0 | 0 | 0 | 0 | 0 | 0 | 0 | 0 | 0 | 0 | 0 | 0 | 0 | 0 | 0 | 0 | 0 | 0 | 0 | 0 | 0 | 0 | 0 | 0 | 0 | 0
|  | Volumen, m3 | 0 | 0 | 0 | 0 | 0 | 0 | 0 | 0 | 0 | 0 | 0 | 0 | 0 | 0 | 0 | 0 | 0 | 0 | 0 | 0 | 0 | 0 | 0 | 0 | 0 | 0 | 0 | 0 | 0 | 0
|  | Densidad g/cc, kg/l, t/m3 | 0 | 0 | 0 | 0 | 0 | 0 | 0 | 0 | 0 | 0 | 0 | 0 | 0 | 0 | 0 | 0 | 0 | 0 | 0 | 0 | 0 | 0 | 0 | 0 | 0 | 0 | 0 | 0 | 0 | 0
|  | Peso (t) | 0 | 0 | 0 | 0 | 0 | 0 | 0 | 0 | 0 | 0 | 0 | 0 | 0 | 0 | 0 | 0 | 0 | 0 | 0 | 0 | 0 | 0 | 0 | 0 | 0 | 0 | 0 | 0 | 0 | 0
|  | Ácidez gr/l | 0 | 0 | 0 | 0 | 0 | 0 | 0 | 0 | 0 | 0 | 0 | 0 | 0 | 0 | 0 | 0 | 0 | 0 | 0 | 0 | 0 | 0 | 0 | 0 | 0 | 0 | 0 | 0 | 0 | 0 | 0
|  | Finos de S, t | 0 | 0 | 0 | 0 | 0 | 0 | 0 | 0 | 0 | 0 | 0 | 0 | 0 | 0 | 0 | 0 | 0 | 0 | 0 | 0 | 0 | 0 | 0 | 0 | 0 | 0 | 0 | 0 | 0 | 0 | 0
|  | As mg/L | 0 | 0 | 0 | 0 | 0 | 0 | 0 | 0 | 0 | 0 | 0 | 0 | 0 | 0 | 0 | 0 | 0 | 0 | 0 | 0 | 0 | 0 | 0 | 0 | 0 | 0 | 0 | 0 | 0 | 0
|  | Finos de As, t | 0 | 0 | 0 | 0 | 0 | 0 | 0 | 0 | 0 | 0 | 0 | 0 | 0 | 0 | 0 | 0 | 0 | 0 | 0 | 0 | 0 | 0 | 0 | 0 | 0 | 0 | 0 | 0 | 0 | 0 | 0
| Camión 8 | Camión | 0 | 0 | 0 | 0 | 0 | 0 | 0 | 0 | 0 | 0 | 0 | 0 | 0 | 0 | 0 | 0 | 0 | 0 | 0 | 0 | 0 | 0 | 0 | 0 | 0 | 0 | 0 | 0 | 0 | 0
|  | Volumen, m3 | 0 | 0 | 0 | 0 | 0 | 0 | 0 | 0 | 0 | 0 | 0 | 0 | 0 | 0 | 0 | 0 | 0 | 0 | 0 | 0 | 0 | 0 | 0 | 0 | 0 | 0 | 0 | 0 | 0 | 0
|  | Densidad g/cc, kg/l, t/m3 | 0 | 0 | 0 | 0 | 0 | 0 | 0 | 0 | 0 | 0 | 0 | 0 | 0 | 0 | 0 | 0 | 0 | 0 | 0 | 0 | 0 | 0 | 0 | 0 | 0 | 0 | 0 | 0 | 0 | 0
|  | Peso (t) | 0 | 0 | 0 | 0 | 0 | 0 | 0 | 0 | 0 | 0 | 0 | 0 | 0 | 0 | 0 | 0 | 0 | 0 | 0 | 0 | 0 | 0 | 0 | 0 | 0 | 0 | 0 | 0 | 0 | 0
|  | Ácidez gr/l | 0 | 0 | 0 | 0 | 0 | 0 | 0 | 0 | 0 | 0 | 0 | 0 | 0 | 0 | 0 | 0 | 0 | 0 | 0 | 0 | 0 | 0 | 0 | 0 | 0 | 0 | 0 | 0 | 0 | 0 | 0
|  | Finos de S, t | 0 | 0 | 0 | 0 | 0 | 0 | 0 | 0 | 0 | 0 | 0 | 0 | 0 | 0 | 0 | 0 | 0 | 0 | 0 | 0 | 0 | 0 | 0 | 0 | 0 | 0 | 0 | 0 | 0 | 0 | 0
|  | As mg/L | 0 | 0 | 0 | 0 | 0 | 0 | 0 | 0 | 0 | 0 | 0 | 0 | 0 | 0 | 0 | 0 | 0 | 0 | 0 | 0 | 0 | 0 | 0 | 0 | 0 | 0 | 0 | 0 | 0 | 0
|  | Finos de As, t | 0 | 0 | 0 | 0 | 0 | 0 | 0 | 0 | 0 | 0 | 0 | 0 | 0 | 0 | 0 | 0 | 0 | 0 | 0 | 0 | 0 | 0 | 0 | 0 | 0 | 0 | 0 | 0 | 0 | 0 | 0
| Camión 9 | Camión | 0 | 0 | 0 | 0 | 0 | 0 | 0 | 0 | 0 | 0 | 0 | 0 | 0 | 0 | 0 | 0 | 0 | 0 | 0 | 0 | 0 | 0 | 0 | 0 | 0 | 0 | 0 | 0 | 0 | 0
|  | Volumen, m3 | 0 | 0 | 0 | 0 | 0 | 0 | 0 | 0 | 0 | 0 | 0 | 0 | 0 | 0 | 0 | 0 | 0 | 0 | 0 | 0 | 0 | 0 | 0 | 0 | 0 | 0 | 0 | 0 | 0 | 0
|  | Densidad g/cc, kg/l, t/m3 | 0 | 0 | 0 | 0 | 0 | 0 | 0 | 0 | 0 | 0 | 0 | 0 | 0 | 0 | 0 | 0 | 0 | 0 | 0 | 0 | 0 | 0 | 0 | 0 | 0 | 0 | 0 | 0 | 0 | 0
|  | Peso (t) | 0 | 0 | 0 | 0 | 0 | 0 | 0 | 0 | 0 | 0 | 0 | 0 | 0 | 0 | 0 | 0 | 0 | 0 | 0 | 0 | 0 | 0 | 0 | 0 | 0 | 0 | 0 | 0 | 0 | 0
|  | Ácidez gr/l | 0 | 0 | 0 | 0 | 0 | 0 | 0 | 0 | 0 | 0 | 0 | 0 | 0 | 0 | 0 | 0 | 0 | 0 | 0 | 0 | 0 | 0 | 0 | 0 | 0 | 0 | 0 | 0 | 0 | 0 | 0
|  | Finos de S, t | 0 | 0 | 0 | 0 | 0 | 0 | 0 | 0 | 0 | 0 | 0 | 0 | 0 | 0 | 0 | 0 | 0 | 0 | 0 | 0 | 0 | 0 | 0 | 0 | 0 | 0 | 0 | 0 | 0 | 0 | 0
|  | As mg/L | 0 | 0 | 0 | 0 | 0 | 0 | 0 | 0 | 0 | 0 | 0 | 0 | 0 | 0 | 0 | 0 | 0 | 0 | 0 | 0 | 0 | 0 | 0 | 0 | 0 | 0 | 0 | 0 | 0 | 0
|  | Finos de As, t | 0 | 0 | 0 | 0 | 0 | 0 | 0 | 0 | 0 | 0 | 0 | 0 | 0 | 0 | 0 | 0 | 0 | 0 | 0 | 0 | 0 | 0 | 0 | 0 | 0 | 0 | 0 | 0 | 0 | 0 | 0
| Camión 10 | Camión | 0 | 0 | 0 | 0 | 0 | 0 | 0 | 0 | 0 | 0 | 0 | 0 | 0 | 0 | 0 | 0 | 0 | 0 | 0 | 0 | 0 | 0 | 0 | 0 | 0 | 0 | 0 | 0 | 0 | 0
|  | Volumen, m3 | 0 | 0 | 0 | 0 | 0 | 0 | 0 | 0 | 0 | 0 | 0 | 0 | 0 | 0 | 0 | 0 | 0 | 0 | 0 | 0 | 0 | 0 | 0 | 0 | 0 | 0 | 0 | 0 | 0 | 0
|  | Densidad g/cc, kg/l, t/m3 | 0 | 0 | 0 | 0 | 0 | 0 | 0 | 0 | 0 | 0 | 0 | 0 | 0 | 0 | 0 | 0 | 0 | 0 | 0 | 0 | 0 | 0 | 0 | 0 | 0 | 0 | 0 | 0 | 0 | 0
|  | Peso (t) | 0 | 0 | 0 | 0 | 0 | 0 | 0 | 0 | 0 | 0 | 0 | 0 | 0 | 0 | 0 | 0 | 0 | 0 | 0 | 0 | 0 | 0 | 0 | 0 | 0 | 0 | 0 | 0 | 0 | 0
|  | Ácidez gr/l | 0 | 0 | 0 | 0 | 0 | 0 | 0 | 0 | 0 | 0 | 0 | 0 | 0 | 0 | 0 | 0 | 0 | 0 | 0 | 0 | 0 | 0 | 0 | 0 | 0 | 0 | 0 | 0 | 0 | 0 | 0
|  | Finos de S, t | 0 | 0 | 0 | 0 | 0 | 0 | 0 | 0 | 0 | 0 | 0 | 0 | 0 | 0 | 0 | 0 | 0 | 0 | 0 | 0 | 0 | 0 | 0 | 0 | 0 | 0 | 0 | 0 | 0 | 0 | 0
|  | As mg/L | 0 | 0 | 0 | 0 | 0 | 0 | 0 | 0 | 0 | 0 | 0 | 0 | 0 | 0 | 0 | 0 | 0 | 0 | 0 | 0 | 0 | 0 | 0 | 0 | 0 | 0 | 0 | 0 | 0 | 0
|  | Finos de As, t | 0 | 0 | 0 | 0 | 0 | 0 | 0 | 0 | 0 | 0 | 0 | 0 | 0 | 0 | 0 | 0 | 0 | 0 | 0 | 0 | 0 | 0 | 0 | 0 | 0 | 0 | 0 | 0 | 0 | 0 | 0
| Camion 1 |  | 22.15 | 19.59167 | 21.40496 | 25.25 | 25.82456 | 20.25 | 19.84167 | 0 | 22.40351 | 26.43269 | 26.04545 | 25.31579 | 21.4 | 21.03361 | 21.41667 | 23.53782 | 19.2605 | 25.64815 | 24.85217 | 25.26364 | 25.79487 | 26.11111 | 20.696 | 23.95726 | 21.78632 | 23.66379 | 21.7094 | 20.51613 | 20.624 | 19.8189 | 19.8189
| Camion 2 |  | 20.84167 | 22.86667 | 0 | 20.55556 | 25.77193 | 18.58261 | 23.92063 | 0 | 26.03636 | 21.63208 | 21.70909 | 25.66087 | 23.17241 | 23.69167 | 24.84167 | 23.05882 | 25.94643 | 21.47826 | 24.66087 | 25.75455 | 25.98291 | 26.04237 | 0 | 23.36752 | 23.62609 | 23.55556 | 24.43697 | 23.85484 | 26.384 | 19.46457 | 23.54331
| Camion 3 |  | 0 | 0 | 0 | 0 | 0 | 0 | 0 | 0 | 0 | 24.9802 | 26.03636 | 0 | 0 | 24.675 | 25.61739 | 0 | 25.13274 | 25.27586 | 0 | 21.63889 | 0 | 0 | 0 | 0 | 0 | 0 | 23.17355 | 23.424 | 25.97619 | 23.9375 | 19.71429
| Camion 4 |  | 0 | 0 | 0 | 0 | 0 | 0 | 0 | 0 | 0 | 0 | 0 | 0 | 0 | 0 | 0 | 0 | 0 | 0 | 0 | 0 | 0 | 0 | 0 | 0 | 0 | 0 | 0 | 0 | 0 | 23.5625 | 24.88525
| Camion 5 |  | 0 | 0 | 0 | 0 | 0 | 0 | 0 | 0 | 0 | 0 | 0 | 0 | 0 | 0 | 0 | 0 | 0 | 0 | 0 | 0 | 0 | 0 | 0 | 0 | 0 | 0 | 0 | 0 | 0 | 0 | 0
| Camion 6 |  | 0 | 0 | 0 | 0 | 0 | 0 | 0 | 0 | 0 | 0 | 0 | 0 | 0 | 0 | 0 | 0 | 0 | 0 | 0 | 0 | 0 | 0 | 0 | 0 | 0 | 0 | 0 | 0 | 0 | 0 | 0
| Camion 7 |  | 0 | 0 | 0 | 0 | 0 | 0 | 0 | 0 | 0 | 0 | 0 | 0 | 0 | 0 | 0 | 0 | 0 | 0 | 0 | 0 | 0 | 0 | 0 | 0 | 0 | 0 | 0 | 0 | 0 | 0 | 0
| Camion 8 |  | 0 | 0 | 0 | 0 | 0 | 0 | 0 | 0 | 0 | 0 | 0 | 0 | 0 | 0 | 0 | 0 | 0 | 0 | 0 | 0 | 0 | 0 | 0 | 0 | 0 | 0 | 0 | 0 | 0 | 0 | 0
| Camion 9 |  | 0 | 0 | 0 | 0 | 0 | 0 | 0 | 0 | 0 | 0 | 0 | 0 | 0 | 0 | 0 | 0 | 0 | 0 | 0 | 0 | 0 | 0 | 0 | 0 | 0 | 0 | 0 | 0 | 0 | 0 | 0
| Camion 10 |  | 0 | 0 | 0 | 0 | 0 | 0 | 0 | 0 | 0 | 0 | 0 | 0 | 0 | 0 | 0 | 0 | 0 | 0 | 0 | 0 | 0 | 0 | 0 | 0 | 0 | 0 | 0 | 0 | 0 | 0 | 0
|  | acidez | 254.19 | 257.25 | 259.7 | 203.35 | 176.4 | 199.68 | 260.93 | 0 | 137.2 | 126.2 | 132.3 | 208.53 | 221.1 | 278.1 | 297.7 | 273.8 | 263.4 | 202.13 | 198.45 | 118.83 | 225.4 | 231.53 | 333.2 | 227.85 | 216.83 | 186.2 | 186.2 | 238.88 | 237.65 | 268.28 | 273.18
|  |  | 259.09 | 257.25 | 0 | 205.8 | 181.3 | 192.32 | 219.28 | 0 | 138.43 | 95.6 | 134.8 | 214.4 | 232.8 | 290.33 | 287.9 | 279.3 | 183.8 | 204.6 | 207.03 | 125 | 245 | 240.1 | 0 | 224.18 | 167.83 | 181.3 | 208.25 | 237.65 | 237.65 | 263.38 | 270.73
|  |  | 0 | 0 | 0 | 0 | 0 | 0 | 0 | 0 | 0 | 84.53 | 133.53 | 0 | 0 | 2.43117 | 1.938908 | 0 | 178.9 | 216.8 | 0 | 109.03 | 0 | 0 | 0 | 0 | 0 | 0 | 208.25 | 238.88 | 254.8 | 271.95 | 271.95
|  |  | 0 | 0 | 0 | 0 | 0 | 0 | 0 | 0 | 0 | 0 | 0 | 0 | 0 | 0 | 0 | 0 | 0 | 0 | 0 | 0 | 0 | 0 | 0 | 0 | 0 | 0 | 0 | 0 | 0 | 275.63 | 218.05
|  |  | 0 | 0 | 0 | 0 | 0 | 0 | 0 | 0 | 0 | 0 | 0 | 0 | 0 | 0 | 0 | 0 | 0 | 0 | 0 | 0 | 0 | 0 | 0 | 0 | 0 | 0 | 0 | 0 | 0 | 0 | 0
|  |  | 0 | 0 | 0 | 0 | 0 | 0 | 0 | 0 | 0 | 0 | 0 | 0 | 0 | 0 | 0 | 0 | 0 | 0 | 0 | 0 | 0 | 0 | 0 | 0 | 0 | 0 | 0 | 0 | 0 | 0 | 0
|  |  | 0 | 0 | 0 | 0 | 0 | 0 | 0 | 0 | 0 | 0 | 0 | 0 | 0 | 0 | 0 | 0 | 0 | 0 | 0 | 0 | 0 | 0 | 0 | 0 | 0 | 0 | 0 | 0 | 0 | 0 | 0
|  |  | 0 | 0 | 0 | 0 | 0 | 0 | 0 | 0 | 0 | 0 | 0 | 0 | 0 | 0 | 0 | 0 | 0 | 0 | 0 | 0 | 0 | 0 | 0 | 0 | 0 | 0 | 0 | 0 | 0 | 0 | 0
|  |  | 0 | 0 | 0 | 0 | 0 | 0 | 0 | 0 | 0 | 0 | 0 | 0 | 0 | 0 | 0 | 0 | 0 | 0 | 0 | 0 | 0 | 0 | 0 | 0 | 0 | 0 | 0 | 0 | 0 | 0 | 0
|  |  | 0 | 0 | 0 | 0 | 0 | 0 | 0 | 0 | 0 | 0 | 0 | 0 | 0 | 0 | 0 | 0 | 0 | 0 | 0 | 0 | 0 | 0 | 0 | 0 | 0 | 0 | 0 | 0 | 0 | 0 | 0
|  | polvo | 1.840548 | 1.647562 | 1.817194 | 1.678497 | 1.489177 | 1.321826688 | 1.692455 | 0 | 1.004813 | 1.090475 | 1.126436 | 1.725738 | 1.546740426 | 1.912185 | 2.08423 | 2.106757 | 1.658435 | 1.694735 | 1.612243 | 0.9813793 | 1.90065 | 1.976276 | 2.254272 | 1.784437 | 1.544252 | 1.440386 | 1.321425 | 1.602102 | 1.602233 | 1.738132 | 1.769878
|  |  | 1.765217 | 1.922972905 | 0 | 1.382896 | 1.527424 | 1.168278 | 1.714694 | 0 | 1.178217 | 0.6760378 | 0.9566354 | 1.798503 | 1.763474 | 2.248549 | 2.337961 | 2.105344 | 1.558971 | 1.436546 | 1.669001 | 1.052395 | 2.080984 | 2.044032 | 0 | 1.712476 | 1.296213 | 1.396066 | 1.6635941 | 1.85323 | 2.049715 | 1.675878 | 2.083621
|  |  | 0 | 0 | 0 | 0 | 0 | 0 | 0 | 0 | 0 | 0.6902742 | 1.136512 | 0 | 0 | 301.4 | 231.53 | 0 | 1.469823 | 1.791349 | 0 | 0.7712513 | 0 | 0 | 0 | 0 | 0 | 0 | 1.577584 | 1.829177 | 2.163664 | 2.128055 | 1.75260897
|  |  | 0 | 0 | 0 | 0 | 0 | 0 | 0 | 0 | 0 | 0 | 0 | 0 | 0 | 0 | 0 | 0 | 0 | 0 | 0 | 0 | 0 | 0 | 0 | 0 | 0 | 0 | 0 | 0 | 0 | 2.123062 | 1.773834
|  |  | 0 | 0 | 0 | 0 | 0 | 0 | 0 | 0 | 0 | 0 | 0 | 0 | 0 | 0 | 0 | 0 | 0 | 0 | 0 | 0 | 0 | 0 | 0 | 0 | 0 | 0 | 0 | 0 | 0 | 0 | 0
|  |  | 0 | 0 | 0 | 0 | 0 | 0 | 0 | 0 | 0 | 0 | 0 | 0 | 0 | 0 | 0 | 0 | 0 | 0 | 0 | 0 | 0 | 0 | 0 | 0 | 0 | 0 | 0 | 0 | 0 | 0 | 0
|  |  | 0 | 0 | 0 | 0 | 0 | 0 | 0 | 0 | 0 | 0 | 0 | 0 | 0 | 0 | 0 | 0 | 0 | 0 | 0 | 0 | 0 | 0 | 0 | 0 | 0 | 0 | 0 | 0 | 0 | 0 | 0
|  |  | 0 | 0 | 0 | 0 | 0 | 0 | 0 | 0 | 0 | 0 | 0 | 0 | 0 | 0 | 0 | 0 | 0 | 0 | 0 | 0 | 0 | 0 | 0 | 0 | 0 | 0 | 0 | 0 | 0 | 0 | 0
|  |  | 0 | 0 | 0 | 0 | 0 | 0 | 0 | 0 | 0 | 0 | 0 | 0 | 0 | 0 | 0 | 0 | 0 | 0 | 0 | 0 | 0 | 0 | 0 | 0 | 0 | 0 | 0 | 0 | 0 | 0 | 0
|  |  | 0 | 0 | 0 | 0 | 0 | 0 | 0 | 0 | 0 | 0 | 0 | 0 | 0 | 0 | 0 | 0 | 0 | 0 | 0 | 0 | 0 | 0 | 0 | 0 | 0 | 0 | 0 | 0 | 0 | 0 | 0
|  |  | 3834 | 3888 | 3910 | 3985 | 2919 | 3374 | 2968 | 0 | 1893 | 2107 | 2029 | 2244 | 2256 | 2850 | 1906 | 3333 | 3014 | 3025 | 2995 | 2406 | 1847 | 3163 | 4149 | 2966 | 2988 | 2873 | 2989 | 4131 | 3979 | 5196 | 6059
|  |  | 3692 | 3795 | 0 | 4013 | 2903 | 2913 | 3030 | 0 | 2345 | 1359 | 2109 | 2526 | 2382 | 2724 | 1863 | 3473 | 1997 | 2809 | 3339 | 1299 | 3295 | 3247 | 0 | 3163 | 2572 | 3026 | 3210 | 4377 | 3897 | 5138 | 6164
|  |  | 0 | 0 | 0 | 0 | 0 | 0 | 0 | 0 | 0 | 1219 | 2084 | 0 | 0 | 2371 | 1239 | 0 | 2382 | 2335 | 0 | 1452 | 0 | 0 | 0 | 0 | 0 | 0 | 3588 | 4012 | 4570 | 5082 | 5662
|  |  | 0 | 0 | 0 | 0 | 0 | 0 | 0 | 0 | 0 | 0 | 0 | 0 | 0 | 0 | 0 | 0 | 0 | 0 | 0 | 0 | 0 | 0 | 0 | 0 | 0 | 0 | 0 | 0 | 0 | 5319 | 5185
|  |  | 0 | 0 | 0 | 0 | 0 | 0 | 0 | 0 | 0 | 0 | 0 | 0 | 0 | 0 | 0 | 0 | 0 | 0 | 0 | 0 | 0 | 0 | 0 | 0 | 0 | 0 | 0 | 0 | 0 | 0
|  |  | 0 | 0 | 0 | 0 | 0 | 0 | 0 | 0 | 0 | 0 | 0 | 0 | 0 | 0 | 0 | 0 | 0 | 0 | 0 | 0 | 0 | 0 | 0 | 0 | 0 | 0 | 0 | 0 | 0 | 0
|  |  | 0 | 0 | 0 | 0 | 0 | 0 | 0 | 0 | 0 | 0 | 0 | 0 | 0 | 0 | 0 | 0 | 0 | 0 | 0 | 0 | 0 | 0 | 0 | 0 | 0 | 0 | 0 | 0 | 0 | 0
|  | mercurio | 0.0849231 | 0.0761724 | 0.08369339 | 0.10062125 | 0.07538189 | 0.0683235 | 0.05889007 | 0 | 0.04240984 | 0.05569368 | 0.05284623 | 0.05680863 | 0.0482784 | 0.0599458 | 0.04082017 | 0.07845154 | 0.05805116 | 0.07758565 | 0.07443226 | 0.06078431 | 0.04764313 | 0.08258944 | 0.085867704 | 0.07105725 | 0.06509754 | 0.06798608 | 0.0648894 | 0.08475213 | 0.082062896 | 0.102979 | 0.1200827
|  |  | 0.07694743 | 0.086779 | 0 | 0.08248944 | 0.07481591 | 0.05413114 | 0.07247952 | 0 | 0.06105527 | 0.02939799 | 0.04578447 | 0.06481936 | 0.05519669 | 0.0645361 | 0.046280025 | 0.08008329 | 0.05181502 | 0.06033243 | 0.08234264 | 0.03345515 | 0.08561368 | 0.08455958 | 0 | 0.07391147 | 0.0607663 | 0.07127911 | 0.07844269 | 0.1044126 | 0.102818448 | 0.1000089 | 0.1451209
|  |  | 0 | 0 | 0 | 0 | 0 | 0 | 0 | 0 | 0 | 0.03045086 | 0.05425978 | 0 | 0 | 0.058504425 | 0.03173995 | 0 | 0.05986619 | 0.05901914 | 0 | 0.03141967 | 0 | 0 | 0 | 0 | 0 | 0 | 0.08314671 | 0.093977088 | 0.1187112 | 0.121650375 | 0.1116223
|  |  | 0 | 0 | 0 | 0 | 0 | 0 | 0 | 0 | 0 | 0 | 0 | 0 | 0 | 0 | 0 | 0 | 0 | 0 | 0 | 0 | 0 | 0 | 0 | 0 | 0 | 0 | 0 | 0 | 0 | 0.1253289375 | 0.12903
|  |  | 0 | 0 | 0 | 0 | 0 | 0 | 0 | 0 | 0 | 0 | 0 | 0 | 0 | 0 | 0 | 0 | 0 | 0 | 0 | 0 | 0 | 0 | 0 | 0 | 0 | 0 | 0 | 0 | 0 | 0 | 0
|  |  | 0 | 0 | 0 | 0 | 0 | 0 | 0 | 0 | 0 | 0 | 0 | 0 | 0 | 0 | 0 | 0 | 0 | 0 | 0 | 0 | 0 | 0 | 0 | 0 | 0 | 0 | 0 | 0 | 0 | 0 | 0
|  |  | 0 | 0 | 0 | 0 | 0 | 0 | 0 | 0 | 0 | 0 | 0 | 0 | 0 | 0 | 0 | 0 | 0 | 0 | 0 | 0 | 0 | 0 | 0 | 0 | 0 | 0 | 0 | 0 | 0 | 0 | 0
|  |  | 0 | 0 | 0 | 0 | 0 | 0 | 0 | 0 | 0 | 0 | 0 | 0 | 0 | 0 | 0 | 0 | 0 | 0 | 0 | 0 | 0 | 0 | 0 | 0 | 0 | 0 | 0 | 0 | 0 | 0 | 0
|  |  | 0 | 0 | 0 | 0 | 0 | 0 | 0 | 0 | 0 | 0 | 0 | 0 | 0 | 0 | 0 | 0 | 0 | 0 | 0 | 0 | 0 | 0 | 0 | 0 | 0 | 0 | 0 | 0 | 0 | 0 | 0
|  |  | 0 | 0 | 0 | 0 | 0 | 0 | 0 | 0 | 0 | 0 | 0 | 0 | 0 | 0 | 0 | 0 | 0 | 0 | 0 | 0 | 0 | 0 | 0 | 0 | 0 | 0 | 0 | 0 | 0 | 0 | 0
| C | N° Camiones | 0 | 0 | 0 | 0 | 0 | 0 | 0 | 0 | 0 | 0 | 0 | 0 | 0 | 0 | 0 | 0 | 0 | 0 | 0 | 0 | 0 | 0 | 0 | 0 | 0 | 0 | 0 | 0 | 0 | 0 | 0 | 0
|  | Volumen, m3 | 42.99167 | 42.45833 | 21.40496 | 45.80556 | 51.59649 | 38.83261 | 43.7623 | 0 | 48.43987 | 73.04497 | 73.79091 | 50.97666 | 44.57241 | 69.40028 | 71.87572 | 46.59664 | 70.33968 | 72.40227 | 49.51304 | 72.65707 | 51.77778 | 52.15348 | 20.696 | 47.32479 | 45.41241 | 47.21935 | 69.31993 | 67.79497 | 72.98419 | 86.78346 | 87.96174 | 1679.89
|  | Densidad gr/cc; t/m3 | 1.2 | 1.2 | 1.21 | 1.164488 | 1.14 | 1.155215 | 1.232796 | 0 | 1.1185 | 1.035663 | 1.1 | 1.145034 | 1.155199 | 1.196969 | 1.182179 | 1.19 | 1.142741 | 1.128694 | 1.15 | 1.094044 | 1.17 | 1.174993 | 1.25 | 1.17 | 1.159595 | 1.164989 | 1.190422 | 1.243455 | 1.253559 | 1.275473 | 1.253613 | 1.174083
|  | Peso (t) | 51.59 | 50.95 | 25.9 | 53.34 | 58.82 | 44.86 | 53.95 | 0 | 54.18 | 75.65 | 81.17 | 58.37 | 51.49 | 83.07 | 84.97 | 55.45 | 80.38 | 81.72 | 56.94 | 79.49 | 60.58 | 61.28 | 25.87 | 55.37 | 52.66 | 55.01 | 82.52 | 84.3 | 91.49 | 110.69 | 110.27 | 1972.33
|  | Ácidez gr/l | 256.5654 | 257.25 | 259.7 | 204.4495 | 178.8475 | 196.158 | 238.164 | 0 | 137.8611 | 102.8874 | 133.4695 | 211.4849 | 227.1826 | 290.5593 | 270.7291 | 276.5217 | 203.8454 | 207.9841 | 202.7234 | 118.0984 | 235.2356 | 235.8094 | 333.2 | 226.0379 | 191.3374 | 183.7556 | 201.3444 | 238.4472 | 243.7539 | 270.1889 | 256.6518 | 216.0801
|  | Finos de S, t | 3.605765 | 3.570535 | 1.817194 | 3.061393 | 3.016602 | 2.490104 | 3.407149 | 0 | 2.18303 | 2.456787 | 3.219584 | 3.524241 | 3.310215 | 6.591904 | 6.361099 | 4.212101 | 4.687229 | 4.92263 | 3.281244 | 2.805026 | 3.981634 | 4.020307 | 2.254272 | 3.496913 | 2.840465 | 2.836453 | 4.562603 | 5.284509 | 5.815611 | 7.665127 | 7.379942 | 118.6617
|  | As mg/L | 3765.161 | 3837.913 | 3910 | 3997.565 | 2911.008 | 3153.397 | 3001.889 | 0 | 2135.949 | 1581.8 | 2071.942 | 2385.954 | 2321.505 | 2636.68 | 1653.411 | 3402.28 | 2413.039 | 2720.042 | 3166.335 | 1729.482 | 2573.629 | 3204.945 | 4149 | 3063.273 | 2771.573 | 2949.325 | 3267.153 | 4176.443 | 4159.703 | 5184.942 | 5750.863 | 3135.636
|  | Finos de As, t | 0.1618705 | 0.1629514 | 0.08369339 | 0.1831107 | 0.1501978 | 0.1224546 | 0.1313696 | 0 | 0.1034651 | 0.1155425 | 0.1528905 | 0.121628 | 0.1034751 | 0.1829863 | 0.1188401 | 0.1585348 | 0.1697324 | 0.1969372 | 0.1567749 | 0.1256591 | 0.1332568 | 0.167149 | 0.085867704 | 0.1449687 | 0.1258638 | 0.1392652 | 0.2264788 | 0.2831418 | 0.3035925 | 0.4499672 | 0.5058559 | 5.267522
| C | Finos Acido (t) | 11.03018 | 10.92240625 | 5.558868 | 9.364921 | 9.227904 | 7.617327 | 10.4226 | 0 | 6.677975 | 7.515408 | 9.848835 | 10.78079 | 10.12608 | 20.16489 | 19.45885 | 12.88498 | 14.33842 | 15.05852 | 10.03745 | 8.580684 | 12.17998 | 12.29828 | 6.8959072 | 10.69719 | 8.689095 | 8.67682 | 13.95718 | 16.16552 | 17.79018 | 23.44793 | 22.57553
|  | Finos polvo (t) | 0.1550178 | 0.1515989 | 0.03889696 | 0.1402288 | 0.1556461 | 0.09669725 | 0.1491047 | 0 | 0.1057457 | 0.1794559 | 0.237576 | 0.179654 | 0.1475443 | 0.45748 | 0.4572086 | 0.1962697 | 0.3296982 | 0.3564096 | 0.1624644 | 0.2038049 | 0.2061602 | 0.209673 | 0.04665441 | 0.1654906 | 0.1289924 | 0.1339354 | 0.3162793 | 0.3582631 | 0.4244477 | 0.6652063 | 0.6491525
|  | Finos As (kg) | 161.8705 | 162.9514 | 83.69339 | 183.1107 | 150.1978 | 122.4546 | 131.3696 | 0 | 103.4651 | 115.5425 | 152.8905 | 121.628 | 103.4751 | 182.9863 | 118.8401 | 158.5348 | 169.7324 | 196.9372 | 156.7749 | 125.6591 | 133.2568 | 167.149 | 85.867704 | 144.9687 | 125.8638 | 139.2652 | 226.4788 | 283.1418 | 303.5925 | 449.9672 | 505.8559
|  | Finos Hg (kg) | 0.006959084 | 0.006918645 | 0.001791454 | 0.008387487 | 0.00774968 | 0.004755233 | 0.005749036 | 0 | 0.005011837 | 0.0084398 | 0.01128193 | 0.006200188 | 0.004612135 | 0.0126993 | 0.008541721 | 0.00738719 | 0.01193892 | 0.0142587 | 0.007762403 | 0.009130024 | 0.006899741 | 0.008717404 | 0.001777118 | 0.006860614 | 0.00571578 | 0.006576012 | 0.01569949 | 0.01919559 | 0.02215746 | 0.03904972 | 0.04449597
ACIDO PTGC |  | Fecha | 2023-03-01 | 2023-03-02 | 2023-03-03 | 2023-03-04 | 2023-03-05 | 2023-03-06 | 2023-03-07 | 2023-03-08 | 2023-03-09 | 2023-03-10 | 2023-03-11 | 2023-03-12 | 2023-03-13 | 2023-03-14 | 2023-03-15 | 2023-03-16 | 2023-03-17 | 2023-03-18 | 2023-03-19 | 2023-03-20 | 2023-03-21 | 2023-03-22 | 2023-03-23 | 2023-03-24 | 2023-03-25 | 2023-03-26 | 2023-03-27 | 2023-03-28 | 2023-03-29 | 2023-03-30 | 2023-03-31
| Camión 1 | Camión
Estanque
n°Guia
Boleta Pesaje
Volumen, m3
Densidad g/cc, kg/l, t/m3
Peso (t)
Ácidez gr/l
|  | Finos de S, t | 0 | 0 | 0 | 0 | 0 | 0 | 0 | 0 | 0 | 0 | 0 | 0 | 0 | 0 | 0 | 0 | 0 | 0 | 0 | 0 | 0 | 0 | 0 | 0 | 0 | 0 | 0 | 0 | 0 | 0 | 0
As mg/L
|  | Finos de As, t | 0 | 0 | 0 | 0 | 0 | 0 | 0 | 0 | 0 | 0 | 0 | 0 | 0 | 0 | 0 | 0 | 0 | 0 | 0 | 0 | 0 | 0 | 0 | 0 | 0 | 0 | 0 | 0 | 0 | 0 | 0
| Camión 2 | Camión
Estanque
n°Guia
Boleta Pesaje
Volumen, m3
Densidad g/cc, kg/l, t/m3
Peso (t)
Ácidez gr/l
|  | Finos de S, t | 0 | 0 | 0 | 0 | 0 | 0 | 0 | 0 | 0 | 0 | 0 | 0 | 0 | 0 | 0 | 0 | 0 | 0 | 0 | 0 | 0 | 0 | 0 | 0 | 0 | 0 | 0 | 0 | 0 | 0 | 0
As mg/L
|  | Finos de As, t | 0 | 0 | 0 | 0 | 0 | 0 | 0 | 0 | 0 | 0 | 0 | 0 | 0 | 0 | 0 | 0 | 0 | 0 | 0 | 0 | 0 | 0 | 0 | 0 | 0 | 0 | 0 | 0 | 0 | 0 | 0
| Camión 3 | Camión
Estanque
n°Guia
Boleta Pesaje
Volumen, m3
Densidad g/cc, kg/l, t/m3
Peso (t)
Ácidez gr/l
|  | Finos de S, t | 0 | 0 | 0 | 0 | 0 | 0 | 0 | 0 | 0 | 0 | 0 | 0 | 0 | 0 | 0 | 0 | 0 | 0 | 0 | 0 | 0 | 0 | 0 | 0 | 0 | 0 | 0 | 0 | 0 | 0 | 0
As mg/L
|  | Finos de As, t | 0 | 0 | 0 | 0 | 0 | 0 | 0 | 0 | 0 | 0 | 0 | 0 | 0 | 0 | 0 | 0 | 0 | 0 | 0 | 0 | 0 | 0 | 0 | 0 | 0 | 0 | 0 | 0 | 0 | 0 | 0
| Camión 4 | Camión
Estanque
n°Guia
Boleta Pesaje
Volumen, m3
Densidad g/cc, kg/l, t/m3
Peso (t)
Ácidez gr/l
|  | Finos de S, t | 0 | 0 | 0 | 0 | 0 | 0 | 0 | 0 | 0 | 0 | 0 | 0 | 0 | 0 | 0 | 0 | 0 | 0 | 0 | 0 | 0 | 0 | 0 | 0 | 0 | 0 | 0 | 0 | 0 | 0 | 0
As mg/L
|  | Finos de As, t | 0 | 0 | 0 | 0 | 0 | 0 | 0 | 0 | 0 | 0 | 0 | 0 | 0 | 0 | 0 | 0 | 0 | 0 | 0 | 0 | 0 | 0 | 0 | 0 | 0 | 0 | 0 | 0 | 0 | 0 | 0
|  | Camion 1 | 0 | 0 | 0 | 0 | 0 | 0 | 0 | 0 | 0 | 0 | 0 | 0 | 0 | 0 | 0 | 0 | 0 | 0 | 0 | 0 | 0 | 0 | 0 | 0 | 0 | 0 | 0 | 0 | 0 | 0 | 0
|  | Camion 2 | 0 | 0 | 0 | 0 | 0 | 0 | 0 | 0 | 0 | 0 | 0 | 0 | 0 | 0 | 0 | 0 | 0 | 0 | 0 | 0 | 0 | 0 | 0 | 0 | 0 | 0 | 0 | 0 | 0 | 0 | 0
|  | Camion 3 | 0 | 0 | 0 | 0 | 0 | 0 | 0 | 0 | 0 | 0 | 0 | 0 | 0 | 0 | 0 | 0 | 0 | 0 | 0 | 0 | 0 | 0 | 0 | 0 | 0 | 0 | 0 | 0 | 0 | 0 | 0
|  | Camion 4 | 0 | 0 | 0 | 0 | 0 | 0 | 0 | 0 | 0 | 0 | 0 | 0 | 0 | 0 | 0 | 0 | 0 | 0 | 0 | 0 | 0 | 0 | 0 | 0 | 0 | 0 | 0 | 0 | 0 | 0 | 0
acidez
|  | polvo | 0 | 0 | 0 | 0 | 0 | 0 | 0 | 0 | 0 | 0 | 0 | 0 | 0 | 0 | 0 | 0 | 0 | 0 | 0 | 0 | 0 | 0 | 0 | 0 | 0 | 0 | 0 | 0 | 0 | 0
|  |  | 0 | 0 | 0 | 0 | 0 | 0 | 0 | 0 | 0 | 0 | 0 | 0 | 0 | 0 | 0 | 0 | 0 | 0 | 0 | 0 | 0 | 0 | 0 | 0 | 0 | 0 | 0 | 0 | 0 | 0
|  |  | 0 | 0 | 0 | 0 | 0 | 0 | 0 | 0 | 0 | 0 | 0 | 0 | 0 | 0 | 0 | 0 | 0 | 0 | 0 | 0 | 0 | 0 | 0 | 0 | 0 | 0 | 0 | 0 | 0 | 0
|  |  | 0 | 0 | 0 | 0 | 0 | 0 | 0 | 0 | 0 | 0 | 0 | 0 | 0 | 0 | 0 | 0 | 0 | 0 | 0 | 0 | 0 | 0 | 0 | 0 | 0 | 0 | 0 | 0 | 0 | 0
|  | mercurio | 0 | 0 | 0 | 0 | 0 | 0 | 0 | 0 | 0 | 0 | 0 | 0 | 0 | 0 | 0 | 0 | 0 | 0 | 0 | 0 | 0 | 0 | 0 | 0 | 0 | 0 | 0 | 0 | 0 | 0
|  |  | 0 | 0 | 0 | 0 | 0 | 0 | 0 | 0 | 0 | 0 | 0 | 0 | 0 | 0 | 0 | 0 | 0 | 0 | 0 | 0 | 0 | 0 | 0 | 0 | 0 | 0 | 0 | 0 | 0 | 0
|  |  | 0 | 0 | 0 | 0 | 0 | 0 | 0 | 0 | 0 | 0 | 0 | 0 | 0 | 0 | 0 | 0 | 0 | 0 | 0 | 0 | 0 | 0 | 0 | 0 | 0 | 0 | 0 | 0 | 0 | 0
|  |  | 0 | 0 | 0 | 0 | 0 | 0 | 0 | 0 | 0 | 0 | 0 | 0 | 0 | 0 | 0 | 0 | 0 | 0 | 0 | 0 | 0 | 0 | 0 | 0 | 0 | 0 | 0 | 0 | 0 | 0
|  | N° Camiones | [31 empty] | 0
| PTGC | Volumen, m3 | 0 | 0 | 0 | 0 | 0 | 0 | 0 | 0 | 0 | 0 | 0 | 0 | 0 | 0 | 0 | 0 | 0 | 0 | 0 | 0 | 0 | 0 | 0 | 0 | 0 | 0 | 0 | 0 | 0 | 0 | 0 | 0
Densidad gr/cc; t/m3
|  | Peso (t) | [31 empty] | 0
|  | Ácidez gr/l | 0 | 0 | 0 | 0 | 0 | 0 | 0 | 0 | 0 | 0 | 0 | 0 | 0 | 0 | 0 | 0 | 0 | 0 | 0 | 0 | 0 | 0 | 0 | 0 | 0 | 0 | 0 | 0
|  | Finos de S, t | 0 | 0 | 0 | 0 | 0 | 0 | 0 | 0 | 0 | 0 | 0 | 0 | 0 | 0 | 0 | 0 | 0 | 0 | 0 | 0 | 0 | 0 | 0 | 0 | 0 | 0 | 0 | 0
|  | As mg/L | 0 | 0 | 0 | 0 | 0 | 0 | 0 | 0 | 0 | 0 | 0 | 0 | 0 | 0 | 0 | 0 | 0 | 0 | 0 | 0 | 0 | 0 | 0 | 0 | 0 | 0 | 0 | 0
|  | Finos de As, t | 0 | 0 | 0 | 0 | 0 | 0 | 0 | 0 | 0 | 0 | 0 | 0 | 0 | 0 | 0 | 0 | 0 | 0 | 0 | 0 | 0 | 0 | 0 | 0 | 0 | 0 | 0 | 0
| PTGC | Finos Acido (t) | 0 | 0 | 0 | 0 | 0 | 0 | 0 | 0 | 0 | 0 | 0 | 0 | 0 | 0 | 0 | 0 | 0 | 0 | 0 | 0 | 0 | 0 | 0 | 0 | 0 | 0 | 0 | 0 |  |  |  | 0
|  | Finos polvo (t) | 0 | 0 | 0 | 0 | 0 | 0 | 0 | 0 | 0 | 0 | 0 | 0 | 0 | 0 | 0 | 0 | 0 | 0 | 0 | 0 | 0 | 0 | 0 | 0 | 0 | 0 | 0 | 0 |  |  |  | 0
|  | Finos As (kg) | 0 | 0 | 0 | 0 | 0 | 0 | 0 | 0 | 0 | 0 | 0 | 0 | 0 | 0 | 0 | 0 | 0 | 0 | 0 | 0 | 0 | 0 | 0 | 0 | 0 | 0 | 0 | 0 |  |  |  | 0
|  | Finos Hg (kg) | 0 | 0 | 0 | 0 | 0 | 0 | 0 | 0 | 0 | 0 | 0 | 0 | 0 | 0 | 0 | 0 | 0 | 0 | 0 | 0 | 0 | 0 | 0 | 0 | 0 | 0 | 0 | 0 |  |  |  | 0
[21 empty] | 2021-10-01 |  |  |  |  | Volumenes PTE |  |  |  | Volumen inicial M3 | [H2 SO4] inicio mes | Volumen final M3 | ∆ finos acido sulfurico (ton)
[20 empty] | Volumen TDSF | RuntimeMethodHandle.InvokeMethod - IncuityFunctions.IncuityValueAtTime - ResultsArray.GetFailedResult: | [6 empty] | E0 |  | 68 | 357 | 90 | -2146826265
[20 empty] | Nivel Desc | RuntimeMethodHandle.InvokeMethod - IncuityFunctions.IncuityValueAtTime - ResultsArray.GetFailedResult: | [6 empty] | Piscina E0 |  | 90 | 357 | 240 | -2146826265
[20 empty] | Nivel Producto | RuntimeMethodHandle.InvokeMethod - IncuityFunctions.IncuityValueAtTime - ResultsArray.GetFailedResult: | [6 empty] | Reactores |  | 0 | 0 | 0 | -2146826265
[28 empty] | Piscina reactores |  | 0 | 0 | 0 | -2146826265
[28 empty] | Piscina aguas claras |  | 0 | 0 |  | -2146826265
[26 empty] | Volumenes PTGC |  |  |  | Volumen inicial M3 | [H2 SO4] inicio mes | Volumen final M3 | ∆ finos acido sulfurico (ton)
[28 empty] | Torre |  | 102 | 750.31 | 103 | -2146826265
[28 empty] | Descomponedor |  | 0 | 0 | 0 | -2146826265
[28 empty] | Producto |  | 117.04 | 632.1 | 50.4 | -2146826265
Volumen descomponedor
[27 empty] | Altura liquido | 1
[27 empty] | Radio | 1.9
[27 empty] | Largo | 3.75
[27 empty] | V | 9.298364
|  |  | 3 | 3 | 3 | 3 | 4 | 1 | 1 | 2 | 2 | 1 |  | 2 | 4 | 5 | 3 | 4 |  | 3 | 5 | 4 | 4 | 4 | 5 | 2 | 1 | 2 | 3 | 4 | 4 | 4
| C |  | 68.27 | 68.8 | 61.36 | 61.71 | 88.41 | 19.95 | 17.48 | 47.92 | 38.92 | 29.09 |  | 49.35 | 87.35 | 122.02 | 68.42 | 85.64 |  | 63.28 | 101.45 | 87.23 | 87.82 | 101.42 | 121.04 | 48.07 | 22.06 | 45.07 | 71.65 | 88.14 | 98.96 | 98.91
|  |  | 2021-03-01 | 2021-03-02 | 2021-03-03 | 2021-03-04 | 2021-03-05 | 2021-03-06 | 44262 | 44263 | 2021-03-09 | 2021-03-10 | 2021-03-11 | 2021-03-12 | 2021-03-13 | 2021-03-14 | 2021-03-15 | 2021-03-16 | 2021-03-17 | 2021-03-18 | 2021-03-19 | 2021-03-20 | 2021-03-21 | 2021-03-22 | 2021-03-23 | 2021-03-24 | 2021-03-25 | 2021-03-26 | 2021-03-27 | 2021-03-28 | 2021-03-29 | 2021-03-30
|  |  | 3 | 3 | 3 | 3 | 4 | 1 | 1 | 2 | 2 | 1 | 0 | 2 | 4 | 5 | 3 | 4 | 0 | 3 | 5 | 4 | 4 | 4 | 5 | 2 | 1 | 2 | 3 | 4 | 4 | 4
|  |  | 16.68 | 17.85 | 35.46 | 8.37 | 29.59 | -24.91 | -36.47 | 47.92 | -15.26 | -46.56 | -81.17 | -9.02 | 35.86 | 38.95 | -16.55 | 30.19 | -80.38 | -18.44 | 44.51 | 7.74 | 27.24 | 40.14 | 95.17 | -7.3 | -30.6 | -9.94 | -10.87 | 3.84 | 7.47 | -11.78
|  |  | 1 |  |  |  | 2 | 3 | 2 | 1 |  |  |  | 1 | 1 | 1 | 1 | 1 |  | 1 |  | 1 |  | 2 |  | 1 | 3 | 2 | 1 | 1
|  |  | 19.76 |  |  |  | 36.71 | 65.75 | 43.07 | 20.63 |  |  |  | 22.26 | 22.57 | 22.08 | 21.38 | 20.46 |  | 22.89 |  | 21.58 |  | 45.26 |  | 20.98 | 65.51 | 39.94 | 19.06 | 20.38
|  |  | 2021-03-01 |  |  |  | 2021-03-05 | 2021-03-06 | 2021-03-07 | 2021-03-08 |  |  |  | 2021-03-12 | 2021-03-13 | 2021-03-14 | 2021-03-15 | 2021-03-16 |  | 2021-03-18 |  | 2021-03-20 |  | 2021-03-22 |  | 2021-03-24 | 2021-03-25 | 2021-03-26 | 2021-03-27 | 2021-03-28
|  |  | -2146826273 | -2146826273 | -2146826273 | -2146826273 | -2146826273 | -2146826273 | -2146826273 | -2146826273 | -2146826273 | -2146826273 | -2146826273 | -2146826273 | -2146826273 | -2146826273 | -2146826273 | -2146826273 | -2146826273 | -2146826273 | -2146826273 | -2146826273 | -2146826273 | -2146826273 | -2146826273 | -2146826273 | -2146826273 | -2146826273 | -2146826273 | -2146826273 | -2146826273 | -2146826273
4,26 mts

## Factor Olla Escoria HELE
TAMAÑO DE LA MUESTRA
Dónde:
| z | 1.2
| p | 50%
| e | 5%
| N | 1030.25
| N' | 126.3411
FACTOR DE PESO POR OLLA
Dónde:
| N' | 219
| m | 1976.92
| F | 9.027032
MASA DE ESCORIA HELE PRODUCIDA
Dónde:
| N | 1030.25
| F | 9.027032
| M | 9300.1
F: Factor de peso por olla.
m: Masa de escoria pesada.
N’: Tamaño real de la muestra.

## Escoria HELE
MARZO | ARSENICO Y AZUFRE EN ESCORIAS BOTADERO
Día | Ollas | Peso | Ajuste | Peso Ajustado | Ley As | Fino As | Ley S | Fino S
| Unid. | t | t | t | % | t | % | t
2023-03-01 | 0 | 0 | 0 | 0 | 0 | 0 | 0 | 0
2023-03-02 | 0 | 0 | 0 | 0 | 0 | 0 | 0 | 0
2023-03-03 | 0 | 0 | 0 | 0 | 0 | 0 | 0 | 0
2023-03-04 | 0 | 0 | 0 | 0 | 0 | 0 | 0 | 0
2023-03-05 | 3.3 | 29.78776 | 0.0148047 | 29.80256 | 0 | 0 | 0.4 | 0.1192103
2023-03-06 | 0 | 0 | 0 | 0 | 0 | 0 | 0 | 0
2023-03-07 | 14 | 126.3723 | 0.06280782 | 126.4351 | 0.001 | 0.001264351 | 0.3 | 0.3793054
2023-03-08 | 6 | 54.15956 | 0.02691764 | 54.18648 | 0 | 0 | 0.3 | 0.1625594
2023-03-09 | 20 | 180.5319 | 0.08972546 | 180.6216 | 0.001 | 0.001806216 | 0.4 | 0.7224864
2023-03-10 | 52 | 469.3829 | 0.2332862 | 469.6162 | 0.003 | 0.01408849 | 0.4 | 1.878465
2023-03-11 | 60 | 541.5956 | 0.2691764 | 541.8648 | 0.005 | 0.02709324 | 0.5 | 2.709324
2023-03-12 | 56 | 505.4893 | 0.2512313 | 505.7405 | 0.001 | 0.005057405 | 0.4 | 2.022962
2023-03-13 | 66 | 595.7552 | 0.296094 | 596.0513 | 0.001 | 0.005960513 | 0.4 | 2.384205
2023-03-14 | 35 | 315.9308 | 0.1570195 | 316.0878 | 0.007 | 0.02212615 | 0.7 | 2.212615
2023-03-15 | 48 | 433.2765 | 0.2153411 | 433.4918 | 0.002 | 0.008669837 | 0.6 | 2.600951
2023-03-16 | 70 | 631.8616 | 0.3140391 | 632.1756 | 0.009 | 0.0568958 | 0.4 | 2.528702
2023-03-17 | 0 | 0 | 0 | 0 | 0 | 0 | 0 | 0
2023-03-18 | 54 | 487.4361 | 0.2422587 | 487.6783 | 0.002 | 0.009753567 | 0.4 | 1.950713
2023-03-19 | 50 | 451.3297 | 0.2243136 | 451.554 | 0.001 | 0.00451554 | 0.5 | 2.25777
2023-03-20 | 66 | 595.7552 | 0.296094 | 596.0513 | 0.001 | 0.005960513 | 0.5 | 2.980256
2023-03-21 | 33 | 297.8776 | 0.148047 | 298.0256 | 0.001 | 0.002980256 | 0.5 | 1.490128
2023-03-22 | 57 | 514.5159 | 0.2557175 | 514.7716 | 0.003 | 0.01544315 | 0.6 | 3.088629
2023-03-23 | 14 | 126.3723 | 0.06280782 | 126.4351 | 0.001 | 0.001264351 | 0.6 | 0.7586107
2023-03-24 | 30 | 270.7978 | 0.1345882 | 270.9324 | 0.003 | 0.008127972 | 0.7 | 1.896527
2023-03-25 | 49 | 442.3031 | 0.2198274 | 442.5229 | 0.009 | 0.03982706 | 0.5 | 2.212615
2023-03-26 | 61 | 550.6222 | 0.2736626 | 550.8959 | 0.007 | 0.03856271 | 0.4 | 2.203584
2023-03-27 | 63 | 568.6754 | 0.2826352 | 568.958 | 0.006 | 0.03413748 | 0.4 | 2.275832
2023-03-28 | 36 | 324.9574 | 0.1615058 | 325.1189 | 0.005 | 0.01625594 | 0.5 | 1.625594
2023-03-29 | 18 | 162.4787 | 0.08075291 | 162.5594 | 0.001 | 0.001625594 | 0.6 | 0.9753567
2023-03-30 | 39 | 352.0372 | 0.1749646 | 352.2121 | 0.001 | 0.003522121 | 0.466 | 1.641309
2023-03-31 | 30 | 270.7978 | 0.1345882 | 270.9324 | 0.001 | 0.002709324 | 0.7 | 1.896527
| 1030.3 | 9300.1 | 4.622207 | 9304.722 | 0.003521304 | 0.3276476 | 0.4833485 | 44.97424