## CARÁTULA
FUNDICIÓN HERNÁN
VIDELA LIRA PAIPOTE
BALANCE ARSÉNICO Y AZUFRE ABRIL 2023
| Elaborado por: | Revisado por: | Aprobado por: | Fecha:
| Miguel Aguilera Cortínez | Pamela Cerda Cuevas | Carlos Fernandez Reinoso
2023-05-18
| Ingeniero Contabilidad Metalúrgica | Jefa Mejora Continua y Procesos | Superintendente Mejora Continua y Procesos

## FORMATO SMA 2023 (hidden)
Tipo de Flujo | Nombre Flujo | Peso Másico Seco Base [TMS] | Peso Másico Ajustado [TMS] | As [ppm] | As [%] | S [ppm] | S [%] | Fino As [TMF] | Fino S [TMF] | Observación
ENTRADA | Concentrado de Cu | 14814.947 | 14741.24 | 388.2946 | 0.03882946 | 339634.3 | 33.96343 | 5.723946 | 5006.631
ENTRADA | Precipitados | 28.851 | 28.851 | 1005.165 | 0.1005165 | 24505.2165 | 2.45052165 | 0.02900002 | 0.707
ENTRADA | Blíster | 252.306 | 253.2032 | 0 | 0 | 95.13833 | 0.009513833 | 0 | 0.02408933
ENTRADA | Minerales de fusión directa | 0 | 0 | 0 | 0 | 0 | 0 | 0 | 0
ENTRADA | Concentrado de oro | 76.217 | 76.21634 | 249.288 | 0.0249288 | 79247.412 | 7.9247412 | 0.01899982 | 6.039948
ENTRADA | Concentrado de plata | 0 | 0 | 0 | 0 | 0 | 0 | 0 | 0
ENTRADA | Sílice | 2221 | 2236.052 | 0 | 0 | 0 | 0 | 0 | 0
ENTRADA | Diesel | 367.4534994 | 367.4534994 | 0 | 0 | 8.3 | 0.00083 | 0 | 0.003049864
ENTRADA | Enap - 6 | 512.106 | 512.106 | 0 | 0 | 30 | 0.003 | 0 | 0.01536318
TOTAL Flujos Entrada |  | 18272.88 | 18215.13 |  |  |  |  | 5.771945 | 5013.421 |  | FILA CON FÓRMULA - NO MODIFICAR
SALIDA | Ánodos | 3482.199 | 3482.139 | 443.9841 | 0.04439841 | 26.36361 | 0.002636361 | 1.546014 | 0.09180175
SALIDA | Ácido sulfúrico producto | 13184.17 | 13184.17 | 1.205031 | 0.0001205031 | 326900 | 32.69 | 0.01588733 | 4309.904
SALIDA | Ácido sulfúrico Tipo C | 2275.13 | 2275.13 | 2585.468 | 0.2585468 | 44579.89 | 4.457989 | 5.882277 | 101.425
SALIDA | Ácido sulfúrico PTGC | 0 | 0 | 0 | 0 | 0 | 0 | 0 | 0
SALIDA | Escoria final | 8981.425 | 8977.083 | 38.34219 | 0.003834219 | 5999.586 | 0.5999586 | 0.344201 | 53.85878
SALIDA | Venta de circulante CT | 0 | 0 | 0 | 0 | 0 | 0 | 0 | 0
SALIDA | Venta de circulantes conversión | 0 | 0 | 0 | 0 | 0 | 0 | 0 | 0
TOTAL Flujos Salida |  | 27922.92 | 27918.52 |  |  |  |  | 7.788379 | 4465.279 |  | FILA CON FÓRMULA - NO MODIFICAR
Intermedios, Inventario Inicial | Circulante CT | 18062.71 | 18062.71 | 1748.86 | 0.174886 | 53100 | 5.31 | 31.58916 | 959.1301
Intermedios, Inventario Inicial | Escoria CT fria | 2159.861 | 2159.861 | 533.6273 | 0.05336273 | 41904.35 | 4.190435 | 1.152561 | 90.50756
Intermedios, Inventario Inicial | Metal Blanco frío | 474.4365 | 474.4365 | 776.3666 | 0.07763666 | 148944.4447 | 14.89444447 | 0.3683367 | 70.66468
Intermedios, Inventario Inicial | Circulante Conversión | 16153.33 | 16153.33 | 1648.049 | 0.1648049 | 190196.8 | 19.01968 | 26.62148 | 3072.313
Intermedios, Inventario Inicial | Polvos de fusión | 6615.403 | 6615.403 | 9573.9822 | 0.95739822 | 195483.1003 | 19.54831003 | 63.33575 | 1293.2
Intermedios, Inventario Inicial | Polvos de conversión | 3820.806 | 3820.806 | 2605.0929 | 0.26050929 | 157517.4 | 15.75174 | 9.953553 | 601.8433
Intermedios, Inventario Inicial | Polvos precipitadores electrostáticos | 3206.575 | 3206.575 | 21660.54 | 2.166054 | 201682.5 | 20.16825 | 69.45614 | 646.7101
Intermedios, Inventario Inicial | Productos en proceso | 2092.248 | 2092.248 | 3722.803 | 0.3722803 | 225762.4 | 22.57624 | 7.789028 | 472.351
TOTAL Flujos Intermedios, Inventario inicial |  | 52585.38 | 52585.38 |  |  |  |  | 210.266 | 7206.719 |  | FILA CON FÓRMULA - NO MODIFICAR
Intermedios, Inventario Final | Circulante CT | 18751.91 | 19878.58 | 1601.369 | 0.1601369 | 55302.526 | 5.5302526 | 31.83295 | 1099.336
Intermedios, Inventario Final | Escoria CT fria | 2682.291 | 2872.404 | 528.9854 | 0.05289854 | 50093.6637 | 5.00936637 | 1.51946 | 143.8892
Intermedios, Inventario Final | Metal Blanco frío | 0 | 0 | 0 | 0 | 0 | 0 | 0 | 0
Intermedios, Inventario Final | Circulante Conversión | 17216.25 | 17553.02 | 1514.899 | 0.1514899 | 184224.3 | 18.42243 | 26.59105 | 3233.693
Intermedios, Inventario Final | Polvos de fusión | 6688.973 | 6717.255 | 9425.728 | 0.9425728 | 194993.8441 | 19.49938441 | 63.31502 | 1309.823
Intermedios, Inventario Final | Polvos de conversión | 3880.806 | 3878.186 | 2574.5566 | 0.25745566 | 157359.414 | 15.7359414 | 9.984608 | 610.269
Intermedios, Inventario Final | Polvos precipitadores electrostáticos | 3311.285 | 3342.16 | 20027.45 | 2.002745 | 196688.5 | 19.66885 | 66.93494 | 657.3646
Intermedios, Inventario Final | Productos en proceso | 1982.828 | 2016.29 | 3880.402 | 0.3880402 | 230449.8 | 23.04498 | 7.824016 | 464.6535
TOTAL Flujos Intermedios, Inventario final |  | 54514.35 | 56257.89 |  |  |  |  | 208.002 | 7519.028 |  | FILA CON FÓRMULA - NO MODIFICAR.
INVENTARIO FLUJOS INTERMEDIOS | [7 empty] | -2.263957 | 312.3091 |  | FILA CON FÓRMULA - NO MODIFICAR
EMISION MENSUAL,TMF/MES | [7 empty] | 0.2475227 | 235.8322 |  | FILA CON FÓRMULA - NO MODIFICAR.
PORCENTAJE DE CAPTURA Y FIJACIÓN MENSUAL [%] | [7 empty] | 95.71162 | 95.29598 |  | FILA CON FÓRMULA - NO MODIFICAR
| Peso Másico Seco Base [TMS] | Peso Másico Seco Ajustado [TMS] | As [ppm] | As [%] | S [ppm] | S [%] | Fino As [TMF] | Fino S [TMF]
MATERIAL DE MANTENCIÓN Y/O LIMPIEZA MENSUAL, TMF/MES
MATERIAL DE MANTENCIÓN Y/O LIMPIEZA ANUAL, TMF/AÑO (reportar solo en el mes de diciembre)
| Fino As [TMF] | Fino S [TMF] | Fino SO2 [TMF]
TOTAL ENTRADA ANUAL, TMF/AÑO | 37.94277 | 21645.67 | 43291.33 | ÚLTIMA CELDA DE LA FILA CON FÓRMULA - NO MODIFICAR
EMISION ACUMULADA, TMF/AÑO | 1.882514 | 1178.665 | 2357.33 | ÚLTIMA CELDA DE LA FILA CON FÓRMULA - NO MODIFICAR
EMISION ANUAL, TMF/AÑO (reportar solo en el mes de diciembre) | 1.882514 | 1178.665 | 2357.33 | FILA CON FÓRMULA - NO MODIFICAR
| As [%] | S [%]
PORCENTAJE DE CAPTURA Y FIJACIÓN ANUAL (SIN MATERIAL DE LIMPIEZA) (reportar solo en el mes de diciembre) | 95.04% | 94.55% | FILA CON FÓRMULA - NO MODIFICAR
PORCENTAJE DE CAPTURA Y FIJACIÓN ANUAL (CON MATERIAL DE LIMPIEZA (reportar solo en el mes de diciembre) | 95.04% | 94.55% | FILA CON FÓRMULA - NO MODIFICAR

## RESUMEN BALANCE
BALANCE MENSUAL FUNDICIÓN HERNÁN VIDELA LIRA
ABRIL
Flujos entrada | Peso seco, tms |  | As, medido |  | S, medido |  | Finos, tms
| Medido | Ajustado | ppm | % | ppm | % | As | S
Concentrado de Cu | 14814.947 | 14741.24 | 388.2946 | 0.03882946 | 339634.3 | 33.96343 | 5.723946 | 5006.631
Precipitados | 28.851 | 28.851 | 1005.165 | 0.1005165 | 24505.2165 | 2.45052165 | 0.02900002 | 0.707
Blíster | 252.306 | 253.2032 | 0 | 0 | 95.13833 | 0.009513833 | 0 | 0.02408933
Minerales de fusión directa | 0 | 0 | 0 | 0 | 0 | 0 | 0 | 0
Concentrado de oro | 76.217 | 76.21634 | 249.288 | 0.0249288 | 79247.412 | 7.9247412 | 0.01899982 | 6.039948
Concentrado de plata | 0 | 0 | 0 | 0 | 0 | 0 | 0 | 0
Sílice | 2221 | 2236.052 | 0 | 0 | 0 | 0 | 0 | 0
Diesel | 367.4534994 | 367.4534994 | 0 | 0 | 8.3 | 0.00083 | 0 | 0.003049864 | Densidad diesel kg/lt | 0.8307
Enap - 6 | 512.106 | 512.106 | 0 | 0 | 30 | 0.003 | 0 | 0.01536318
Total, entradas | 18272.88 | 18215.13 | 316.8765 | 0.03168765 | 275233.9 | 27.52339 | 5.771945 | 5013.421
Flujos Inventario inicial | Peso seco, tms |  | As, medido |  | S, medido |  | Finos, tms
| Medido | Ajustado | ppm | % | ppm | % | As | S
Circulante CT | 18062.71 | 18062.71 | 1748.86 | 0.174886 | 53100 | 5.31 | 31.58916 | 959.1301
Escoria CT fria | 2159.861 | 2159.861 | 533.6273 | 0.05336273 | 41904.35 | 4.190435 | 1.152561 | 90.50756
Metal Blanco frío | 474.4365 | 474.4365 | 776.3666 | 0.07763666 | 148944.4447 | 14.89444447 | 0.3683367 | 70.66468
Circulante Conversión | 16153.33 | 16153.33 | 1648.049 | 0.1648049 | 190196.8 | 19.01968 | 26.62148 | 3072.313
Polvos de fusión | 6615.403 | 6615.403 | 9573.9822 | 0.95739822 | 195483.1003 | 19.54831003 | 63.33575 | 1293.2
Polvos de conversión | 3820.806 | 3820.806 | 2605.0929 | 0.26050929 | 157517.4 | 15.75174 | 9.953553 | 601.8433
Polvos precipitadores electrostáticos | 3206.575 | 3206.575 | 21660.54 | 2.166054 | 201682.5 | 20.16825 | 69.45614 | 646.7101
Productos en proceso | 2092.248 | 2092.248 | 3722.803 | 0.3722803 | 225762.4 | 22.57624 | 7.789028 | 472.351
Total, Inventario inicial | 52585.38 | 52585.38 | 3998.564 | 0.3998564 | 137048 | 13.7048 | 210.266 | 7206.719
Flujos inventario final | Peso seco, tms |  | As, medido |  | S, medido |  | Finos, tms
| Medido | Ajustado | ppm | % | ppm | % | As | S
Circulante CT | 18751.91 | 19878.58 | 1601.369 | 0.1601369 | 55302.526 | 5.5302526 | 31.83295 | 1099.336
Escoria CT fria | 2682.291 | 2872.404 | 528.9854 | 0.05289854 | 50093.6637 | 5.00936637 | 1.51946 | 143.8892
Metal Blanco frío | 0 | 0 | 0 | 0 | 0 | 0 | 0 | 0
Circulante Conversión | 17216.25 | 17553.02 | 1514.899 | 0.1514899 | 184224.3 | 18.42243 | 26.59105 | 3233.693
Polvos de fusión | 6688.973 | 6717.255 | 9425.728 | 0.9425728 | 194993.8441 | 19.49938441 | 63.31502 | 1309.823
Polvos de conversión | 3880.806 | 3878.186 | 2574.5566 | 0.25745566 | 157359.414 | 15.7359414 | 9.984608 | 610.269
Polvos precipitadores electrostáticos | 3311.285 | 3342.16 | 20027.45 | 2.002745 | 196688.5 | 19.66885 | 66.93494 | 657.3646
Productos en proceso | 1982.828 | 2016.29 | 3880.402 | 0.3880402 | 230449.8 | 23.04498 | 7.824016 | 464.6535
Total, Inventario final | 54514.35 | 56257.89 | 3697.295 | 0.3697295 | 133652.9 | 13.36529 | 208.002 | 7519.028
Variación de inventarios | Peso seco, tms |  | Finos, tms
| Medido | Ajustado | As | S
Inventario Final - Inventario Inicial | 1928.969 | 3672.516 | -2.263957 | 312.3091
Flujos salidas | Peso seco, tms |  | As, medido |  | S, medido |  | Finos, tms
| Medido | Ajustado | ppm | % | ppm | % | As | S
Ánodos | 3482.199 | 3482.139 | 443.9841 | 0.04439841 | 26.36361 | 0.002636361 | 1.546014 | 0.09180175
Ácido sulfúrico producto | 13184.17 | 13184.17 | 1.205031 | 0.0001205031 | 326900 | 32.69 | 0.01588733 | 4309.904
Ácido sulfúrico Tipo C | 2275.13 | 2275.13 | 2585.468 | 0.2585468 | 44579.89 | 4.457989 | 5.882277 | 101.425
Ácido sulfúrico PTGC | 0 | 0 | 0 | 0 | 0 | 0 | 0 | 0
Escoria final | 8981.425 | 8977.083 | 38.34219 | 0.003834219 | 5999.586 | 0.5999586 | 0.344201 | 53.85878
Venta de circulante CT | 0 | 0 | 0 | 0 | 0 | 0 | 0 | 0
Venta de circulantes conversión | 0 | 0 | 0 | 0 | 0 | 0 | 0 | 0
Total, salidas | 27922.92 | 27918.52 | 278.9682 | 0.02789682 | 159939.7 | 15.99397 | 7.788379 | 4465.279
EMISIÓN ARSÉNICO, tmf | [7 empty] | 0.2475227
CAPTACIÓN ARSÉNICO (Mes), % | [7 empty] | 95.71162
EMISIÓN AZUFRE, tmf | [7 empty] | 235.8322
CAPTACIÓN AZUFRE (Mes), % | [7 empty] | 95.29598
EMISIÓN ARSÉNICO ACUMULADA, tmf | [7 empty] | 1.882514
CAPTACIÓN ARSÉNICO ACUMULADO, % | [7 empty] | 95.03854
EMISIÓN AZUFRE ACUMULADA, tmf | [7 empty] | 1178.664
CAPTACIÓN AZUFRE ACUMULADA, % | [7 empty] | 94.55473

## Flujos de entrada
| FLUJO | CONCENTRADO DE COBRE
| MES | ABRIL
| AÑO | 2023
Flujo Fusión | Proveedor | Conjunto | Peso seco medido, ton | Peso seco ajustado, ton | As, % | S, % | As, ton | S, ton
14 | CAROLA | 390 | 696.583 | 696.5825 | 0.0103362 | 36.82260405 | 0.07200016 | 256.4998
26 | CAROLA | 35 | 5.206 | 5.20556 | 0 | 36.43872455 | 0 | 1.89684
20 | CAROLA | 406 | 4504.905 | 4504.905 | 0.014007 | 36.51999321 | 0.631002 | 1645.191
136 | CAROLA | 359 | 4215.48 | 4213.69 | 0.0149924 | 36.78999782 | 0.6317333 | 1550.216
158 | CAROLA | 346 | 2.625 | 2.625 | 0.0380952 | 37.75238095 | 0.000999999 | 0.991
463 | CAROLA | 84 | 434.126 | 432.6821 | 0.009905 | 36.40993629 | 0.04285717 | 157.5393
469 | CAROLA | 52 | 446.749 | 434.8465 | 0.0029099 | 36.30002529 | 0.0126536 | 157.8494
638 | MATTA | 34 | 1725.584 | 1725.584 | 0.1736803 | 28.91797791 | 2.996999 | 499.004
67 | PUNTA DEL COBRE | 294 | 67.273 | 67.27260314 | 0.0475674 | 33.71337684 | 0.03199983 | 22.67987
494 | PUNTA DEL COBRE | 256 | 917.804 | 865.4836 | 0.0476137 | 34.4780585 | 0.4120888 | 298.402
98 | ENAMI VARIOS | 85 | 593.622 | 587.3771 | 0.0382398 | 25.13063869 | 0.2246118 | 147.6116
103 | ENAMI VARIOS | 62 | 395.629 | 395.6294 | 0.0401892 | 29.24836147 | 0.1590003 | 115.7151
122 | CENIZAS | 61 | 339.872 | 339.8720932 | 0.0638476 | 19.72065954 | 0.2170002 | 67.02502
200 | CENIZAS | 99 | 469.489 | 469.4877 | 0.0619823 | 18.31991804 | 0.2909993 | 86.00976
| TOTALES |  | 14814.947 | 14741.24 | 0.03882946 | 33.96343 | 5.723946 | 5006.631
| FLUJO | PRECIPITADOS
| MES | ABRIL
| AÑO | 2023
Flujo Fusión | Proveedor | Conjunto | Peso seco medido, ton | Peso seco ajustado, ton | As, % | S, % | As, ton | S, ton
185 | PRECIPITADO DE Cu | 222 | 28.851 | 28.851 | 0.1005165 | 2.45052165 | 0.02900002 | 0.707
185 | PRECIPITADO DE Cu | 222
200 | PRECIPITADO DE Cu | 3
200 | PRECIPITADO DE Cu | 146
191 | PRECIPITADO DE Cu | 164
557 | PRECIPITADO DE Cu | 565
559 | PRECIPITADO DE Cu | 448
| TOTALES |  | 28.851 | 28.851 | 0.1005165 | 2.45052165 | 0.02900002 | 0.707
| FLUJO | BLÍSTER
| MES | ABRIL
| AÑO | 2023
Flujo Fusión | Proveedor | Conjunto | Peso seco medido, ton | Peso seco ajustado, ton | As, % | S, % | As, ton | S, ton
368 | BLÍSTER EXTERNO | 15 | 241.126 | 242.0236 | 0 | 0.0099533 | 0 | 0.02408933
561 | BLÍSTER EXTERNO | 89 | 11.18 | 11.17964561 | 0 | 0 | 0 | 0
| TOTALES |  | 252.306 | 253.2032 | 0 | 0.009513833 | 0 | 0.02408933
| FLUJO | MINERALES
| MES | ABRIL
| AÑO | 2023
Flujo Fusión | Proveedor | Conjunto | Peso seco medido, ton | Peso seco ajustado, ton | As, % | S, % | As, ton | S, ton
543 | MFD Cu | 539 | 0 | 0 | 0 | 0 | 0 | 0
| TOTALES |  | 0 | 0 | 0 | 0 | 0 | 0
| FLUJO | CONCENTRADO Au
| MES | ABRIL
| AÑO | 2023
Flujo Fusión | Proveedor | Conjunto | Peso seco medido, ton | Peso seco ajustado, ton | As, % | S, % | As, ton | S, ton
539 | CONCENTRADO DE ORO | 63 | 76.217 | 76.21634 | 0.0249288 | 7.9247412 | 0.01899982 | 6.039948
| TOTALES |  | 76.217 | 76.21634 | 0.0249288 | 7.9247412 | 0.01899982 | 6.039948
| FLUJO | CONCENTRADO Ag
| MES | ABRIL
| AÑO | 2023
Flujo Fusión | Proveedor | Conjunto | Peso seco medido, ton | Peso seco ajustado, ton | As, % | S, % | As, ton | S, ton
630 | CONCENTRADO DE PLATA | 53 | 0 | 0 | 0 | 0 | 0 | 0
| TOTALES |  | 0 | 0 | 0 | 0 | 0 | 0
| FLUJO | SÍLICE
| MES | ABRIL
| AÑO | 2023
Flujo Fusión | Proveedor | Peso seco medido, ton | Peso seco ajustado, ton | As, % | S, % | As, ton | S, ton
262 | SÍLICE | 2221 | 2236.052 | 0 | 0 | 0 | 0
| TOTALES | 2221 | 2236.052 | 0 | 0 | 0 | 0

## Inv Circ
INVENTARIO DE CIRCULANTES
ABRIL | [14 empty] | 32 | 29 | 95
|  |  |  | INVENTARIO FINAL | [5 empty] | INVENTARIO INICIAL |  |  | Diferencia | Diferencia | 33 | 30 | 96
|  |  |  | -1 | [5 empty] | -2 |  |  | (1) - (2) | (1) - (2) | 34 | 31 | 98
| ts | ts ajustada | As (%) | As (t) | S (%) | S (t) | ts | ts ajustada | As (%) | As (t) | S (%) | S (t) | As (t) | S (t) | 35 |  | 100
[15 empty] | 38 | 25 | 108
CIRCULANTE CT | 18751.91 | 19878.58 | 0.1601369 | 31.83295 | 5.5302526 | 1099.336 | 18062.71 | 18062.71 | 0.174886 | 31.58916 | 5.31 | 959.1301 | 0.2437939 | 140.2056 | 40 | 27 | 111
[15 empty] | 41 |  | 112
METAL BLANCO FRIO | 0 | 0 | 0 | 0 | 0 | 0 | 474.4365 | 474.4365 | 0.07763666 | 0.3683367 | 14.89444447 | 70.66468 | -0.3683367 | -70.66468 | 42 | 20 | 117
[15 empty] | 43 | 21 | 119
CIRCULANTE CONVERSIÓN | 17216.25 | 17553.02 | 0.1514899 | 26.59105 | 18.42243 | 3233.693 | 16153.33 | 16153.33 | 0.1648049 | 26.62148 | 19.01968 | 3072.313 | -0.03042689 | 161.3798 | 44 | 26 | 121
[15 empty] | 45 | 32 | 124
CIRCULANTE SIN TRITURAR |  |  | 0 |  | 0 |  | 0 |  | 0 |  | 0 |  | 0 | 0 | 46 | 22 | 125
[15 empty] | 49 | 33 | 130
ESCORIA. CT FRIA | 2682.291 | 2872.404 | 0.05289854 | 1.51946 | 5.00936637 | 143.8892 | 2159.861 | 2159.861 | 0.05336273 | 1.152561 | 4.190435 | 90.50756 | 0.3668993 | 53.38169 | 51 | 19 | 135
[15 empty] | 52 |  | 140
CONCENTRADO ESCORIA CT (MATTA) | 0 | 0 | 0 | 0 | 0 | 0 | 0 | 0 | 0 | 0 | 0 | 0 | 0 | 0 | 53 |  | 141
[15 empty] | 116 | 28 | 215
SUBTOTAL CIRCULANTE NAVE | 38650.45 | 40304 | 0.001487283 | 59.94346 | 11.10787 | 4476.918 | 36850.35 | 36850.35 | 0.001620922 | 59.73153 | 11.37741 | 4192.615 | 0.2119296 | 284.3024 | 118 |  | 219
[15 empty] | 119 |  | 220
CIRCULANTES RAF |  |  | 0 |  | 0 |  | 0 |  | 0 |  | 0 |  | 0 | 0 | 120 |  | 221
[15 empty] | 122 |  | 223
POLVOS DE FUSIÓN | 6688.973 | 6717.255 | 0.9425728 | 63.31502 | 19.49938441 | 1309.823 | 6615.403 | 6615.403 | 0.95739822 | 63.33575 | 19.54831003 | 1293.2 | -0.02073018 | 16.62393 | 123 | 1.1 | 224
[15 empty] | 124 |  | 225
POLVOS DE CONVERSIÓN | 3880.806 | 3878.186 | 0.25745566 | 9.984608 | 15.7359414 | 610.269 | 3820.806 | 3820.806 | 0.26050929 | 9.953553 | 15.75174 | 601.8433 | 0.03105507 | 8.425735 | 125 |  | 226
[15 empty] | 128 | 38 | 230
POLVOS PRECIP. ELECTROSTÁTICOS | 1004.194 | 1037.021 | 2.337621 | 24.24161 | 17.81660536 | 184.7619 | 985.624 | 985.624 | 2.45091418 | 24.1568 | 17.84084611 | 175.8437 | 0.08481577 | 8.918261 | 117 | 35 | 218
4093
POLVOS PPEE HELE | 2307.091 | 2305.139 | 1.852093 | 42.69333 | 20.50212962 | 472.6027 | 2220.951 | 2220.951 | 2.03963758 | 45.29934 | 21.20112142 | 470.8664 | -2.606015 | 1.736234
PRODUCTOS EN PROCESO | 1982.828 | 2016.29 | 0.3880402 | 7.824016 | 23.04498 | 464.6535 | 2092.248 | 2092.248 | 0.3722803 | 7.789028 | 22.57624 | 472.351 | 0.03498832 | -7.69747
TOTAL CIRCULANTES | 54514.35 | 56257.89 | 0.3697295 | 208.002 | 13.36529 | 7519.028 | 52585.38 | 52585.38 | 0.3998564 | 210.266 | 13.7048 | 7206.719 | -2.263957 | 312.3091

## Ánodos
FLUJO | ÁNODOS
MES | ABRIL
AÑO | 2023
Lote | Peso medido, ton | Peso Ajustado, ton | S, ppm | As,ppm | S, ton | As, ton | Peso medido, ton | Peso ajustado, ton | As, ton | S, ton
01042023-1 | 113.778 | 113.776 | 30 | 651 | 0.003413281 | 0.07406819 | 113.778 | 113.776 | 0.07406819 | 0.003413281
01042023-2 | 147.744 | 147.7414 | 26 | 468 | 0.003841277 | 0.06914299 | 147.744 | 147.7414 | 0.06914299 | 0.003841277
02042023-1 | 137.291 | 137.2886 | 27 | 643 | 0.003706793 | 0.08827658 | 137.291 | 137.2886 | 0.08827658 | 0.003706793
02042023-2 | 124.333 | 124.3308 | 28 | 550 | 0.003481264 | 0.06838196 | 124.333 | 124.3308 | 0.06838196 | 0.003481264
03042023-1 | 99.482 | 99.48027 | 27 | 657 | 0.002685967 | 0.06535854 | 99.482 | 99.48027 | 0.06535854 | 0.002685967
03042023-2 | 55.064 | 55.06304 | 27 | 592 | 0.001486702 | 0.03259732 | 55.064 | 55.06304 | 0.03259732 | 0.001486702
04042023-1 | 151.764 | 151.7614 | 27 | 358 | 0.004097557 | 0.05433057 | 151.764 | 151.7614 | 0.05433057 | 0.004097557
04042023-2 | 118.794 | 118.7919 | 27 | 496 | 0.003207382 | 0.0589208 | 118.794 | 118.7919 | 0.0589208 | 0.003207382
05042023-1 | 116.049 | 116.047 | 26 | 538 | 0.003017222 | 0.06243328 | 116.049 | 116.047 | 0.06243328 | 0.003017222
07042023-1 | 167.695 | 167.6921 | 26 | 524 | 0.004359994 | 0.08787065 | 167.695 | 167.6921 | 0.08787065 | 0.004359994
08042023-1 | 120.044 | 120.0419 | 26 | 394 | 0.00312109 | 0.04729651 | 120.044 | 120.0419 | 0.04729651 | 0.00312109
09042023-1 | 124.815 | 124.8128 | 26 | 477 | 0.003245134 | 0.05953572 | 124.815 | 124.8128 | 0.05953572 | 0.003245134
10042023-1 | 145.861 | 145.8585 | 26 | 609 | 0.00379232 | 0.08882781 | 145.861 | 145.8585 | 0.08882781 | 0.00379232
11042023-1 | 90.734 | 90.73242 | 26 | 394 | 0.002359043 | 0.03574857 | 90.734 | 90.73242 | 0.03574857 | 0.002359043
12042023-1 | 100.27 | 100.2683 | 26 | 1151 | 0.002606975 | 0.1154088 | 100.27 | 100.2683 | 0.1154088 | 0.002606975
14042023-1 | 96.437 | 96.43532 | 26 | 486 | 0.002507318 | 0.04686757 | 96.437 | 96.43532 | 0.04686757 | 0.002507318
15042023-1 | 55.367 | 55.36604 | 26 | 1156 | 0.001439517 | 0.06400314 | 55.367 | 55.36604 | 0.06400314 | 0.001439517
16042023-1 | 53.699 | 53.69807 | 26 | 569 | 0.00139615 | 0.0305542 | 53.699 | 53.69807 | 0.0305542 | 0.00139615
17042023-1 | 82.697 | 82.69556 | 26 | 556 | 0.002150085 | 0.04597873 | 82.697 | 82.69556 | 0.04597873 | 0.002150085
18042023-1 | 109.482 | 109.4801 | 26 | 315 | 0.002846483 | 0.03448623 | 109.482 | 109.4801 | 0.03448623 | 0.002846483
20042023-1 | 111.785 | 111.7831 | 26 | 318 | 0.00290636 | 0.03554701 | 111.785 | 111.7831 | 0.03554701 | 0.00290636
20042023-2 | 126.381 | 126.3788 | 26 | 341 | 0.003285849 | 0.04309517 | 126.381 | 126.3788 | 0.04309517 | 0.003285849
21042023-1 | 116.655 | 116.653 | 26 | 348 | 0.003032977 | 0.04059523 | 116.655 | 116.653 | 0.04059523 | 0.003032977
21042023-2 | 64.191 | 64.18988 | 26 | 188 | 0.001668937 | 0.0120677 | 64.191 | 64.18988 | 0.0120677 | 0.001668937
22042023-1 | 71.904 | 71.90275 | 26 | 242 | 0.001869472 | 0.01740047 | 71.904 | 71.90275 | 0.01740047 | 0.001869472
27042023-1 | 105.634 | 105.6322 | 26 | 180 | 0.002746436 | 0.01901379 | 105.634 | 105.6322 | 0.01901379 | 0.002746436
27042023-2 | 111.948 | 111.9461 | 26 | 251 | 0.002910597 | 0.02809846 | 111.948 | 111.9461 | 0.02809846 | 0.002910597
28042023-1 | 115.191 | 115.189 | 26 | 176 | 0.002994914 | 0.02027326 | 115.191 | 115.189 | 0.02027326 | 0.002994914
28042023-2 | 110.1 | 110.0981 | 26 | 153 | 0.00286255 | 0.01684501 | 110.1 | 110.0981 | 0.01684501 | 0.00286255
29042023-1 | 99.895 | 99.89326 | 26 | 465 | 0.002597225 | 0.04645037 | 99.895 | 99.89326 | 0.04645037 | 0.002597225
29042023-2 | 105.96 | 105.9582 | 26 | 127 | 0.002754912 | 0.01345669 | 105.96 | 105.9582 | 0.01345669 | 0.002754912
30042023-1 | 131.155 | 131.1527 | 26 | 176 | 0.003409971 | 0.02308288 | 131.155 | 131.1527 | 0.02308288 | 0.003409971
[7 empty] | 0 | 0 | 0 | 0
[7 empty] | 0 | 0 | 0 | 0
[7 empty] | 0 | 0 | 0 | 0
[5 empty] | 0 | 0 | 0 | 0 | 0 | 0
[5 empty] | 0 | 0 | 0 | 0 | 0 | 0
[5 empty] | 0 | 0 | 0 | 0 | 0 | 0
[5 empty] | 0 | 0 | 0 | 0 | 0 | 0
[5 empty] | 0 | 0 | 0 | 0 | 0 | 0
[5 empty] | 0 | 0 | 0 | 0 | 0 | 0
[5 empty] | 0 | 0 | 0 | 0 | 0 | 0
[5 empty] | 0 | 0 | 0 | 0 | 0 | 0
[5 empty] | 0 | 0 | 0 | 0 | 0 | 0
[5 empty] | 0 | 0 | 0 | 0 | 0 | 0
[5 empty] | 0 | 0 | 0 | 0 | 0 | 0
[5 empty] | 0 | 0 | 0 | 0 | 0 | 0
[5 empty] | 0 | 0 | 0 | 0 | 0 | 0
[5 empty] | 0 | 0 | 0 | 0 | 0 | 0
[5 empty] | 0 | 0 | 0 | 0 | 0 | 0
[5 empty] | 0 | 0 | 0 | 0 | 0 | 0
[5 empty] | 0 | 0 | 0 | 0 | 0 | 0
[5 empty] | TOTAL MES |  | 3482.199 | 3482.139 | 1.546014 | 0.09180175
[7 empty] | 3482.199 | 3482.139 | 0.0444% | 0.002636%

## Ácido Sulfúrico Producto
FLUJO | ACIDO SULFÚRICO PRODUCTO
MES | ABRIL
AÑO | 2023
DESPACHO DIARIO, TONELADAS | [31 empty] | TOTAL
| 1 | 2 | 3 | 4 | 5 | 6 | 7 | 8 | 9 | 10 | 11 | 12 | 13 | 14 | 15 | 16 | 17 | 18 | 19 | 20 | 21 | 22 | 23 | 24 | 25 | 26 | 27 | 28 | 29 | 30 | 31
Masa medida, kg | 277620 | 0 | 1028400 | 1081200 | 695770 | 722270 | 0 | 0 | 0 | 833570 | 975420 | 867830 | 1058460 | 695950 | 468590 | 0 | 1029610 | 1057510 | 1053010 | 893050 | 444750 | 0 | 0 | 947110 | 1030700 | 860540 | 781410 | 360920 | 0 | 0 |  | 17163690
Masa medida, ton | 277.62 | 0 | 1028.4 | 1081.2 | 695.77 | 722.27 | 0 | 0 | 0 | 833.57 | 975.42 | 867.83 | 1058.46 | 695.95 | 468.59 | 0 | 1029.61 | 1057.51 | 1053.01 | 893.05 | 444.75 | 0 | 0 | 947.11 | 1030.7 | 860.54 | 781.41 | 360.92 | 0 | 0 |  | 17163.69
Masa ajustada, ton | 277.62 | 0 | 1028.4 | 1081.2 | 695.77 | 722.27 | 0 | 0 | 0 | 833.57 | 975.42 | 867.83 | 1058.46 | 695.95 | 468.59 | 0 | 1029.61 | 1057.51 | 1053.01 | 893.05 | 444.75 | 0 | 0 | 947.11 | 1030.7 | 860.54 | 781.41 | 360.92 | 0 | 0 |  | 17163.69
Densidad gr/cc, t/m3 | 1.77 |  | 1.75 | 1.76 | 1.73 | 1.77 |  |  |  | 1.79 | 1.74 | 1.78 | 1.74 | 1.74 | 1.77 |  | 1.76 | 1.76 | 1.77 | 1.77 | 1.78 |  |  | 1.77 | 1.79 | 1.74 | 1.76 | 1.79 |  |  |  | 1.761794
Volumen m3 | 156.8475 |  | 587.6571 | 614.3182 | 402.1792 | 408.0622 |  |  |  | 465.6816 | 560.5862 | 487.545 | 608.3103 | 399.9713 | 264.7401 |  | 585.0057 | 600.858 | 594.9209 | 504.548 | 249.8596 |  |  | 535.0904 | 575.8101 | 494.5632 | 443.983 | 201.6313 |  |  |  | 9742.169
[H2SO4], % | 96.53 |  | 95.84 | 96.46 | 94.71 | 96.53 |  |  |  | 97.92 | 95.26 | 97.08 | 95.34 | 95.15 | 96.53 |  | 96.2 | 96 | 96.89 | 96.88 | 97.27 |  |  | 96.77 | 97.71 | 95.26 | 96.08 | 97.93 |  |  |  | 96.34067
[As], mg/l, gr/m3 | [31 empty] | 1.392 | composito mensual
Ácido al 100%, ton | 267.9866 | 0 | 985.6185 | 1042.926 | 658.9638 | 697.2072 | 0 | 0 | 0 | 816.2317 | 929.1851 | 842.4894 | 1009.136 | 662.1964 | 452.3299 | 0 | 990.4848 | 1015.2096 | 1020.261 | 865.1868 | 432.6083 | 0 | 0 | 916.5183 | 1007.097 | 819.7504 | 750.7787 | 353.449 | 0 | 0 | 0 | 16535.61
Factor gravimétrico H2SO4 ==> S | 0.3269 | 0.3269 | 0.3269 | 0.3269 | 0.3269 | 0.3269 | 0.3269 | 0.3269 | 0.3269 | 0.3269 | 0.3269 | 0.3269 | 0.3269 | 0.3269 | 0.3269 | 0.3269 | 0.3269 | 0.3269 | 0.3269 | 0.3269 | 0.3269 | 0.3269 | 0.3269 | 0.3269 | 0.3269 | 0.3269 | 0.3269 | 0.3269 | 0.3269 | 0.3269 | 0.3269 | 0.3269
Azufre, ton | 87.60481 | 0 | 322.1987 | 340.9323 | 215.4153 | 227.917 | 0 | 0 | 0 | 266.8262 | 303.7506 | 275.4098 | 329.8865 | 216.472 | 147.8667 | 0 | 323.7895 | 331.872 | 333.5234 | 282.8296 | 141.4197 | 0 | 0 | 299.6098 | 329.22 | 267.9764 | 245.4296 | 115.5425 | 0 | 0 | 0 | 5405.492 | 31.49%
Arsénico, ton | 0 | 0 | 0 | 0 | 0 | 0 | 0 | 0 | 0 | 0 | 0 | 0 | 0 | 0 | 0 | 0 | 0 | 0 | 0 | 0 | 0 | 0 | 0 | 0 | 0 | 0 | 0 | 0 | 0 | 0 | 0 | 0.0135611 | 7.901e-05%

## DIFERENCIA INVENTARIO ÁCIDO
INVENTARIO | ACIDO SULFÚRICO PRODUCTO
MES | ABRIL
AÑO | 2023
| Inicial | Final | Variación
Masa medida, kg | 11188482.0 | 7711776.008 | -3476706.007
Masa medida, ton | 11188.48 | 7711.776008 | -3476.706007
Densidad gr/cc, t/m3 | 1.758375 | 1.761794
Volumen m3 | 6362.965 | 4377.23
[H2SO4], % | 95.51 | 95.11
[As], mg/l, gr/m3 | 0.592 | 1.392
Ácido al 100%, ton | 10686.12 | 7334.67 | -3351.449
Factor gravimétrico H2SO4 ==> S | 0.3269 | 0.3269 | 0.3269
Azufre, ton | 3493.292 | 2397.704 | -1095.589
Arsénico, ton | 0.003766875 | 0.006093104 | 0.002326229

## Ácido Sulfúrico Tipo C
FLUJO | ACIDO TIPO C
MES | ABRIL
AÑO | 2023
IDENTIFICACIÓN CAMION | DESPACHO DIARIO, TONELADAS | [30 empty] | TOTAL
| 1 | 2 | 3 | 4 | 5 | 6 | 7 | 8 | 9 | 10 | 11 | 12 | 13 | 14 | 15 | 16 | 17 | 18 | 19 | 20 | 21 | 22 | 23 | 24 | 25 | 26 | 27 | 28 | 29 | 30 | 31
GLRD33 | 30 | 28.94 | 0 | 0 | 0 | 0 | 0 | 0 | 0 | 0 | 0 | 0 | 0 | 0 | 28.24 | 29.14 | 0 | 0 | 0 | 25.88 | 26.44 | 33.28 | 0 | 26.04 | 0 | 0 | 0 | 0 | 25.18 | 25.04 | 0 | 278.18
HKFL96 | 26.51 | 26.07 | 0 | 0 | 0 | 0 | 0 | 0 | 0 | 0 | 0 | 0 | 0 | 0 | 0 | 0 | 0 | 0 | 0 | 0 | 24.26 | 0 | 0 | 26.82 | 0 | 24.95 | 24.72 | 24.96 | 0 | 0 | 0 | 178.29
CZWW83 | 0 | 0 | 54.46 | 0 | 25.01 | 29 | 0 | 26.21 | 0 | 26.62 | 27.13 | 0 | 25.05 | 26.82 | 24.37 | 0 | 26.1 | 0 | 24.24 | 24.38 | 0 | 0 | 0 | 0 | 0 | 0 | 0 | 0 | 0 | 0 | 0 | 339.39
BHFH80 | 0 | 0 | 0 | 31.05 | 63.06 | 63.06 | 0 | 0 | 0 | 29.56 | 60 | 57.92 | 61.07 | 56.03 | 0 | 0 | 0 | 56.1 | 27.38 | 55.79 | 56.21 | 0 | 0 | 60.99 | 58.03 | 57.97 | 28.8 | 27.92 | 0 | 0 | 0 | 850.94
GSKP42 | 0 | 0 | 0 | 0 | 0 | 0 | 59.24 | 58.62 | 58.42 | 0 | 0 | 0 | 0 | 0 | 28.74 | 30.53 | 0 | 22.19 | 0 | 0 | 0 | 0 | 0 | 0 | 24.75 | 25.31 | 24.7 | 23.65 | 0 | 0 | 0 | 356.15
PHFH80 | 0 | 0 | 0 | 0 | 0 | 0 | 0 | 0 | 0 | 30.91 | 0 | 0 | 0 | 0 | 0 | 0 | 59.31 | 0 | 29 | 0 | 0 | 0 | 0 | 0 | 0 | 0 | 0 | 0 | 0 | 0 | 0 | 119.22
JPPD84 | 0 | 0 | 0 | 0 | 0 | 0 | 0 | 0 | 0 | 0 | 0 | 25.83 | 0 | 0 | 0 | 0 | 0 | 0 | 25.85 | 0 | 0 | 0 | 0 | 0 | 0 | 0 | 0 | 0 | 0 | 0 | 0 | 51.68
FKRR18 | 0 | 0 | 0 | 0 | 0 | 0 | 0 | 0 | 0 | 0 | 0 | 0 | 0 | 0 | 0 | 0 | 0 | 0 | 0 | 0 | 0 | 26.04 | 25.21 | 0 | 0 | 0 | 0 | 0 | 24.02 | 26.01 | 0 | 101.28
Masa medida, ton | 56.51 | 55.01 | 54.46 | 31.05 | 88.07 | 92.06 | 59.24 | 84.83 | 58.42 | 87.09 | 87.13 | 83.75 | 86.12 | 82.85 | 81.35 | 59.67 | 85.41 | 78.29 | 106.47 | 106.05 | 106.91 | 59.32 | 25.21 | 113.85 | 82.78 | 108.23 | 78.22 | 76.53 | 49.2 | 51.05 | 0 | 2275.13
Masa ajustada, ton | 56.51 | 55.01 | 54.46 | 31.05 | 88.07 | 92.06 | 59.24 | 84.83 | 58.42 | 87.09 | 87.13 | 83.75 | 86.12 | 82.85 | 81.35 | 59.67 | 85.41 | 78.29 | 106.47 | 106.05 | 106.91 | 59.32 | 25.21 | 113.85 | 82.78 | 108.23 | 78.22 | 76.53 | 49.2 | 51.05 | 0 | 2275.13
Densidad gr/cc, t/m3 | 1.17 | 1.15 | 1.145303 | 1.17 | 1.212761 | 1.2102 | 1.22 | 1.213404 | 1.174883 | 1.176925 | 1.186523 | 1.159618 | 1.15 | 1.183219 | 1.136447 | 1.14 | 1.14 | 1.14 | 1.11 | 1.122603 | 1.092506 | 1.241455 | 1.18 | 1.164622 | 1.133572 | 1.15 | 1.14 | 1.15 | 1.145096 | 1.15 | 0 | 1.15842
Volumen m3 | 48.29915 | 47.83478 | 47.55073 | 26.53846 | 72.6194 | 76.07006 | 48.55738 | 69.91078 | 49.72411 | 73.9979 | 73.43306 | 72.22205 | 74.88696 | 70.02087 | 71.58275 | 52.34211 | 74.92105 | 68.67544 | 95.91892 | 94.46792 | 97.8576 | 47.78263 | 21.36441 | 97.75708 | 73.02577 | 94.11305 | 68.61404 | 66.54783 | 42.96583 | 44.39131 | 0 | 1963.993
Ácidez g/l, kg/m3 | 198.2987 | 154.6773 | 141.1772 | 150.68 | 188.651 | 208.3032 | 218.7612 | 217.32 | 208.8506 | 202.0921 | 211.6632 | 178.0867 | 167.9049 | 193.9823 | 132.2339 | 133.4965 | 127.8813 | 137.2 | 104.5162 | 113.6098 | 78.6245 | 218.7632 | 165.38 | 138.156 | 118.1276 | 151.4562 | 148.7468 | 148.4703 | 150.0768 | 146.3784 | 0
[As], mg/l, gr/m3 | 3296.638 | 3125.987 | 3621.972 | 4857 | 6256.826 | 5262.415 | 5669.849 | 5736.37 | 3714.269 | 3564.761 | 3191.882 | 2385.442 | 2228.121 | 3437.702 | 2476.247 | 2495.281 | 2405.55 | 2617.182 | 1858.398 | 1922.858 | 1647.029 | 3788.694 | 2345 | 2557.793 | 2047.062 | 2419.135 | 2043.369 | 1918.44 | 1897.123 | 1847.943 | 0
Azufre, ton | 3.130936 | 2.418718 | 2.194505 | 1.307213 | 4.47844 | 5.17994 | 3.472486 | 4.966596 | 3.394827 | 4.888591 | 5.081032 | 4.204518 | 4.110403 | 4.440221 | 3.094325 | 2.284209 | 3.13203 | 3.08014 | 3.2772 | 3.508448 | 2.51517 | 3.417111 | 1.155018 | 4.415023 | 2.819957 | 4.659635 | 3.33638 | 3.229895 | 2.107908 | 2.124173 | 0 | 101.425 | 0.04457989
Arsénico, ton | 0.1592248 | 0.1495309 | 0.1722274 | 0.1288973 | 0.4543669 | 0.4003123 | 0.275313 | 0.4010341 | 0.1846887 | 0.2637849 | 0.2343897 | 0.1722815 | 0.1668572 | 0.2407109 | 0.1772565 | 0.1306083 | 0.1802263 | 0.1797361 | 0.1782555 | 0.1816484 | 0.1611743 | 0.1810337 | 0.05009954 | 0.2500423 | 0.1494883 | 0.2276722 | 0.1402038 | 0.127668 | 0.08151148 | 0.0820326 | 0 | 5.882277 | 0.002585468

## Ácido Sulfúrico PTGC
FLUJO | ACIDO PTGC
MES | ABRIL
AÑO | 2023
IDENTIFICACIÓN CAMION | DESPACHO DIARIO, TONELADAS | [30 empty] | TOTAL
| 1 | 2 | 3 | 4 | 5 | 6 | 7 | 8 | 9 | 10 | 11 | 12 | 13 | 14 | 15 | 16 | 17 | 18 | 19 | 20 | 21 | 22 | 23 | 24 | 25 | 26 | 27 | 28 | 29 | 30 | 31
BBZP-72 | 0 | 0 | 0 | 0 | 0 | 0 | 0 | 0 | 0 | 0 | 0 | 0 | 0 | 0 | 0 | 0 | 0 | 0 | 0 | 0 | 0 | 0 | 0 | 0 | 0 | 0 | 0 | 0 | 0 | 0 |  | 0
BHBC-64 | 0 | 0 | 0 | 0 | 0 | 0 | 0 | 0 | 0 | 0 | 0 | 0 | 0 | 0 | 0 | 0 | 0 | 0 | 0 | 0 | 0 | 0 | 0 | 0 | 0 | 0 | 0 | 0 | 0 | 0 |  | 0
BHFA-80 | 0 | 0 | 0 | 0 | 0 | 0 | 0 | 0 | 0 | 0 | 0 | 0 | 0 | 0 | 0 | 0 | 0 | 0 | 0 | 0 | 0 | 0 | 0 | 0 | 0 | 0 | 0 | 0 | 0 | 0 |  | 0
BHFB-80 | 0 | 0 | 0 | 0 | 0 | 0 | 0 | 0 | 0 | 0 | 0 | 0 | 0 | 0 | 0 | 0 | 0 | 0 | 0 | 0 | 0 | 0 | 0 | 0 | 0 | 0 | 0 | 0 | 0 | 0 |  | 0
BHFH-80 | 0 | 0 | 0 | 0 | 0 | 0 | 0 | 0 | 0 | 0 | 0 | 0 | 0 | 0 | 0 | 0 | 0 | 0 | 0 | 0 | 0 | 0 | 0 | 0 | 0 | 0 | 0 | 0 | 0 | 0 |  | 0
BHFN-80 | 0 | 0 | 0 | 0 | 0 | 0 | 0 | 0 | 0 | 0 | 0 | 0 | 0 | 0 | 0 | 0 | 0 | 0 | 0 | 0 | 0 | 0 | 0 | 0 | 0 | 0 | 0 | 0 | 0 | 0 |  | 0
BVGP-12 | 0 | 0 | 0 | 0 | 0 | 0 | 0 | 0 | 0 | 0 | 0 | 0 | 0 | 0 | 0 | 0 | 0 | 0 | 0 | 0 | 0 | 0 | 0 | 0 | 0 | 0 | 0 | 0 | 0 | 0 |  | 0
BVGP-13 | 0 | 0 | 0 | 0 | 0 | 0 | 0 | 0 | 0 | 0 | 0 | 0 | 0 | 0 | 0 | 0 | 0 | 0 | 0 | 0 | 0 | 0 | 0 | 0 | 0 | 0 | 0 | 0 | 0 | 0 |  | 0
CDLV-83 | 0 | 0 | 0 | 0 | 0 | 0 | 0 | 0 | 0 | 0 | 0 | 0 | 0 | 0 | 0 | 0 | 0 | 0 | 0 | 0 | 0 | 0 | 0 | 0 | 0 | 0 | 0 | 0 | 0 | 0 |  | 0
CDLV-84 | 0 | 0 | 0 | 0 | 0 | 0 | 0 | 0 | 0 | 0 | 0 | 0 | 0 | 0 | 0 | 0 | 0 | 0 | 0 | 0 | 0 | 0 | 0 | 0 | 0 | 0 | 0 | 0 | 0 | 0 |  | 0
CGTP-29 | 0 | 0 | 0 | 0 | 0 | 0 | 0 | 0 | 0 | 0 | 0 | 0 | 0 | 0 | 0 | 0 | 0 | 0 | 0 | 0 | 0 | 0 | 0 | 0 | 0 | 0 | 0 | 0 | 0 | 0 |  | 0
CGTP-31 | 0 | 0 | 0 | 0 | 0 | 0 | 0 | 0 | 0 | 0 | 0 | 0 | 0 | 0 | 0 | 0 | 0 | 0 | 0 | 0 | 0 | 0 | 0 | 0 | 0 | 0 | 0 | 0 | 0 | 0 |  | 0
CWVR-12 | 0 | 0 | 0 | 0 | 0 | 0 | 0 | 0 | 0 | 0 | 0 | 0 | 0 | 0 | 0 | 0 | 0 | 0 | 0 | 0 | 0 | 0 | 0 | 0 | 0 | 0 | 0 | 0 | 0 | 0 |  | 0
CZWW-83 | 0 | 0 | 0 | 0 | 0 | 0 | 0 | 0 | 0 | 0 | 0 | 0 | 0 | 0 | 0 | 0 | 0 | 0 | 0 | 0 | 0 | 0 | 0 | 0 | 0 | 0 | 0 | 0 | 0 | 0 |  | 0
DDLW-73 | 0 | 0 | 0 | 0 | 0 | 0 | 0 | 0 | 0 | 0 | 0 | 0 | 0 | 0 | 0 | 0 | 0 | 0 | 0 | 0 | 0 | 0 | 0 | 0 | 0 | 0 | 0 | 0 | 0 | 0 |  | 0
DHFH-80 | 0 | 0 | 0 | 0 | 0 | 0 | 0 | 0 | 0 | 0 | 0 | 0 | 0 | 0 | 0 | 0 | 0 | 0 | 0 | 0 | 0 | 0 | 0 | 0 | 0 | 0 | 0 | 0 | 0 | 0 |  | 0
DRRS-56 | 0 | 0 | 0 | 0 | 0 | 0 | 0 | 0 | 0 | 0 | 0 | 0 | 0 | 0 | 0 | 0 | 0 | 0 | 0 | 0 | 0 | 0 | 0 | 0 | 0 | 0 | 0 | 0 | 0 | 0 |  | 0
FKRR-18 | 0 | 0 | 0 | 0 | 0 | 0 | 0 | 0 | 0 | 0 | 0 | 0 | 0 | 0 | 0 | 0 | 0 | 0 | 0 | 0 | 0 | 0 | 0 | 0 | 0 | 0 | 0 | 0 | 0 | 0 |  | 0
FTZF-11 | 0 | 0 | 0 | 0 | 0 | 0 | 0 | 0 | 0 | 0 | 0 | 0 | 0 | 0 | 0 | 0 | 0 | 0 | 0 | 0 | 0 | 0 | 0 | 0 | 0 | 0 | 0 | 0 | 0 | 0 |  | 0
GCFP-76 | 0 | 0 | 0 | 0 | 0 | 0 | 0 | 0 | 0 | 0 | 0 | 0 | 0 | 0 | 0 | 0 | 0 | 0 | 0 | 0 | 0 | 0 | 0 | 0 | 0 | 0 | 0 | 0 | 0 | 0 |  | 0
GSKR-38 | 0 | 0 | 0 | 0 | 0 | 0 | 0 | 0 | 0 | 0 | 0 | 0 | 0 | 0 | 0 | 0 | 0 | 0 | 0 | 0 | 0 | 0 | 0 | 0 | 0 | 0 | 0 | 0 | 0 | 0 |  | 0
HKFL-96 | 0 | 0 | 0 | 0 | 0 | 0 | 0 | 0 | 0 | 0 | 0 | 0 | 0 | 0 | 0 | 0 | 0 | 0 | 0 | 0 | 0 | 0 | 0 | 0 | 0 | 0 | 0 | 0 | 0 | 0 |  | 0
HLFX-56 | 0 | 0 | 0 | 0 | 0 | 0 | 0 | 0 | 0 | 0 | 0 | 0 | 0 | 0 | 0 | 0 | 0 | 0 | 0 | 0 | 0 | 0 | 0 | 0 | 0 | 0 | 0 | 0 | 0 | 0 |  | 0
JPPD-86 | 0 | 0 | 0 | 0 | 0 | 0 | 0 | 0 | 0 | 0 | 0 | 0 | 0 | 0 | 0 | 0 | 0 | 0 | 0 | 0 | 0 | 0 | 0 | 0 | 0 | 0 | 0 | 0 | 0 | 0 |  | 0
JGBP-15 | 0 | 0 | 0 | 0 | 0 | 0 | 0 | 0 | 0 | 0 | 0 | 0 | 0 | 0 | 0 | 0 | 0 | 0 | 0 | 0 | 0 | 0 | 0 | 0 | 0 | 0 | 0 | 0 | 0 | 0 |  | 0
YN-4096 | 0 | 0 | 0 | 0 | 0 | 0 | 0 | 0 | 0 | 0 | 0 | 0 | 0 | 0 | 0 | 0 | 0 | 0 | 0 | 0 | 0 | 0 | 0 | 0 | 0 | 0 | 0 | 0 | 0 | 0 |  | 0
[8 empty] | 0 | 0 | 0 | 0 | 0 | 0 | 0 | 0 | 0 | 0 | 0 | 0 | 0 | 0 | 0 | 0 | 0 | 0 | 0 | 0 | 0 | 0 | 0 | 0 | 0
Masa ajustada, ton | 0 | 0 | 0 | 0 | 0 | 0 | 0 | 0 | 0 | 0 | 0 | 0 | 0 | 0 | 0 | 0 | 0 | 0 | 0 | 0 | 0 | 0 | 0 | 0 | 0 | 0 | 0 | 0 | 0 | 0 | 0 | 0
Densidad gr/cc, t/m3
Volumen m3 | 0 | 0 | 0 | 0 | 0 | 0 | 0 | 0 | 0 | 0 | 0 | 0 | 0 | 0 | 0 | 0 | 0 | 0 | 0 | 0 | 0 | 0 | 0 | 0 | 0 | 0 | 0 | 0
Ácidez g/l, kg/m3 | 0 | 0 | 0 | 0 | 0 | 0 | 0 | 0 | 0 | 0 | 0 | 0 | 0 | 0 | 0 | 0 | 0 | 0 | 0 | 0 | 0 | 0 | 0 | 0 | 0 | 0 | 0 | 0 | 0 | 0 | 0
[As], mg/l, gr/m3 | 0 | 0 | 0 | 0 | 0 | 0 | 0 | 0 | 0 | 0 | 0 | 0 | 0 | 0 | 0 | 0 | 0 | 0 | 0 | 0 | 0 | 0 | 0 | 0 | 0 | 0 | 0 | 0
Azufre, ton | 0 | 0 | 0 | 0 | 0 | 0 | 0 | 0 | 0 | 0 | 0 | 0 | 0 | 0 | 0 | 0 | 0 | 0 | 0 | 0 | 0 | 0 | 0 | 0 | 0 | 0 | 0 | 0 |  |  |  | 0 | 0
Arsénico, ton | 0 | 0 | 0 | 0 | 0 | 0 | 0 | 0 | 0 | 0 | 0 | 0 | 0 | 0 | 0 | 0 | 0 | 0 | 0 | 0 | 0 | 0 | 0 | 0 | 0 | 0 | 0 | 0 | 0 | 0 | 0 | 0 | 0
| 20.46 | [7 empty] | 52.88 | 19.1 | 20.7 |  | 33.15 | 57.01 | 41.58 | 17.32 | 22.66 |  |  | 20.89

## Camiones Ácidos C - PTGC
ACIDO C | Fecha |  | 2023-04-01 | 2023-04-02 | 2023-04-03 | 2023-04-04 | 2023-04-05 | 2023-04-06 | 2023-04-07 | 2023-04-08 | 2023-04-09 | 2023-04-10 | 2023-04-11 | 2023-04-12 | 2023-04-13 | 2023-04-14 | 2023-04-15 | 2023-04-16 | 2023-04-17 | 2023-04-18 | 2023-04-19 | 2023-04-20 | 2023-04-21 | 2023-04-22 | 2023-04-23 | 2023-04-24 | 2023-04-25 | 2023-04-26 | 2023-04-27 | 2023-04-28 | 2023-04-29 | 2023-04-30 | 2023-05-01
| Camión 1 | Camión | GLRD33 | GLRD33 | CZWW83 | BHFH80 | BHFH80 | BHFH80 | GSKP42 | GSKP42 | GSKP42 | CZWW83 | CZWW83 | JPPD84 | CZWW83 | CZWW83 | GSKP42 | GSKP42 | CZWW83 | GSKP42 | CZWW83 | CZWW83 | HKFL96 | GLRD33 | FKRR18 | HKFL96 | GSKP42 | HKFL96 | GSKP42 | GSKP42 | GLRD33 | GLRD33 | 0
|  | Volumen, m3 | 25.64103 | 25.16522 | 22.33333 | 26.53846 | 25.83606 | 25.68852 | 23.51639 | 23.79508 | 25.44445 | 22.75214 | 22.79832 | 22.07692 | 21.78261 | 22.53781 | 25.43363 | 26.7807 | 22.89474 | 19.46491 | 21.83784 | 21.76786 | 22.25688 | 27.27869 | 21.36441 | 22.92308 | 21.90265 | 21.69565 | 21.66667 | 20.56522 | 21.89565 | 21.77391 | 0
|  | Densidad g/cc, kg/l, t/m3 | 1.17 | 1.15 | 1.14 | 1.17 | 1.22 | 1.22 | 1.22 | 1.22 | 1.17 | 1.17 | 1.19 | 1.17 | 1.15 | 1.19 | 1.13 | 1.14 | 1.14 | 1.14 | 1.11 | 1.12 | 1.09 | 1.22 | 1.18 | 1.17 | 1.13 | 1.15 | 1.14 | 1.15 | 1.15 | 1.15 | 0
|  | Peso (t) | 30 | 28.94 | 25.46 | 31.05 | 31.52 | 31.34 | 28.69 | 29.03 | 29.77 | 26.62 | 27.13 | 25.83 | 25.05 | 26.82 | 28.74 | 30.53 | 26.1 | 22.19 | 24.24 | 24.38 | 24.26 | 33.28 | 25.21 | 26.82 | 24.75 | 24.95 | 24.7 | 23.65 | 25.18 | 25.04 | 0
|  | Ácidez gr/l | 196 | 149.45 | 135.98 | 150.68 | 182.53 | 205.8 | 215.6 | 220.5 | 208.25 | 202.13 | 207.03 | 187.43 | 166.6 | 216.83 | 131.08 | 132.3 | 126.18 | 137.2 | 104.13 | 113.93 | 72.28 | 208.25 | 165.38 | 143.33 | 117.6 | 150.68 | 155.58 | 151.9 | 150.68 | 147 | 0
|  | Finos de S, t | 1.642882 | 1.229452 | 0.9927582 | 1.307213 | 1.541614 | 1.728222 | 1.657427 | 1.715184 | 1.73218 | 1.503377 | 1.542947 | 1.352672 | 1.186314 | 1.597519 | 1.089832 | 1.158235 | 0.9443677 | 0.8730145 | 0.7433621 | 0.8107159 | 0.5258929 | 1.857049 | 1.155018 | 1.074051 | 0.8420134 | 1.068669 | 1.101947 | 1.021189 | 1.078521 | 1.04633 | 0
|  | As mg/L | 3557 | 3153 | 3229 | 4857 | 6313 | 5743 | 5527 | 5701 | 3788 | 3816 | 3806 | 2579 | 2187 | 4601 | 2473 | 2549 | 2328 | 2560 | 1964 | 1908 | 1659 | 2664 | 2345 | 2492 | 2021 | 2408 | 2302 | 2062 | 1980 | 1851 | 0
|  | Finos de As, t | 0.09120513 | 0.07934593 | 0.07211433 | 0.1288973 | 0.1631031 | 0.1475292 | 0.1299751 | 0.1356558 | 0.09638356 | 0.08682216 | 0.0867704 | 0.05693639 | 0.04763857 | 0.1036965 | 0.06289736 | 0.06826401 | 0.05329895 | 0.04983018 | 0.04288951 | 0.04153307 | 0.03692416 | 0.07267042 | 0.05009954 | 0.05712431 | 0.04426527 | 0.05224313 | 0.04987667 | 0.04240548 | 0.04335339 | 0.04030351 | 0
| Camión 2 | Camión | HKFL96 | HKFL96 | CZWW83 | 0 | BHFH80 | BHFH80 | GSKP42 | CZWW83 | GSKP42 | PHFH80 | BHFH80 | BHFH80 | BHFH80 | BHFH80 | GLRD33 | GLRD33 | PHFH80 | BHFH80 | PHFH80 | GLRD33 | GLRD33 | FKRR18 | 0 | BHFH80 | BHFH80 | GSKP42 | HKFL96 | HKFL96 | FKRR18 | FKRR18 | 0
|  | Volumen, m3 | 22.65812 | 22.66957 | 25.21739 | 0 | 26.28333 | 26.21488 | 25.04098 | 21.66116 | 24.27966 | 26.19492 | 25.5339 | 25.31035 | 26.55652 | 23.83051 | 24.77193 | 25.5614 | 25.83333 | 25.03509 | 26.12613 | 23.10714 | 24.25688 | 20.50394 | 0 | 26.25862 | 25.0354 | 22.0087 | 21.68421 | 21.70435 | 21.07018 | 22.61739 | 0
|  | Densidad g/cc, kg/l, t/m3 | 1.17 | 1.15 | 1.15 | 0 | 1.2 | 1.21 | 1.22 | 1.21 | 1.18 | 1.18 | 1.18 | 1.16 | 1.15 | 1.18 | 1.14 | 1.14 | 1.14 | 1.14 | 1.11 | 1.12 | 1.09 | 1.27 | 0 | 1.16 | 1.13 | 1.15 | 1.14 | 1.15 | 1.14 | 1.15 | 0
|  | Peso (t) | 26.51 | 26.07 | 29 | 0 | 31.54 | 31.72 | 30.55 | 26.21 | 28.65 | 30.91 | 30.13 | 29.36 | 30.54 | 28.12 | 28.24 | 29.14 | 29.45 | 28.54 | 29 | 25.88 | 26.44 | 26.04 | 0 | 30.46 | 28.29 | 25.31 | 24.72 | 24.96 | 24.02 | 26.01 | 0
|  | Ácidez gr/l | 200.9 | 160.48 | 145.78 | 0 | 185.59 | 211.93 | 221.73 | 214.38 | 209.48 | 199.68 | 211.93 | 176.4 | 169.05 | 182.53 | 132.3 | 134.75 | 128.63 | 137.2 | 106.58 | 113.93 | 67.38 | 232.75 | 0 | 137.2 | 111.48 | 148.23 | 148.23 | 148.23 | 149.45 | 145.78 | 0
|  | Finos de S, t | 1.488054 | 1.189266 | 1.201747 | 0 | 1.594593 | 1.816164 | 1.815059 | 1.518032 | 1.662647 | 1.709883 | 1.768986 | 1.459525 | 1.467578 | 1.421944 | 1.071358 | 1.125974 | 1.08627 | 1.122841 | 0.9102604 | 0.8605959 | 0.5342947 | 1.560062 | 0 | 1.177717 | 0.9123603 | 1.066462 | 1.050738 | 1.051714 | 1.029388 | 1.077843 | 0
|  | As mg/L | 3002 | 3096 | 3970 | 0 | 6033 | 5156 | 5804 | 5735 | 3637 | 3397 | 2843 | 2376 | 2172 | 2764 | 2447 | 2439 | 2414 | 2741 | 1925 | 1918 | 1565 | 5285 | 0 | 2665 | 1923 | 2354 | 1818 | 1963 | 1811 | 1845 | 0
|  | Finos de As, t | 0.06801968 | 0.07018498 | 0.100113 | 0 | 0.1585673 | 0.1351639 | 0.1453379 | 0.1242267 | 0.08830513 | 0.08898413 | 0.07259288 | 0.06013738 | 0.05768077 | 0.06586753 | 0.06061691 | 0.06234426 | 0.06236167 | 0.06862118 | 0.05029279 | 0.0443195 | 0.03796202 | 0.1083633 | 0 | 0.06997923 | 0.04814307 | 0.05180847 | 0.0394219 | 0.04260564 | 0.03815809 | 0.04172909 | 0
| Camión 3 | Camión | 0 | 0 | 0 | 0 | CZWW83 | CZWW83 | 0 | GSKP42 | 0 | BHFH80 | BHFH80 | BHFH80 | BHFH80 | BHFH80 | CZWW83 | 0 | PHFH80 | BHFH80 | JPPD84 | BHFH80 | BHFH80 | 0 | 0 | BHFH80 | BHFH80 | BHFH80 | BHFH80 | BHFH80 | 0 | 0 | 0
|  | Volumen, m3 | 0 | 0 | 0 | 0 | 20.5 | 24.16667 | 0 | 24.45454 | 0 | 25.05085 | 25.10084 | 24.83478 | 26.54783 | 23.65254 | 21.37719 | 0 | 26.19298 | 24.17544 | 23.28829 | 24.59292 | 26.05555 | 0 | 0 | 26.31897 | 26.08772 | 24.49565 | 25.26316 | 24.27826 | 0 | 0 | 0
|  | Densidad g/cc, kg/l, t/m3 | 0 | 0 | 0 | 0 | 1.22 | 1.2 | 0 | 1.21 | 0 | 1.18 | 1.19 | 1.15 | 1.15 | 1.18 | 1.14 | 0 | 1.14 | 1.14 | 1.11 | 1.13 | 1.08 | 0 | 0 | 1.16 | 1.14 | 1.15 | 1.14 | 1.15 | 0 | 0 | 0
|  | Peso (t) | 0 | 0 | 0 | 0 | 25.01 | 29 | 0 | 29.59 | 0 | 29.56 | 29.87 | 28.56 | 30.53 | 27.91 | 24.37 | 0 | 29.86 | 27.56 | 25.85 | 27.79 | 28.14 | 0 | 0 | 30.53 | 29.74 | 28.17 | 28.8 | 27.92 | 0 | 0 | 0
|  | Ácidez gr/l | 0 | 0 | 0 | 0 | 200.29 | 207.03 | 0 | 216.83 | 0 | 204.58 | 215.6 | 171.5 | 167.83 | 183.75 | 133.53 | 0 | 128.63 | 137.2 | 101.68 | 112.7 | 67.38 | 0 | 0 | 132.3 | 124.95 | 150.68 | 143.33 | 145.78 | 0 | 0 | 0
|  | Finos de S, t | 0 | 0 | 0 | 0 | 1.342233 | 1.635554 | 0 | 1.73338 | 0 | 1.675331 | 1.769098 | 1.392321 | 1.45651 | 1.420758 | 0.9331349 | 0 | 1.101393 | 1.084285 | 0.7740839 | 0.9060433 | 0.5739132 | 0 | 0 | 1.138266 | 1.065583 | 1.206589 | 1.183695 | 1.156992 | 0 | 0 | 0
|  | As mg/L | 0 | 0 | 0 | 0 | 6473 | 4867 | 0 | 5772 | 0 | 3512 | 2989 | 2223 | 2318 | 3008 | 2514 | 0 | 2465 | 2535 | 1809 | 1914 | 1522 | 0 | 0 | 2568 | 2188 | 2439 | 2015 | 1757 | 0 | 0 | 0
|  | Finos de As, t | 0 | 0 | 0 | 0 | 0.1326965 | 0.1176192 | 0 | 0.1411516 | 0 | 0.08797858 | 0.07502641 | 0.05520772 | 0.06153786 | 0.07114685 | 0.05374226 | 0 | 0.0645657 | 0.06128474 | 0.04212851 | 0.04707085 | 0.03965655 | 0 | 0 | 0.06758711 | 0.05707993 | 0.0597449 | 0.05090526 | 0.04265691 | 0 | 0 | 0
| Camión 4 | Camión | 0 | 0 | 0 | 0 | 0 | 0 | 0 | 0 | 0 | 0 | 0 | 0 | 0 | 0 | 0 | 0 | 0 | 0 | BHFH80 | BHFH80 | BHFH80 | 0 | 0 | GLRD33 | 0 | BHFH80 | 0 | 0 | 0 | 0 | 0
|  | Volumen, m3 | 0 | 0 | 0 | 0 | 0 | 0 | 0 | 0 | 0 | 0 | 0 | 0 | 0 | 0 | 0 | 0 | 0 | 0 | 24.66667 | 25 | 25.28829 | 0 | 0 | 22.25641 | 0 | 25.91304 | 0 | 0 | 0 | 0 | 0
|  | Densidad g/cc, kg/l, t/m3 | 0 | 0 | 0 | 0 | 0 | 0 | 0 | 0 | 0 | 0 | 0 | 0 | 0 | 0 | 0 | 0 | 0 | 0 | 1.11 | 1.12 | 1.11 | 0 | 0 | 1.17 | 0 | 1.15 | 0 | 0 | 0 | 0 | 0
|  | Peso (t) | 0 | 0 | 0 | 0 | 0 | 0 | 0 | 0 | 0 | 0 | 0 | 0 | 0 | 0 | 0 | 0 | 0 | 0 | 27.38 | 28 | 28.07 | 0 | 0 | 26.04 | 0 | 29.8 | 0 | 0 | 0 | 0 | 0
|  | Ácidez gr/l | 0 | 0 | 0 | 0 | 0 | 0 | 0 | 0 | 0 | 0 | 0 | 0 | 0 | 0 | 0 | 0 | 0 | 0 | 105.35 | 113.93 | 106.58 | 0 | 0 | 140.88 | 0 | 155.58 | 0 | 0 | 0 | 0 | 0
|  | Finos de S, t | 0 | 0 | 0 | 0 | 0 | 0 | 0 | 0 | 0 | 0 | 0 | 0 | 0 | 0 | 0 | 0 | 0 | 0 | 0.8494932 | 0.9310929 | 0.8810693 | 0 | 0 | 1.024989 | 0 | 1.317914 | 0 | 0 | 0 | 0 | 0
|  | As mg/L | 0 | 0 | 0 | 0 | 0 | 0 | 0 | 0 | 0 | 0 | 0 | 0 | 0 | 0 | 0 | 0 | 0 | 0 | 1741 | 1949 | 1844 | 0 | 0 | 2487 | 0 | 2465 | 0 | 0 | 0 | 0 | 0
|  | Finos de As, t | 0 | 0 | 0 | 0 | 0 | 0 | 0 | 0 | 0 | 0 | 0 | 0 | 0 | 0 | 0 | 0 | 0 | 0 | 0.04294467 | 0.048725 | 0.0466316 | 0 | 0 | 0.05535169 | 0 | 0.06387565 | 0 | 0 | 0 | 0 | 0
[9 empty] | 0 | 0 | 0 | 0 | 0 | 0 | 0 | 0 | 0 | 0 | 0 | 0 | 0 | 0 | 0 | 0 | 0 | 0 | 0 | 0 | 0 | 0 | 0 | 0 | 0
|  | Volumen, m3 | 0 | 0 | 0 | 0 | 0 | 0 | 0 | 0 | 0 | 0 | 0 | 0 | 0 | 0 | 0 | 0 | 0 | 0 | 0 | 0 | 0 | 0 | 0 | 0 | 0 | 0 | 0 | 0 | 0 | 0
|  | Densidad g/cc, kg/l, t/m3 | 0 | 0 | 0 | 0 | 0 | 0 | 0 | 0 | 0 | 0 | 0 | 0 | 0 | 0 | 0 | 0 | 0 | 0 | 0 | 0 | 0 | 0 | 0 | 0 | 0 | 0 | 0 | 0 | 0 | 0
|  | Peso (t) | 0 | 0 | 0 | 0 | 0 | 0 | 0 | 0 | 0 | 0 | 0 | 0 | 0 | 0 | 0 | 0 | 0 | 0 | 0 | 0 | 0 | 0 | 0 | 0 | 0 | 0 | 0 | 0 | 0 | 0
|  | Ácidez gr/l | 0 | 0 | 0 | 0 | 0 | 0 | 0 | 0 | 0 | 0 | 0 | 0 | 0 | 0 | 0 | 0 | 0 | 0 | 0 | 0 | 0 | 0 | 0 | 0 | 0 | 0 | 0 | 0 | 0 | 0 | 0
|  | Finos de S, t | 0 | 0 | 0 | 0 | 0 | 0 | 0 | 0 | 0 | 0 | 0 | 0 | 0 | 0 | 0 | 0 | 0 | 0 | 0 | 0 | 0 | 0 | 0 | 0 | 0 | 0 | 0 | 0 | 0 | 0 | 0
|  | As mg/L | 0 | 0 | 0 | 0 | 0 | 0 | 0 | 0 | 0 | 0 | 0 | 0 | 0 | 0 | 0 | 0 | 0 | 0 | 0 | 0 | 0 | 0 | 0 | 0 | 0 | 0 | 0 | 0 | 0 | 0
|  | Finos de As, t | 0 | 0 | 0 | 0 | 0 | 0 | 0 | 0 | 0 | 0 | 0 | 0 | 0 | 0 | 0 | 0 | 0 | 0 | 0 | 0 | 0 | 0 | 0 | 0 | 0 | 0 | 0 | 0 | 0 | 0 | 0
| Camión 6 | Camión | 0 | 0 | 0 | 0 | 0 | 0 | 0 | 0 | 0 | 0 | 0 | 0 | 0 | 0 | 0 | 0 | 0 | 0 | 0 | 0 | 0 | 0 | 0 | 0 | 0 | 0 | 0 | 0 | 0 | 0
|  | Volumen, m3 | 0 | 0 | 0 | 0 | 0 | 0 | 0 | 0 | 0 | 0 | 0 | 0 | 0 | 0 | 0 | 0 | 0 | 0 | 0 | 0 | 0 | 0 | 0 | 0 | 0 | 0 | 0 | 0 | 0 | 0
|  | Densidad g/cc, kg/l, t/m3 | 0 | 0 | 0 | 0 | 0 | 0 | 0 | 0 | 0 | 0 | 0 | 0 | 0 | 0 | 0 | 0 | 0 | 0 | 0 | 0 | 0 | 0 | 0 | 0 | 0 | 0 | 0 | 0 | 0 | 0
|  | Peso (t) | 0 | 0 | 0 | 0 | 0 | 0 | 0 | 0 | 0 | 0 | 0 | 0 | 0 | 0 | 0 | 0 | 0 | 0 | 0 | 0 | 0 | 0 | 0 | 0 | 0 | 0 | 0 | 0 | 0 | 0
|  | Ácidez gr/l | 0 | 0 | 0 | 0 | 0 | 0 | 0 | 0 | 0 | 0 | 0 | 0 | 0 | 0 | 0 | 0 | 0 | 0 | 0 | 0 | 0 | 0 | 0 | 0 | 0 | 0 | 0 | 0 | 0 | 0 | 0
|  | Finos de S, t | 0 | 0 | 0 | 0 | 0 | 0 | 0 | 0 | 0 | 0 | 0 | 0 | 0 | 0 | 0 | 0 | 0 | 0 | 0 | 0 | 0 | 0 | 0 | 0 | 0 | 0 | 0 | 0 | 0 | 0 | 0
|  | As mg/L | 0 | 0 | 0 | 0 | 0 | 0 | 0 | 0 | 0 | 0 | 0 | 0 | 0 | 0 | 0 | 0 | 0 | 0 | 0 | 0 | 0 | 0 | 0 | 0 | 0 | 0 | 0 | 0 | 0 | 0
|  | Finos de As, t | 0 | 0 | 0 | 0 | 0 | 0 | 0 | 0 | 0 | 0 | 0 | 0 | 0 | 0 | 0 | 0 | 0 | 0 | 0 | 0 | 0 | 0 | 0 | 0 | 0 | 0 | 0 | 0 | 0 | 0 | 0
| Camión 7 | Camión | 0 | 0 | 0 | 0 | 0 | 0 | 0 | 0 | 0 | 0 | 0 | 0 | 0 | 0 | 0 | 0 | 0 | 0 | 0 | 0 | 0 | 0 | 0 | 0 | 0 | 0 | 0 | 0 | 0 | 0
|  | Volumen, m3 | 0 | 0 | 0 | 0 | 0 | 0 | 0 | 0 | 0 | 0 | 0 | 0 | 0 | 0 | 0 | 0 | 0 | 0 | 0 | 0 | 0 | 0 | 0 | 0 | 0 | 0 | 0 | 0 | 0 | 0
|  | Densidad g/cc, kg/l, t/m3 | 0 | 0 | 0 | 0 | 0 | 0 | 0 | 0 | 0 | 0 | 0 | 0 | 0 | 0 | 0 | 0 | 0 | 0 | 0 | 0 | 0 | 0 | 0 | 0 | 0 | 0 | 0 | 0 | 0 | 0
|  | Peso (t) | 0 | 0 | 0 | 0 | 0 | 0 | 0 | 0 | 0 | 0 | 0 | 0 | 0 | 0 | 0 | 0 | 0 | 0 | 0 | 0 | 0 | 0 | 0 | 0 | 0 | 0 | 0 | 0 | 0 | 0
|  | Ácidez gr/l | 0 | 0 | 0 | 0 | 0 | 0 | 0 | 0 | 0 | 0 | 0 | 0 | 0 | 0 | 0 | 0 | 0 | 0 | 0 | 0 | 0 | 0 | 0 | 0 | 0 | 0 | 0 | 0 | 0 | 0 | 0
|  | Finos de S, t | 0 | 0 | 0 | 0 | 0 | 0 | 0 | 0 | 0 | 0 | 0 | 0 | 0 | 0 | 0 | 0 | 0 | 0 | 0 | 0 | 0 | 0 | 0 | 0 | 0 | 0 | 0 | 0 | 0 | 0 | 0
|  | As mg/L | 0 | 0 | 0 | 0 | 0 | 0 | 0 | 0 | 0 | 0 | 0 | 0 | 0 | 0 | 0 | 0 | 0 | 0 | 0 | 0 | 0 | 0 | 0 | 0 | 0 | 0 | 0 | 0 | 0 | 0
|  | Finos de As, t | 0 | 0 | 0 | 0 | 0 | 0 | 0 | 0 | 0 | 0 | 0 | 0 | 0 | 0 | 0 | 0 | 0 | 0 | 0 | 0 | 0 | 0 | 0 | 0 | 0 | 0 | 0 | 0 | 0 | 0 | 0
| Camión 8 | Camión | 0 | 0 | 0 | 0 | 0 | 0 | 0 | 0 | 0 | 0 | 0 | 0 | 0 | 0 | 0 | 0 | 0 | 0 | 0 | 0 | 0 | 0 | 0 | 0 | 0 | 0 | 0 | 0 | 0 | 0
|  | Volumen, m3 | 0 | 0 | 0 | 0 | 0 | 0 | 0 | 0 | 0 | 0 | 0 | 0 | 0 | 0 | 0 | 0 | 0 | 0 | 0 | 0 | 0 | 0 | 0 | 0 | 0 | 0 | 0 | 0 | 0 | 0
|  | Densidad g/cc, kg/l, t/m3 | 0 | 0 | 0 | 0 | 0 | 0 | 0 | 0 | 0 | 0 | 0 | 0 | 0 | 0 | 0 | 0 | 0 | 0 | 0 | 0 | 0 | 0 | 0 | 0 | 0 | 0 | 0 | 0 | 0 | 0
|  | Peso (t) | 0 | 0 | 0 | 0 | 0 | 0 | 0 | 0 | 0 | 0 | 0 | 0 | 0 | 0 | 0 | 0 | 0 | 0 | 0 | 0 | 0 | 0 | 0 | 0 | 0 | 0 | 0 | 0 | 0 | 0
|  | Ácidez gr/l | 0 | 0 | 0 | 0 | 0 | 0 | 0 | 0 | 0 | 0 | 0 | 0 | 0 | 0 | 0 | 0 | 0 | 0 | 0 | 0 | 0 | 0 | 0 | 0 | 0 | 0 | 0 | 0 | 0 | 0 | 0
|  | Finos de S, t | 0 | 0 | 0 | 0 | 0 | 0 | 0 | 0 | 0 | 0 | 0 | 0 | 0 | 0 | 0 | 0 | 0 | 0 | 0 | 0 | 0 | 0 | 0 | 0 | 0 | 0 | 0 | 0 | 0 | 0 | 0
|  | As mg/L | 0 | 0 | 0 | 0 | 0 | 0 | 0 | 0 | 0 | 0 | 0 | 0 | 0 | 0 | 0 | 0 | 0 | 0 | 0 | 0 | 0 | 0 | 0 | 0 | 0 | 0 | 0 | 0 | 0 | 0
|  | Finos de As, t | 0 | 0 | 0 | 0 | 0 | 0 | 0 | 0 | 0 | 0 | 0 | 0 | 0 | 0 | 0 | 0 | 0 | 0 | 0 | 0 | 0 | 0 | 0 | 0 | 0 | 0 | 0 | 0 | 0 | 0 | 0
| Camión 9 | Camión | 0 | 0 | 0 | 0 | 0 | 0 | 0 | 0 | 0 | 0 | 0 | 0 | 0 | 0 | 0 | 0 | 0 | 0 | 0 | 0 | 0 | 0 | 0 | 0 | 0 | 0 | 0 | 0 | 0 | 0
|  | Volumen, m3 | 0 | 0 | 0 | 0 | 0 | 0 | 0 | 0 | 0 | 0 | 0 | 0 | 0 | 0 | 0 | 0 | 0 | 0 | 0 | 0 | 0 | 0 | 0 | 0 | 0 | 0 | 0 | 0 | 0 | 0
|  | Densidad g/cc, kg/l, t/m3 | 0 | 0 | 0 | 0 | 0 | 0 | 0 | 0 | 0 | 0 | 0 | 0 | 0 | 0 | 0 | 0 | 0 | 0 | 0 | 0 | 0 | 0 | 0 | 0 | 0 | 0 | 0 | 0 | 0 | 0
|  | Peso (t) | 0 | 0 | 0 | 0 | 0 | 0 | 0 | 0 | 0 | 0 | 0 | 0 | 0 | 0 | 0 | 0 | 0 | 0 | 0 | 0 | 0 | 0 | 0 | 0 | 0 | 0 | 0 | 0 | 0 | 0
|  | Ácidez gr/l | 0 | 0 | 0 | 0 | 0 | 0 | 0 | 0 | 0 | 0 | 0 | 0 | 0 | 0 | 0 | 0 | 0 | 0 | 0 | 0 | 0 | 0 | 0 | 0 | 0 | 0 | 0 | 0 | 0 | 0 | 0
|  | Finos de S, t | 0 | 0 | 0 | 0 | 0 | 0 | 0 | 0 | 0 | 0 | 0 | 0 | 0 | 0 | 0 | 0 | 0 | 0 | 0 | 0 | 0 | 0 | 0 | 0 | 0 | 0 | 0 | 0 | 0 | 0 | 0
|  | As mg/L | 0 | 0 | 0 | 0 | 0 | 0 | 0 | 0 | 0 | 0 | 0 | 0 | 0 | 0 | 0 | 0 | 0 | 0 | 0 | 0 | 0 | 0 | 0 | 0 | 0 | 0 | 0 | 0 | 0 | 0
|  | Finos de As, t | 0 | 0 | 0 | 0 | 0 | 0 | 0 | 0 | 0 | 0 | 0 | 0 | 0 | 0 | 0 | 0 | 0 | 0 | 0 | 0 | 0 | 0 | 0 | 0 | 0 | 0 | 0 | 0 | 0 | 0 | 0
| Camión 10 | Camión | 0 | 0 | 0 | 0 | 0 | 0 | 0 | 0 | 0 | 0 | 0 | 0 | 0 | 0 | 0 | 0 | 0 | 0 | 0 | 0 | 0 | 0 | 0 | 0 | 0 | 0 | 0 | 0 | 0 | 0
|  | Volumen, m3 | 0 | 0 | 0 | 0 | 0 | 0 | 0 | 0 | 0 | 0 | 0 | 0 | 0 | 0 | 0 | 0 | 0 | 0 | 0 | 0 | 0 | 0 | 0 | 0 | 0 | 0 | 0 | 0 | 0 | 0
|  | Densidad g/cc, kg/l, t/m3 | 0 | 0 | 0 | 0 | 0 | 0 | 0 | 0 | 0 | 0 | 0 | 0 | 0 | 0 | 0 | 0 | 0 | 0 | 0 | 0 | 0 | 0 | 0 | 0 | 0 | 0 | 0 | 0 | 0 | 0
|  | Peso (t) | 0 | 0 | 0 | 0 | 0 | 0 | 0 | 0 | 0 | 0 | 0 | 0 | 0 | 0 | 0 | 0 | 0 | 0 | 0 | 0 | 0 | 0 | 0 | 0 | 0 | 0 | 0 | 0 | 0 | 0
|  | Ácidez gr/l | 0 | 0 | 0 | 0 | 0 | 0 | 0 | 0 | 0 | 0 | 0 | 0 | 0 | 0 | 0 | 0 | 0 | 0 | 0 | 0 | 0 | 0 | 0 | 0 | 0 | 0 | 0 | 0 | 0 | 0 | 0
|  | Finos de S, t | 0 | 0 | 0 | 0 | 0 | 0 | 0 | 0 | 0 | 0 | 0 | 0 | 0 | 0 | 0 | 0 | 0 | 0 | 0 | 0 | 0 | 0 | 0 | 0 | 0 | 0 | 0 | 0 | 0 | 0 | 0
|  | As mg/L | 0 | 0 | 0 | 0 | 0 | 0 | 0 | 0 | 0 | 0 | 0 | 0 | 0 | 0 | 0 | 0 | 0 | 0 | 0 | 0 | 0 | 0 | 0 | 0 | 0 | 0 | 0 | 0 | 0 | 0
|  | Finos de As, t | 0 | 0 | 0 | 0 | 0 | 0 | 0 | 0 | 0 | 0 | 0 | 0 | 0 | 0 | 0 | 0 | 0 | 0 | 0 | 0 | 0 | 0 | 0 | 0 | 0 | 0 | 0 | 0 | 0 | 0 | 0
| Camion 1 |  | 25.64103 | 25.16522 | 22.33333 | 26.53846 | 25.83606 | 25.68852 | 23.51639 | 23.79508 | 25.44445 | 22.75214 | 22.79832 | 22.07692 | 21.78261 | 22.53781 | 25.43363 | 26.7807 | 22.89474 | 19.46491 | 21.83784 | 21.76786 | 22.25688 | 27.27869 | 21.36441 | 22.92308 | 21.90265 | 21.69565 | 21.66667 | 20.56522 | 21.89565 | 21.77391 | 0
| Camion 2 |  | 22.65812 | 22.66957 | 25.21739 | 0 | 26.28333 | 26.21488 | 25.04098 | 21.66116 | 24.27966 | 26.19492 | 25.5339 | 25.31035 | 26.55652 | 23.83051 | 24.77193 | 25.5614 | 25.83333 | 25.03509 | 26.12613 | 23.10714 | 24.25688 | 20.50394 | 0 | 26.25862 | 25.0354 | 22.0087 | 21.68421 | 21.70435 | 21.07018 | 22.61739 | 0
| Camion 3 |  | 0 | 0 | 0 | 0 | 20.5 | 24.16667 | 0 | 24.45454 | 0 | 25.05085 | 25.10084 | 24.83478 | 26.54783 | 23.65254 | 21.37719 | 0 | 26.19298 | 24.17544 | 23.28829 | 24.59292 | 26.05555 | 0 | 0 | 26.31897 | 26.08772 | 24.49565 | 25.26316 | 24.27826 | 0 | 0 | 0
| Camion 4 |  | 0 | 0 | 0 | 0 | 0 | 0 | 0 | 0 | 0 | 0 | 0 | 0 | 0 | 0 | 0 | 0 | 0 | 0 | 24.66667 | 25 | 25.28829 | 0 | 0 | 22.25641 | 0 | 25.91304 | 0 | 0 | 0 | 0 | 0
| Camion 5 |  | 0 | 0 | 0 | 0 | 0 | 0 | 0 | 0 | 0 | 0 | 0 | 0 | 0 | 0 | 0 | 0 | 0 | 0 | 0 | 0 | 0 | 0 | 0 | 0 | 0 | 0 | 0 | 0 | 0 | 0 | 0
| Camion 6 |  | 0 | 0 | 0 | 0 | 0 | 0 | 0 | 0 | 0 | 0 | 0 | 0 | 0 | 0 | 0 | 0 | 0 | 0 | 0 | 0 | 0 | 0 | 0 | 0 | 0 | 0 | 0 | 0 | 0 | 0 | 0
| Camion 7 |  | 0 | 0 | 0 | 0 | 0 | 0 | 0 | 0 | 0 | 0 | 0 | 0 | 0 | 0 | 0 | 0 | 0 | 0 | 0 | 0 | 0 | 0 | 0 | 0 | 0 | 0 | 0 | 0 | 0 | 0 | 0
| Camion 8 |  | 0 | 0 | 0 | 0 | 0 | 0 | 0 | 0 | 0 | 0 | 0 | 0 | 0 | 0 | 0 | 0 | 0 | 0 | 0 | 0 | 0 | 0 | 0 | 0 | 0 | 0 | 0 | 0 | 0 | 0 | 0
| Camion 9 |  | 0 | 0 | 0 | 0 | 0 | 0 | 0 | 0 | 0 | 0 | 0 | 0 | 0 | 0 | 0 | 0 | 0 | 0 | 0 | 0 | 0 | 0 | 0 | 0 | 0 | 0 | 0 | 0 | 0 | 0 | 0
| Camion 10 |  | 0 | 0 | 0 | 0 | 0 | 0 | 0 | 0 | 0 | 0 | 0 | 0 | 0 | 0 | 0 | 0 | 0 | 0 | 0 | 0 | 0 | 0 | 0 | 0 | 0 | 0 | 0 | 0 | 0 | 0 | 0
|  | acidez | 196 | 149.45 | 135.98 | 150.68 | 182.53 | 205.8 | 215.6 | 220.5 | 208.25 | 202.13 | 207.03 | 187.43 | 166.6 | 216.83 | 131.08 | 132.3 | 126.18 | 137.2 | 104.13 | 113.93 | 72.28 | 208.25 | 165.38 | 143.33 | 117.6 | 150.68 | 155.58 | 151.9 | 150.68 | 147 | 0
|  |  | 200.9 | 160.48 | 145.78 | 0 | 185.59 | 211.93 | 221.73 | 214.38 | 209.48 | 199.68 | 211.93 | 176.4 | 169.05 | 182.53 | 132.3 | 134.75 | 128.63 | 137.2 | 106.58 | 113.93 | 67.38 | 232.75 | 0 | 137.2 | 111.48 | 148.23 | 148.23 | 148.23 | 149.45 | 145.78 | 0
|  |  | 0 | 0 | 0 | 0 | 200.29 | 207.03 | 0 | 216.83 | 0 | 204.58 | 215.6 | 171.5 | 167.83 | 1.420758 | 0.9331349 | 0 | 128.63 | 137.2 | 101.68 | 112.7 | 67.38 | 0 | 0 | 132.3 | 124.95 | 150.68 | 143.33 | 145.78 | 0 | 0 | 0
|  |  | 0 | 0 | 0 | 0 | 0 | 0 | 0 | 0 | 0 | 0 | 0 | 0 | 0 | 0 | 0 | 0 | 0 | 0 | 105.35 | 113.93 | 106.58 | 0 | 0 | 140.88 | 0 | 155.58 | 0 | 0 | 0 | 0 | 0
|  |  | 0 | 0 | 0 | 0 | 0 | 0 | 0 | 0 | 0 | 0 | 0 | 0 | 0 | 0 | 0 | 0 | 0 | 0 | 0 | 0 | 0 | 0 | 0 | 0 | 0 | 0 | 0 | 0 | 0 | 0 | 0
|  |  | 0 | 0 | 0 | 0 | 0 | 0 | 0 | 0 | 0 | 0 | 0 | 0 | 0 | 0 | 0 | 0 | 0 | 0 | 0 | 0 | 0 | 0 | 0 | 0 | 0 | 0 | 0 | 0 | 0 | 0 | 0
|  |  | 0 | 0 | 0 | 0 | 0 | 0 | 0 | 0 | 0 | 0 | 0 | 0 | 0 | 0 | 0 | 0 | 0 | 0 | 0 | 0 | 0 | 0 | 0 | 0 | 0 | 0 | 0 | 0 | 0 | 0 | 0
|  |  | 0 | 0 | 0 | 0 | 0 | 0 | 0 | 0 | 0 | 0 | 0 | 0 | 0 | 0 | 0 | 0 | 0 | 0 | 0 | 0 | 0 | 0 | 0 | 0 | 0 | 0 | 0 | 0 | 0 | 0 | 0
|  |  | 0 | 0 | 0 | 0 | 0 | 0 | 0 | 0 | 0 | 0 | 0 | 0 | 0 | 0 | 0 | 0 | 0 | 0 | 0 | 0 | 0 | 0 | 0 | 0 | 0 | 0 | 0 | 0 | 0 | 0 | 0
|  |  | 0 | 0 | 0 | 0 | 0 | 0 | 0 | 0 | 0 | 0 | 0 | 0 | 0 | 0 | 0 | 0 | 0 | 0 | 0 | 0 | 0 | 0 | 0 | 0 | 0 | 0 | 0 | 0 | 0 | 0 | 0
|  | polvo | 1.642882 | 1.229452 | 0.9927582 | 1.307213 | 1.541614 | 1.728222 | 1.657427 | 1.715184 | 1.73218 | 1.503377 | 1.542947 | 1.352672 | 1.186314 | 1.597519 | 1.089832 | 1.158235 | 0.9443677 | 0.8730145 | 0.7433621 | 0.8107159 | 0.5258929 | 1.857049 | 1.155018 | 1.074051 | 0.8420134 | 1.068669 | 1.101947 | 1.021189 | 1.078521 | 1.04633 | 0
|  |  | 1.488054 | 1.189266 | 1.201747 | 0 | 1.594593 | 1.816164 | 1.815059 | 1.518032 | 1.662647 | 1.709883 | 1.768986 | 1.459525 | 1.467578 | 1.421944 | 1.071358 | 1.125974 | 1.08627 | 1.122841 | 0.9102604 | 0.8605959 | 0.5342947 | 1.560062 | 0 | 1.177717 | 0.9123603 | 1.066462 | 1.050738 | 1.051714 | 1.029388 | 1.077843 | 0
|  |  | 0 | 0 | 0 | 0 | 1.342233 | 1.635554 | 0 | 1.73338 | 0 | 1.675331 | 1.769098 | 1.392321 | 1.45651 | 183.75 | 133.53 | 0 | 1.101393 | 1.084285 | 0.7740839 | 0.9060433 | 0.5739132 | 0 | 0 | 1.138266 | 1.065583 | 1.206589 | 1.183695 | 1.156992 | 0 | 0 | 0
|  |  | 0 | 0 | 0 | 0 | 0 | 0 | 0 | 0 | 0 | 0 | 0 | 0 | 0 | 0 | 0 | 0 | 0 | 0 | 0.8494932 | 0.9310929 | 0.8810693 | 0 | 0 | 1.024989 | 0 | 1.317914 | 0 | 0 | 0 | 0 | 0
|  |  | 0 | 0 | 0 | 0 | 0 | 0 | 0 | 0 | 0 | 0 | 0 | 0 | 0 | 0 | 0 | 0 | 0 | 0 | 0 | 0 | 0 | 0 | 0 | 0 | 0 | 0 | 0 | 0 | 0 | 0 | 0
|  |  | 0 | 0 | 0 | 0 | 0 | 0 | 0 | 0 | 0 | 0 | 0 | 0 | 0 | 0 | 0 | 0 | 0 | 0 | 0 | 0 | 0 | 0 | 0 | 0 | 0 | 0 | 0 | 0 | 0 | 0 | 0
|  |  | 0 | 0 | 0 | 0 | 0 | 0 | 0 | 0 | 0 | 0 | 0 | 0 | 0 | 0 | 0 | 0 | 0 | 0 | 0 | 0 | 0 | 0 | 0 | 0 | 0 | 0 | 0 | 0 | 0 | 0 | 0
|  |  | 0 | 0 | 0 | 0 | 0 | 0 | 0 | 0 | 0 | 0 | 0 | 0 | 0 | 0 | 0 | 0 | 0 | 0 | 0 | 0 | 0 | 0 | 0 | 0 | 0 | 0 | 0 | 0 | 0 | 0 | 0
|  |  | 0 | 0 | 0 | 0 | 0 | 0 | 0 | 0 | 0 | 0 | 0 | 0 | 0 | 0 | 0 | 0 | 0 | 0 | 0 | 0 | 0 | 0 | 0 | 0 | 0 | 0 | 0 | 0 | 0 | 0 | 0
|  |  | 0 | 0 | 0 | 0 | 0 | 0 | 0 | 0 | 0 | 0 | 0 | 0 | 0 | 0 | 0 | 0 | 0 | 0 | 0 | 0 | 0 | 0 | 0 | 0 | 0 | 0 | 0 | 0 | 0 | 0 | 0
|  |  | 3557 | 3153 | 3229 | 4857 | 6313 | 5743 | 5527 | 5701 | 3788 | 3816 | 3806 | 2579 | 2187 | 4601 | 2473 | 2549 | 2328 | 2560 | 1964 | 1908 | 1659 | 2664 | 2345 | 2492 | 2021 | 2408 | 2302 | 2062 | 1980 | 1851 | 0
|  |  | 3002 | 3096 | 3970 | 0 | 6033 | 5156 | 5804 | 5735 | 3637 | 3397 | 2843 | 2376 | 2172 | 2764 | 2447 | 2439 | 2414 | 2741 | 1925 | 1918 | 1565 | 5285 | 0 | 2665 | 1923 | 2354 | 1818 | 1963 | 1811 | 1845 | 0
|  |  | 0 | 0 | 0 | 0 | 6473 | 4867 | 0 | 5772 | 0 | 3512 | 2989 | 2223 | 2318 | 3008 | 2514 | 0 | 2465 | 2535 | 1809 | 1914 | 1522 | 0 | 0 | 2568 | 2188 | 2439 | 2015 | 1757 | 0 | 0 | 0
|  |  | 0 | 0 | 0 | 0 | 0 | 0 | 0 | 0 | 0 | 0 | 0 | 0 | 0 | 0 | 0 | 0 | 0 | 0 | 1741 | 1949 | 1844 | 0 | 0 | 2487 | 0 | 2465 | 0 | 0 | 0 | 0 | 0
|  |  | 0 | 0 | 0 | 0 | 0 | 0 | 0 | 0 | 0 | 0 | 0 | 0 | 0 | 0 | 0 | 0 | 0 | 0 | 0 | 0 | 0 | 0 | 0 | 0 | 0 | 0 | 0 | 0 | 0 | 0
|  |  | 0 | 0 | 0 | 0 | 0 | 0 | 0 | 0 | 0 | 0 | 0 | 0 | 0 | 0 | 0 | 0 | 0 | 0 | 0 | 0 | 0 | 0 | 0 | 0 | 0 | 0 | 0 | 0 | 0 | 0
|  |  | 0 | 0 | 0 | 0 | 0 | 0 | 0 | 0 | 0 | 0 | 0 | 0 | 0 | 0 | 0 | 0 | 0 | 0 | 0 | 0 | 0 | 0 | 0 | 0 | 0 | 0 | 0 | 0 | 0 | 0
|  | mercurio | 0.09120513 | 0.07934593 | 0.07211433 | 0.1288973 | 0.1631031 | 0.1475292 | 0.1299751 | 0.1356558 | 0.09638356 | 0.08682216 | 0.0867704 | 0.05693639 | 0.04763857 | 0.1036965 | 0.06289736 | 0.06826401 | 0.05329895 | 0.04983018 | 0.04288951 | 0.04153307 | 0.03692416 | 0.07267042 | 0.05009954 | 0.05712431 | 0.04426527 | 0.05224313 | 0.04987667 | 0.04240548 | 0.04335339 | 0.04030351 | 0
|  |  | 0.06801968 | 0.07018498 | 0.100113 | 0 | 0.1585673 | 0.1351639 | 0.1453379 | 0.1242267 | 0.08830513 | 0.08898413 | 0.07259288 | 0.06013738 | 0.05768077 | 0.06586753 | 0.06061691 | 0.06234426 | 0.06236167 | 0.06862118 | 0.05029279 | 0.0443195 | 0.03796202 | 0.1083633 | 0 | 0.06997923 | 0.04814307 | 0.05180847 | 0.0394219 | 0.04260564 | 0.03815809 | 0.04172909 | 0
|  |  | 0 | 0 | 0 | 0 | 0.1326965 | 0.1176192 | 0 | 0.1411516 | 0 | 0.08797858 | 0.07502641 | 0.05520772 | 0.06153786 | 0.07114685 | 0.05374226 | 0 | 0.0645657 | 0.06128474 | 0.04212851 | 0.04707085 | 0.03965655 | 0 | 0 | 0.06758711 | 0.05707993 | 0.0597449 | 0.05090526 | 0.04265691 | 0 | 0 | 0
|  |  | 0 | 0 | 0 | 0 | 0 | 0 | 0 | 0 | 0 | 0 | 0 | 0 | 0 | 0 | 0 | 0 | 0 | 0 | 0.04294467 | 0.048725 | 0.0466316 | 0 | 0 | 0.05535169 | 0 | 0.06387565 | 0 | 0 | 0 | 0 | 0
|  |  | 0 | 0 | 0 | 0 | 0 | 0 | 0 | 0 | 0 | 0 | 0 | 0 | 0 | 0 | 0 | 0 | 0 | 0 | 0 | 0 | 0 | 0 | 0 | 0 | 0 | 0 | 0 | 0 | 0 | 0 | 0
|  |  | 0 | 0 | 0 | 0 | 0 | 0 | 0 | 0 | 0 | 0 | 0 | 0 | 0 | 0 | 0 | 0 | 0 | 0 | 0 | 0 | 0 | 0 | 0 | 0 | 0 | 0 | 0 | 0 | 0 | 0 | 0
|  |  | 0 | 0 | 0 | 0 | 0 | 0 | 0 | 0 | 0 | 0 | 0 | 0 | 0 | 0 | 0 | 0 | 0 | 0 | 0 | 0 | 0 | 0 | 0 | 0 | 0 | 0 | 0 | 0 | 0 | 0 | 0
|  |  | 0 | 0 | 0 | 0 | 0 | 0 | 0 | 0 | 0 | 0 | 0 | 0 | 0 | 0 | 0 | 0 | 0 | 0 | 0 | 0 | 0 | 0 | 0 | 0 | 0 | 0 | 0 | 0 | 0 | 0 | 0
|  |  | 0 | 0 | 0 | 0 | 0 | 0 | 0 | 0 | 0 | 0 | 0 | 0 | 0 | 0 | 0 | 0 | 0 | 0 | 0 | 0 | 0 | 0 | 0 | 0 | 0 | 0 | 0 | 0 | 0 | 0 | 0
|  |  | 0 | 0 | 0 | 0 | 0 | 0 | 0 | 0 | 0 | 0 | 0 | 0 | 0 | 0 | 0 | 0 | 0 | 0 | 0 | 0 | 0 | 0 | 0 | 0 | 0 | 0 | 0 | 0 | 0 | 0 | 0
| C | N° Camiones | 0 | 0 | 0 | 0 | 0 | 0 | 0 | 0 | 0 | 0 | 0 | 0 | 0 | 0 | 0 | 0 | 0 | 0 | 0 | 0 | 0 | 0 | 0 | 0 | 0 | 0 | 0 | 0 | 0 | 0 | 0 | 0
|  | Volumen, m3 | 48.29915 | 47.83478 | 47.55073 | 26.53846 | 72.6194 | 76.07006 | 48.55738 | 69.91078 | 49.72411 | 73.9979 | 73.43306 | 72.22205 | 74.88696 | 70.02087 | 71.58275 | 52.34211 | 74.92105 | 68.67544 | 95.91892 | 94.46792 | 97.8576 | 47.78263 | 21.36441 | 97.75708 | 73.02577 | 94.11305 | 68.61404 | 66.54783 | 42.96583 | 44.39131 | 0 | 1963.993
|  | Densidad gr/cc; t/m3 | 1.17 | 1.15 | 1.145303 | 1.17 | 1.212761 | 1.2102 | 1.22 | 1.213404 | 1.174883 | 1.176925 | 1.186523 | 1.159618 | 1.15 | 1.183219 | 1.136447 | 1.14 | 1.14 | 1.14 | 1.11 | 1.122603 | 1.092506 | 1.241455 | 1.18 | 1.164622 | 1.133572 | 1.15 | 1.14 | 1.15 | 1.145096 | 1.15 | 0 | 1.15842
|  | Peso (t) | 56.51 | 55.01 | 54.46 | 31.05 | 88.07 | 92.06 | 59.24 | 84.83 | 58.42 | 87.09 | 87.13 | 83.75 | 86.12 | 82.85 | 81.35 | 59.67 | 85.41 | 78.29 | 106.47 | 106.05 | 106.91 | 59.32 | 25.21 | 113.85 | 82.78 | 108.23 | 78.22 | 76.53 | 49.2 | 51.05 | 0 | 2275.13
|  | Ácidez gr/l | 198.2987 | 154.6773 | 141.1772 | 150.68 | 188.651 | 208.3032 | 218.7612 | 217.32 | 208.8506 | 202.0921 | 211.6632 | 178.0867 | 167.9049 | 193.9823 | 132.2339 | 133.4965 | 127.8813 | 137.2 | 104.5162 | 113.6098 | 78.6245 | 218.7632 | 165.38 | 138.156 | 118.1276 | 151.4562 | 148.7468 | 148.4703 | 150.0768 | 146.3784 | 0 | 157.9757
|  | Finos de S, t | 3.130936 | 2.418718 | 2.194505 | 1.307213 | 4.47844 | 5.17994 | 3.472486 | 4.966596 | 3.394827 | 4.888591 | 5.081032 | 4.204518 | 4.110403 | 4.440221 | 3.094325 | 2.284209 | 3.13203 | 3.08014 | 3.2772 | 3.508448 | 2.51517 | 3.417111 | 1.155018 | 4.415023 | 2.819957 | 4.659635 | 3.33638 | 3.229895 | 2.107908 | 2.124173 | 0 | 101.425
|  | As mg/L | 3296.638 | 3125.987 | 3621.972 | 4857 | 6256.826 | 5262.415 | 5669.849 | 5736.37 | 3714.269 | 3564.761 | 3191.882 | 2385.442 | 2228.121 | 3437.702 | 2476.247 | 2495.281 | 2405.55 | 2617.182 | 1858.398 | 1922.858 | 1647.029 | 3788.694 | 2345 | 2557.793 | 2047.062 | 2419.135 | 2043.369 | 1918.44 | 1897.123 | 1847.943 | 0 | 2995.059
|  | Finos de As, t | 0.1592248 | 0.1495309 | 0.1722274 | 0.1288973 | 0.4543669 | 0.4003123 | 0.275313 | 0.4010341 | 0.1846887 | 0.2637849 | 0.2343897 | 0.1722815 | 0.1668572 | 0.2407109 | 0.1772565 | 0.1306083 | 0.1802263 | 0.1797361 | 0.1782555 | 0.1816484 | 0.1611743 | 0.1810337 | 0.05009954 | 0.2500423 | 0.1494883 | 0.2276722 | 0.1402038 | 0.127668 | 0.08151148 | 0.0820326 | 0 | 5.882277
| C | Finos Acido (t) | 9.577657 | 7.398954 | 6.713078 | 3.998815 | 13.69973 | 15.84564 | 10.62247 | 15.19301 | 10.38491 | 14.95439 | 15.54308 | 12.86179 | 12.57388 | 13.58281 | 9.465663 | 6.987486 | 9.581003 | 9.42227 | 10.02508 | 10.73248 | 7.694005 | 10.45308 | 3.533246 | 13.50573 | 8.626359 | 14.25401 | 10.20612 | 9.880377 | 6.448174 | 6.497929 | 0
|  | Finos polvo (t) | 0.1512215 | 0.1156988 | 0.1043503 | 0.03469142 | 0.3252216 | 0.3940384 | 0.1686148 | 0.3472186 | 0.1688047 | 0.3617455 | 0.3731157 | 0.303659 | 0.3078156 | 0.3109081 | 0.2215003 | 0.1195603 | 0.234655 | 0.21153 | 0.3143454 | 0.3314358 | 0.2461285 | 0.1632785 | 0.02467628 | 0.4315998 | 0.2059295 | 0.4385324 | 0.2289225 | 0.2149425 | 0.09056802 | 0.09429481 | 0
|  | Finos As (kg) | 159.2248 | 149.5309 | 172.2274 | 128.8973 | 454.3669 | 400.3123 | 275.313 | 401.0341 | 184.6887 | 263.7849 | 234.3897 | 172.2815 | 166.8572 | 240.7109 | 177.2565 | 130.6083 | 180.2263 | 179.7361 | 178.2555 | 181.6484 | 161.1743 | 181.0337 | 50.09954 | 250.0423 | 149.4883 | 227.6722 | 140.2038 | 127.668 | 81.51148 | 82.0326 | 0
|  | Finos Hg (kg) | 0.007690422 | 0.007152779 | 0.008189537 | 0.003420736 | 0.03299585 | 0.03045178 | 0.01336848 | 0.02803661 | 0.00918348 | 0.01951953 | 0.01721195 | 0.01244252 | 0.01249543 | 0.01685478 | 0.01268851 | 0.006836312 | 0.01350275 | 0.01234345 | 0.01709807 | 0.01715995 | 0.01577213 | 0.008650267 | 0.001070347 | 0.02444341 | 0.0109165 | 0.02142692 | 0.00961995 | 0.008496029 | 0.003502208 | 0.003641534 | 0
ACIDO PTGC |  | Fecha | 2023-04-01 | 2023-04-02 | 2023-04-03 | 2023-04-04 | 2023-04-05 | 2023-04-06 | 2023-04-07 | 2023-04-08 | 2023-04-09 | 2023-04-10 | 2023-04-11 | 2023-04-12 | 2023-04-13 | 2023-04-14 | 2023-04-15 | 2023-04-16 | 2023-04-17 | 2023-04-18 | 2023-04-19 | 2023-04-20 | 2023-04-21 | 2023-04-22 | 2023-04-23 | 2023-04-24 | 2023-04-25 | 2023-04-26 | 2023-04-27 | 2023-04-28 | 2023-04-29 | 2023-04-30 | 2023-05-01
| Camión 1 | Camión
Estanque
n°Guia
Boleta Pesaje
Volumen, m3
Densidad g/cc, kg/l, t/m3
Peso (t)
Ácidez gr/l
|  | Finos de S, t | 0 | 0 | 0 | 0 | 0 | 0 | 0 | 0 | 0 | 0 | 0 | 0 | 0 | 0 | 0 | 0 | 0 | 0 | 0 | 0 | 0 | 0 | 0 | 0 | 0 | 0 | 0 | 0 | 0 | 0 | 0
As mg/L
|  | Finos de As, t | 0 | 0 | 0 | 0 | 0 | 0 | 0 | 0 | 0 | 0 | 0 | 0 | 0 | 0 | 0 | 0 | 0 | 0 | 0 | 0 | 0 | 0 | 0 | 0 | 0 | 0 | 0 | 0 | 0 | 0 | 0
| Camión 2 | Camión
Estanque
n°Guia
Boleta Pesaje
Volumen, m3
Densidad g/cc, kg/l, t/m3
Peso (t)
Ácidez gr/l
|  | Finos de S, t | 0 | 0 | 0 | 0 | 0 | 0 | 0 | 0 | 0 | 0 | 0 | 0 | 0 | 0 | 0 | 0 | 0 | 0 | 0 | 0 | 0 | 0 | 0 | 0 | 0 | 0 | 0 | 0 | 0 | 0 | 0
As mg/L
|  | Finos de As, t | 0 | 0 | 0 | 0 | 0 | 0 | 0 | 0 | 0 | 0 | 0 | 0 | 0 | 0 | 0 | 0 | 0 | 0 | 0 | 0 | 0 | 0 | 0 | 0 | 0 | 0 | 0 | 0 | 0 | 0 | 0
| Camión 3 | Camión
Estanque
n°Guia
Boleta Pesaje
Volumen, m3
Densidad g/cc, kg/l, t/m3
Peso (t)
Ácidez gr/l
|  | Finos de S, t | 0 | 0 | 0 | 0 | 0 | 0 | 0 | 0 | 0 | 0 | 0 | 0 | 0 | 0 | 0 | 0 | 0 | 0 | 0 | 0 | 0 | 0 | 0 | 0 | 0 | 0 | 0 | 0 | 0 | 0 | 0
As mg/L
|  | Finos de As, t | 0 | 0 | 0 | 0 | 0 | 0 | 0 | 0 | 0 | 0 | 0 | 0 | 0 | 0 | 0 | 0 | 0 | 0 | 0 | 0 | 0 | 0 | 0 | 0 | 0 | 0 | 0 | 0 | 0 | 0 | 0
| Camión 4 | Camión
Estanque
n°Guia
Boleta Pesaje
Volumen, m3
Densidad g/cc, kg/l, t/m3
Peso (t)
Ácidez gr/l
|  | Finos de S, t | 0 | 0 | 0 | 0 | 0 | 0 | 0 | 0 | 0 | 0 | 0 | 0 | 0 | 0 | 0 | 0 | 0 | 0 | 0 | 0 | 0 | 0 | 0 | 0 | 0 | 0 | 0 | 0 | 0 | 0 | 0
As mg/L
|  | Finos de As, t | 0 | 0 | 0 | 0 | 0 | 0 | 0 | 0 | 0 | 0 | 0 | 0 | 0 | 0 | 0 | 0 | 0 | 0 | 0 | 0 | 0 | 0 | 0 | 0 | 0 | 0 | 0 | 0 | 0 | 0 | 0
|  | Camion 1 | 0 | 0 | 0 | 0 | 0 | 0 | 0 | 0 | 0 | 0 | 0 | 0 | 0 | 0 | 0 | 0 | 0 | 0 | 0 | 0 | 0 | 0 | 0 | 0 | 0 | 0 | 0 | 0 | 0 | 0 | 0
|  | Camion 2 | 0 | 0 | 0 | 0 | 0 | 0 | 0 | 0 | 0 | 0 | 0 | 0 | 0 | 0 | 0 | 0 | 0 | 0 | 0 | 0 | 0 | 0 | 0 | 0 | 0 | 0 | 0 | 0 | 0 | 0 | 0
|  | Camion 3 | 0 | 0 | 0 | 0 | 0 | 0 | 0 | 0 | 0 | 0 | 0 | 0 | 0 | 0 | 0 | 0 | 0 | 0 | 0 | 0 | 0 | 0 | 0 | 0 | 0 | 0 | 0 | 0 | 0 | 0 | 0
|  | Camion 4 | 0 | 0 | 0 | 0 | 0 | 0 | 0 | 0 | 0 | 0 | 0 | 0 | 0 | 0 | 0 | 0 | 0 | 0 | 0 | 0 | 0 | 0 | 0 | 0 | 0 | 0 | 0 | 0 | 0 | 0 | 0
acidez
|  | polvo | 0 | 0 | 0 | 0 | 0 | 0 | 0 | 0 | 0 | 0 | 0 | 0 | 0 | 0 | 0 | 0 | 0 | 0 | 0 | 0 | 0 | 0 | 0 | 0 | 0 | 0 | 0 | 0 | 0 | 0
|  |  | 0 | 0 | 0 | 0 | 0 | 0 | 0 | 0 | 0 | 0 | 0 | 0 | 0 | 0 | 0 | 0 | 0 | 0 | 0 | 0 | 0 | 0 | 0 | 0 | 0 | 0 | 0 | 0 | 0 | 0
|  |  | 0 | 0 | 0 | 0 | 0 | 0 | 0 | 0 | 0 | 0 | 0 | 0 | 0 | 0 | 0 | 0 | 0 | 0 | 0 | 0 | 0 | 0 | 0 | 0 | 0 | 0 | 0 | 0 | 0 | 0
|  |  | 0 | 0 | 0 | 0 | 0 | 0 | 0 | 0 | 0 | 0 | 0 | 0 | 0 | 0 | 0 | 0 | 0 | 0 | 0 | 0 | 0 | 0 | 0 | 0 | 0 | 0 | 0 | 0 | 0 | 0
|  | mercurio | 0 | 0 | 0 | 0 | 0 | 0 | 0 | 0 | 0 | 0 | 0 | 0 | 0 | 0 | 0 | 0 | 0 | 0 | 0 | 0 | 0 | 0 | 0 | 0 | 0 | 0 | 0 | 0 | 0 | 0
|  |  | 0 | 0 | 0 | 0 | 0 | 0 | 0 | 0 | 0 | 0 | 0 | 0 | 0 | 0 | 0 | 0 | 0 | 0 | 0 | 0 | 0 | 0 | 0 | 0 | 0 | 0 | 0 | 0 | 0 | 0
|  |  | 0 | 0 | 0 | 0 | 0 | 0 | 0 | 0 | 0 | 0 | 0 | 0 | 0 | 0 | 0 | 0 | 0 | 0 | 0 | 0 | 0 | 0 | 0 | 0 | 0 | 0 | 0 | 0 | 0 | 0
|  |  | 0 | 0 | 0 | 0 | 0 | 0 | 0 | 0 | 0 | 0 | 0 | 0 | 0 | 0 | 0 | 0 | 0 | 0 | 0 | 0 | 0 | 0 | 0 | 0 | 0 | 0 | 0 | 0 | 0 | 0
|  | N° Camiones | [31 empty] | 0
| PTGC | Volumen, m3 | 0 | 0 | 0 | 0 | 0 | 0 | 0 | 0 | 0 | 0 | 0 | 0 | 0 | 0 | 0 | 0 | 0 | 0 | 0 | 0 | 0 | 0 | 0 | 0 | 0 | 0 | 0 | 0 | 0 | 0 | 0 | 0
Densidad gr/cc; t/m3
|  | Peso (t) | [31 empty] | 0
|  | Ácidez gr/l | 0 | 0 | 0 | 0 | 0 | 0 | 0 | 0 | 0 | 0 | 0 | 0 | 0 | 0 | 0 | 0 | 0 | 0 | 0 | 0 | 0 | 0 | 0 | 0 | 0 | 0 | 0 | 0
|  | Finos de S, t | 0 | 0 | 0 | 0 | 0 | 0 | 0 | 0 | 0 | 0 | 0 | 0 | 0 | 0 | 0 | 0 | 0 | 0 | 0 | 0 | 0 | 0 | 0 | 0 | 0 | 0 | 0 | 0
|  | As mg/L | 0 | 0 | 0 | 0 | 0 | 0 | 0 | 0 | 0 | 0 | 0 | 0 | 0 | 0 | 0 | 0 | 0 | 0 | 0 | 0 | 0 | 0 | 0 | 0 | 0 | 0 | 0 | 0
|  | Finos de As, t | 0 | 0 | 0 | 0 | 0 | 0 | 0 | 0 | 0 | 0 | 0 | 0 | 0 | 0 | 0 | 0 | 0 | 0 | 0 | 0 | 0 | 0 | 0 | 0 | 0 | 0 | 0 | 0
| PTGC | Finos Acido (t) | 0 | 0 | 0 | 0 | 0 | 0 | 0 | 0 | 0 | 0 | 0 | 0 | 0 | 0 | 0 | 0 | 0 | 0 | 0 | 0 | 0 | 0 | 0 | 0 | 0 | 0 | 0 | 0 |  |  |  | 0
|  | Finos polvo (t) | 0 | 0 | 0 | 0 | 0 | 0 | 0 | 0 | 0 | 0 | 0 | 0 | 0 | 0 | 0 | 0 | 0 | 0 | 0 | 0 | 0 | 0 | 0 | 0 | 0 | 0 | 0 | 0 |  |  |  | 0
|  | Finos As (kg) | 0 | 0 | 0 | 0 | 0 | 0 | 0 | 0 | 0 | 0 | 0 | 0 | 0 | 0 | 0 | 0 | 0 | 0 | 0 | 0 | 0 | 0 | 0 | 0 | 0 | 0 | 0 | 0 |  |  |  | 0
|  | Finos Hg (kg) | 0 | 0 | 0 | 0 | 0 | 0 | 0 | 0 | 0 | 0 | 0 | 0 | 0 | 0 | 0 | 0 | 0 | 0 | 0 | 0 | 0 | 0 | 0 | 0 | 0 | 0 | 0 | 0 |  |  |  | 0
[21 empty] | 2021-10-01 |  |  |  |  | Volumenes PTE |  |  |  | Volumen inicial M3 | [H2 SO4] inicio mes | Volumen final M3 | ∆ finos acido sulfurico (ton)
[20 empty] | Volumen TDSF | RuntimeMethodHandle.InvokeMethod - IncuityFunctions.IncuityValueAtTime - ResultsArray.GetFailedResult: | [6 empty] | E0 |  | 68 | 357 | 90 | -2146826265
[20 empty] | Nivel Desc | RuntimeMethodHandle.InvokeMethod - IncuityFunctions.IncuityValueAtTime - ResultsArray.GetFailedResult: | [6 empty] | Piscina E0 |  | 90 | 357 | 240 | -2146826265
[20 empty] | Nivel Producto | RuntimeMethodHandle.InvokeMethod - IncuityFunctions.IncuityValueAtTime - ResultsArray.GetFailedResult: | [6 empty] | Reactores |  | 0 | 0 | 0 | -2146826265
[28 empty] | Piscina reactores |  | 0 | 0 | 0 | -2146826265
[28 empty] | Piscina aguas claras |  | 0 | 0 |  | -2146826265
[26 empty] | Volumenes PTGC |  |  |  | Volumen inicial M3 | [H2 SO4] inicio mes | Volumen final M3 | ∆ finos acido sulfurico (ton)
[28 empty] | Torre |  | 102 | 750.31 | 103 | -2146826265
[28 empty] | Descomponedor |  | 0 | 0 | 0 | -2146826265
[28 empty] | Producto |  | 117.04 | 632.1 | 50.4 | -2146826265
Volumen descomponedor
[27 empty] | Altura liquido | 1
[27 empty] | Radio | 1.9
[27 empty] | Largo | 3.75
[27 empty] | V | 9.298364
|  |  | 3 | 3 | 3 | 3 | 4 | 1 | 1 | 2 | 2 | 1 |  | 2 | 4 | 5 | 3 | 4 |  | 3 | 5 | 4 | 4 | 4 | 5 | 2 | 1 | 2 | 3 | 4 | 4 | 4
| C |  | 68.27 | 68.8 | 61.36 | 61.71 | 88.41 | 19.95 | 17.48 | 47.92 | 38.92 | 29.09 |  | 49.35 | 87.35 | 122.02 | 68.42 | 85.64 |  | 63.28 | 101.45 | 87.23 | 87.82 | 101.42 | 121.04 | 48.07 | 22.06 | 45.07 | 71.65 | 88.14 | 98.96 | 98.91
|  |  | 2021-03-01 | 2021-03-02 | 2021-03-03 | 2021-03-04 | 2021-03-05 | 2021-03-06 | 44262 | 44263 | 2021-03-09 | 2021-03-10 | 2021-03-11 | 2021-03-12 | 2021-03-13 | 2021-03-14 | 2021-03-15 | 2021-03-16 | 2021-03-17 | 2021-03-18 | 2021-03-19 | 2021-03-20 | 2021-03-21 | 2021-03-22 | 2021-03-23 | 2021-03-24 | 2021-03-25 | 2021-03-26 | 2021-03-27 | 2021-03-28 | 2021-03-29 | 2021-03-30
|  |  | 3 | 3 | 3 | 3 | 4 | 1 | 1 | 2 | 2 | 1 | 0 | 2 | 4 | 5 | 3 | 4 | 0 | 3 | 5 | 4 | 4 | 4 | 5 | 2 | 1 | 2 | 3 | 4 | 4 | 4
|  |  | 11.76 | 13.79 | 6.9 | 30.66 | 0.34 | -72.11 | -41.76 | -36.91 | -19.5 | -58 | -87.13 | -34.4 | 1.23 | 39.17 | -12.93 | 25.97 | -85.41 | -15.01 | -5.02 | -18.82 | -19.09 | 42.1 | 95.83 | -65.78 | -60.72 | -63.16 | -6.57 | 11.61 | 49.76 | 47.86
|  |  | 1 |  |  |  | 2 | 3 | 2 | 1 |  |  |  | 1 | 1 | 1 | 1 | 1 |  | 1 |  | 1 |  | 2 |  | 1 | 3 | 2 | 1 | 1
|  |  | 19.76 |  |  |  | 36.71 | 65.75 | 43.07 | 20.63 |  |  |  | 22.26 | 22.57 | 22.08 | 21.38 | 20.46 |  | 22.89 |  | 21.58 |  | 45.26 |  | 20.98 | 65.51 | 39.94 | 19.06 | 20.38
|  |  | 2021-03-01 |  |  |  | 2021-03-05 | 2021-03-06 | 2021-03-07 | 2021-03-08 |  |  |  | 2021-03-12 | 2021-03-13 | 2021-03-14 | 2021-03-15 | 2021-03-16 |  | 2021-03-18 |  | 2021-03-20 |  | 2021-03-22 |  | 2021-03-24 | 2021-03-25 | 2021-03-26 | 2021-03-27 | 2021-03-28
|  |  | -2146826273 | -2146826273 | -2146826273 | -2146826273 | -2146826273 | -2146826273 | -2146826273 | -2146826273 | -2146826273 | -2146826273 | -2146826273 | -2146826273 | -2146826273 | -2146826273 | -2146826273 | -2146826273 | -2146826273 | -2146826273 | -2146826273 | -2146826273 | -2146826273 | -2146826273 | -2146826273 | -2146826273 | -2146826273 | -2146826273 | -2146826273 | -2146826273 | -2146826273 | -2146826273
4,26 mts

## Factor Olla Escoria HELE
TAMAÑO DE LA MUESTRA
Dónde:
| z | 1.2
| p | 50%
| e | 5%
| N | 941
| N' | 124.8885
FACTOR DE PESO POR OLLA
Dónde:
| N' | 213
| m | 2032.99
| F | 9.544554
MASA DE ESCORIA HELE PRODUCIDA
Dónde:
| N | 941
| F | 9.544554
| M | 8981.425
F: Factor de peso por olla.
m: Masa de escoria pesada.
N’: Tamaño real de la muestra.

## Escoria HELE
ABRIL | ARSENICO Y AZUFRE EN ESCORIAS BOTADERO
Día | Ollas | Peso | Ajuste | Peso Ajustado | Ley As | Fino As | Ley S | Fino S
| Unid. | t | t | t | % | t | % | t
2023-04-01 | 75 | 715.8415 | -0.3461133 | 715.4954 | 0.011 | 0.0787045 | 0.4 | 2.861982
2023-04-02 | 70 | 668.1188 | -0.3230391 | 667.7957 | 0.007 | 0.0467457 | 0.4 | 2.671183
2023-04-03 | 42 | 400.8713 | -0.1938235 | 400.6774 | 0.001 | 0.004006774 | 0.6 | 2.404065
2023-04-04 | 77 | 734.9307 | -0.355343 | 734.5753 | 0.005 | 0.03672877 | 0.5 | 3.672877
2023-04-05 | 0 | 0 | 0 | 0 | 0 | 0 | 0 | 0
2023-04-06 | 17 | 162.2574 | -0.07845236 | 162.179 | 0.001 | 0.00162179 | 0.557 | 0.9033368
2023-04-07 | 30 | 286.3366 | -0.1384453 | 286.1982 | 0.001 | 0.002861982 | 0.8 | 2.289585
2023-04-08 | 42 | 400.8713 | -0.1938235 | 400.6774 | 0.003 | 0.01202032 | 0.5 | 2.003387
2023-04-09 | 30 | 286.3366 | -0.1384453 | 286.1982 | 0.001 | 0.002861982 | 0.7 | 2.003387
2023-04-10 | 24 | 229.0693 | -0.1107563 | 228.9585 | 0.001 | 0.002289585 | 0.9 | 2.060627
2023-04-11 | 24 | 229.0693 | -0.1107563 | 228.9585 | 0.001 | 0.002289585 | 0.557 | 1.275299
2023-04-12 | 30 | 286.3366 | -0.1384453 | 286.1982 | 0.003 | 0.008585945 | 0.9 | 2.575784
2023-04-13 | 2 | 19.08911 | -0.009229689 | 19.07988 | 0.004 | 0.0007631951 | 0.557 | 0.1062749
2023-04-14 | 18 | 171.802 | -0.0830672 | 171.7189 | 0.001 | 0.001717189 | 0.557 | 0.9564743
2023-04-15 | 12 | 114.5346 | -0.05537813 | 114.4793 | 0.001 | 0.001144793 | 0.7 | 0.8013549
2023-04-16 | 6 | 57.26732 | -0.02768907 | 57.23963 | 0.004 | 0.002289585 | 0.6 | 0.3434378
2023-04-17 | 30 | 286.3366 | -0.1384453 | 286.1982 | 0.002 | 0.005723963 | 0.7 | 2.003387
2023-04-18 | 34 | 324.5148 | -0.1569047 | 324.3579 | 0.004 | 0.01297432 | 0.9 | 2.919221
2023-04-19 | 24 | 229.0693 | -0.1107563 | 228.9585 | 0.001 | 0.002289585 | 0.7 | 1.60271
2023-04-20 | 60 | 572.6732 | -0.2768907 | 572.3963 | 0.009 | 0.05151567 | 0.5 | 2.861982
2023-04-21 | 71 | 677.6633 | -0.327654 | 677.3357 | 0.006 | 0.04064014 | 0.6 | 4.064014
2023-04-22 | 0 | 0 | 0 | 0 | 0.004 | 0 | 0 | 0
2023-04-23 | 0 | 0 | 0 | 0 | 0.004 | 0 | 0 | 0
2023-04-24 | 6 | 57.26732 | -0.02768907 | 57.23963 | 0.004 | 0.002289585 | 0.557 | 0.3188248
2023-04-25 | 6 | 57.26732 | -0.02768907 | 57.23963 | 0.004 | 0.002289585 | 0.557 | 0.3188248
2023-04-26 | 18 | 171.802 | -0.0830672 | 171.7189 | 0.002 | 0.003434378 | 0.8 | 1.373751
2023-04-27 | 66 | 629.9406 | -0.3045797 | 629.636 | 0.001 | 0.00629636 | 0.6 | 3.777816
2023-04-28 | 54 | 515.4059 | -0.2492016 | 515.1567 | 0.001 | 0.005151567 | 0.5 | 2.575784
2023-04-29 | 24 | 229.0693 | -0.1107563 | 228.9585 | 0.001 | 0.002289585 | 0.6 | 1.373751
2023-04-30 | 49 | 467.6831 | -0.2261274 | 467.457 | 0.001 | 0.00467457 | 0.8 | 3.739656
| 941 | 8981.425 | -4.342569 | 8977.083 | 0.003834219 | 0.344201 | 0.5999586 | 53.85878