## CARÁTULA
FUNDICIÓN HERNÁN
VIDELA LIRA PAIPOTE
BALANCE ARSÉNICO Y AZUFRE JULIO 2023
| Elaborado por: | Revisado por: | Aprobado por: | Fecha:
| Miguel Aguilera Cortínez | Pamela Cerda Cuevas | Carlos Fernandez Reinoso
2023-08-20
| Ingeniero Contabilidad Metalúrgica | Jefa Mejora Continua y Procesos | Superintendente Mejora Continua y Procesos

## FORMATO SMA 2023 (hidden)
Tipo de Flujo | Nombre Flujo | Peso Másico Seco Base [TMS] | Peso Másico Ajustado [TMS] | As [ppm] | As [%] | S [ppm] | S [%] | Fino As [TMF] | Fino S [TMF] | Observación
ENTRADA | Concentrado de Cu | 527.582 | 526.9154 | 2403.028 | 0.2403028 | 312483.9 | 31.24839 | 1.266192 | 164.6526
ENTRADA | Precipitados | 0 | 0 | 0 | 0 | 0 | 0 | 0 | 0
ENTRADA | Blíster | 0 | 0 | 0 | 0 | 0 | 0 | 0 | 0
ENTRADA | Minerales de fusión directa | 0 | 0 | 0 | 0 | 0 | 0 | 0 | 0
ENTRADA | Concentrado de oro | 0 | 0 | 0 | 0 | 0 | 0 | 0 | 0
ENTRADA | Concentrado de plata | 0 | 0 | 0 | 0 | 0 | 0 | 0 | 0
ENTRADA | Sílice | 0 | 0 | 0 | 0 | 0 | 0 | 0 | 0
ENTRADA | Diesel | 79.3659087 | 79.3659087 | 0 | 0 | 8.3 | 0.00083 | 0 | 0.000658737
ENTRADA | Enap - 6 | 81.916 | 81.916 | 0 | 0 | 30 | 0.003 | 0 | 0.00245748
TOTAL Flujos Entrada |  | 688.8639087 | 688.1973 |  |  |  |  | 1.266192 | 164.6557 |  | FILA CON FÓRMULA - NO MODIFICAR
SALIDA | Ánodos | 0 | 1.000013e-07 | 0 | 0 | 0 | 0 | 0 | 0
SALIDA | Ácido sulfúrico producto | -134.8411 | -134.8411 | 0.1146441 | 1.146441e-05 | 326900 | 32.69 | -1.545874e-05 | -44.07955
SALIDA | Ácido sulfúrico Tipo C | 160.6 | 160.6 | 461.5363 | 0.04615363 | 88934.79 | 8.893479 | 0.07412273 | 14.28293
SALIDA | Ácido sulfúrico PTGC | 0 | 0 | 0 | 0 | 0 | 0 | 0 | 0
SALIDA | Escoria final | 70.36 | 72 | 10 | 0.001 | 2000 | 0.2 | 0.00072 | 0.144
SALIDA | Venta de circulante CT | 2008.71 | 2008.71 | 1232.469 | 0.1232469 | 63077.38 | 6.307738 | 2.475672 | 126.7042
SALIDA | Venta de circulantes conversión | 0 | 0 | 0 | 0 | 0 | 0 | 0 | 0
TOTAL Flujos Salida |  | 2104.829 | 2106.469 |  |  |  |  | 2.5505 | 97.05154 |  | FILA CON FÓRMULA - NO MODIFICAR
Intermedios, Inventario Inicial | Circulante CT | 17819.8 | 17819.8 | 1224.845 | 0.1224845 | 60209.09 | 6.020909 | 21.82649 | 1072.914
Intermedios, Inventario Inicial | Escoria CT fria | 2546.19 | 2546.19 | 434.0131 | 0.04340131 | 50552.13 | 5.055213 | 1.10508 | 128.7153
Intermedios, Inventario Inicial | Metal Blanco frío | 676.2302 | 676.2302 | 752.5407 | 0.07525407 | 126762.6 | 12.67626 | 0.5088907 | 85.72072
Intermedios, Inventario Inicial | Circulante Conversión | 19773.45 | 19773.45 | 1474.564 | 0.1474564 | 150395.7 | 15.03957 | 29.15722 | 2973.842
Intermedios, Inventario Inicial | Polvos de fusión | 7004.949 | 7004.949 | 9364.9491 | 0.93649491 | 166293.9 | 16.62939 | 65.60099 | 1164.88
Intermedios, Inventario Inicial | Polvos de conversión | 4445.852 | 4445.852 | 1510.773 | 0.1510773 | 154533.8 | 15.45338 | 6.716674 | 687.0345
Intermedios, Inventario Inicial | Polvos precipitadores electrostáticos | 3755.015 | 3755.015 | 19806.16 | 1.980616 | 97548.13 | 9.754813 | 74.37243 | 366.2947
Intermedios, Inventario Inicial | Productos en proceso | 1938.392 | 1938.392 | 4005.795 | 0.4005795 | 220686.5 | 22.06865 | 7.764804 | 427.7771
TOTAL Flujos Intermedios, Inventario inicial |  | 57959.88 | 57959.88 |  |  |  |  | 207.0526 | 6907.178 |  | FILA CON FÓRMULA - NO MODIFICAR
Intermedios, Inventario Final | Circulante CT | 15811.09 | 15811.09 | 1237.274 | 0.1237274 | 63341.46 | 6.334146 | 19.56265 | 1001.497
Intermedios, Inventario Final | Escoria CT fria | 2546.19 | 2546.19 | 434.0131 | 0.04340131 | 50552.13 | 5.055213 | 1.10508 | 128.7153
Intermedios, Inventario Final | Metal Blanco frío | 513.2301501 | 512.9566 | 1089.548 | 0.1089548 | 194793.7 | 19.47937 | 0.5588907 | 99.92072
Intermedios, Inventario Final | Circulante Conversión | 21267.65 | 19773.45 | 1494.793 | 0.1494793 | 151252.2 | 15.12522 | 29.55722 | 2990.779
Intermedios, Inventario Final | Polvos de fusión | 7099.949 | 7099.874 | 9498.759 | 0.9498759 | 190697.5 | 19.06975 | 67.43999 | 1353.928
Intermedios, Inventario Final | Polvos de conversión | 4530.852 | 4445.852 | 1548.335 | 0.1548335 | 159257.3 | 15.92573 | 6.883667 | 708.0345
Intermedios, Inventario Final | Polvos precipitadores electrostáticos | 3755.015 | 3755.015 | 19806.16 | 1.980616 | 97565.58 | 9.756558 | 74.37243 | 366.3602
Intermedios, Inventario Final | Productos en proceso | 1262.617 | 1497.558 | 4158.906 | 0.4158906 | 211973.1 | 21.19731 | 6.228202 | 317.442
TOTAL Flujos Intermedios, Inventario final |  | 56786.59 | 55441.99 |  |  |  |  | 205.7081 | 6966.677 |  | FILA CON FÓRMULA - NO MODIFICAR.
INVENTARIO FLUJOS INTERMEDIOS | [7 empty] | -1.344451 | 59.49886 |  | FILA CON FÓRMULA - NO MODIFICAR
EMISION MENSUAL,TMF/MES | [7 empty] | 0.06014368 | 8.10532 |  | FILA CON FÓRMULA - NO MODIFICAR.
PORCENTAJE DE CAPTURA Y FIJACIÓN MENSUAL [%] | [7 empty] | 95.25004 | 95.07741 |  | FILA CON FÓRMULA - NO MODIFICAR
| Peso Másico Seco Base [TMS] | Peso Másico Seco Ajustado [TMS] | As [ppm] | As [%] | S [ppm] | S [%] | Fino As [TMF] | Fino S [TMF]
MATERIAL DE MANTENCIÓN Y/O LIMPIEZA MENSUAL, TMF/MES
MATERIAL DE MANTENCIÓN Y/O LIMPIEZA ANUAL, TMF/AÑO (reportar solo en el mes de diciembre)
| Fino As [TMF] | Fino S [TMF] | Fino SO2 [TMF]
TOTAL ENTRADA ANUAL, TMF/AÑO | 45.93166 | 27623.01 | 55246.03 | ÚLTIMA CELDA DE LA FILA CON FÓRMULA - NO MODIFICAR
EMISION ACUMULADA, TMF/AÑO | 2.221398 | 1368.759 | 2737.517 | ÚLTIMA CELDA DE LA FILA CON FÓRMULA - NO MODIFICAR
EMISION ANUAL, TMF/AÑO (reportar solo en el mes de diciembre) | 2.221398 | 1368.759 | 2737.517 | FILA CON FÓRMULA - NO MODIFICAR
| As [%] | S [%]
PORCENTAJE DE CAPTURA Y FIJACIÓN ANUAL (SIN MATERIAL DE LIMPIEZA) (reportar solo en el mes de diciembre) | 95.16% | 95.04% | FILA CON FÓRMULA - NO MODIFICAR
PORCENTAJE DE CAPTURA Y FIJACIÓN ANUAL (CON MATERIAL DE LIMPIEZA (reportar solo en el mes de diciembre) | 95.16% | 95.04% | FILA CON FÓRMULA - NO MODIFICAR

## RESUMEN BALANCE
BALANCE MENSUAL FUNDICIÓN HERNÁN VIDELA LIRA
JULIO
Flujos entrada | Peso seco, tms |  | As, medido |  | S, medido |  | Finos, tms
| Medido | Ajustado | ppm | % | ppm | % | As | S
Concentrado de Cu | 527.582 | 526.9154 | 2403.028 | 0.2403028 | 312483.9 | 31.24839 | 1.266192 | 164.6526
Precipitados | 0 | 0 | 0 | 0 | 0 | 0 | 0 | 0
Blíster | 0 | 0 | 0 | 0 | 0 | 0 | 0 | 0
Minerales de fusión directa | 0 | 0 | 0 | 0 | 0 | 0 | 0 | 0
Concentrado de oro | 0 | 0 | 0 | 0 | 0 | 0 | 0 | 0
Concentrado de plata | 0 | 0 | 0 | 0 | 0 | 0 | 0 | 0
Sílice | 0 | 0 | 0 | 0 | 0 | 0 | 0 | 0
Diesel | 79.3659087 | 79.3659087 | 0 | 0 | 8.3 | 0.00083 | 0 | 0.000658737 | Densidad diesel kg/lt | 0.8307
Enap - 6 | 81.916 | 81.916 | 0 | 0 | 30 | 0.003 | 0 | 0.00245748
Total, entradas | 688.8639087 | 688.1973 | 1839.868 | 0.1839868 | 239256.5 | 23.92565 | 1.266192 | 164.6557
Flujos Inventario inicial | Peso seco, tms |  | As, medido |  | S, medido |  | Finos, tms
| Medido | Ajustado | ppm | % | ppm | % | As | S
Circulante CT | 17819.8 | 17819.8 | 1224.845 | 0.1224845 | 60209.09 | 6.020909 | 21.82649 | 1072.914
Escoria CT fria | 2546.19 | 2546.19 | 434.0131 | 0.04340131 | 50552.13 | 5.055213 | 1.10508 | 128.7153
Metal Blanco frío | 676.2302 | 676.2302 | 752.5407 | 0.07525407 | 126762.6 | 12.67626 | 0.5088907 | 85.72072
Circulante Conversión | 19773.45 | 19773.45 | 1474.564 | 0.1474564 | 150395.7 | 15.03957 | 29.15722 | 2973.842
Polvos de fusión | 7004.949 | 7004.949 | 9364.9491 | 0.93649491 | 166293.9 | 16.62939 | 65.60099 | 1164.88
Polvos de conversión | 4445.852 | 4445.852 | 1510.773 | 0.1510773 | 154533.8 | 15.45338 | 6.716674 | 687.0345
Polvos precipitadores electrostáticos | 3755.015 | 3755.015 | 19806.16 | 1.980616 | 97548.13 | 9.754813 | 74.37243 | 366.2947
Productos en proceso | 1938.392 | 1938.392 | 4005.795 | 0.4005795 | 220686.5 | 22.06865 | 7.764804 | 427.7771
Total, Inventario inicial | 57959.88 | 57959.88 | 3572.343 | 0.3572343 | 119171.7 | 11.91717 | 207.0526 | 6907.178
Flujos inventario final | Peso seco, tms |  | As, medido |  | S, medido |  | Finos, tms
| Medido | Ajustado | ppm | % | ppm | % | As | S
Circulante CT | 15811.09 | 15811.09 | 1237.274 | 0.1237274 | 63341.46 | 6.334146 | 19.56265 | 1001.497
Escoria CT fria | 2546.19 | 2546.19 | 434.0131 | 0.04340131 | 50552.13 | 5.055213 | 1.10508 | 128.7153
Metal Blanco frío | 513.2301501 | 512.9566 | 1089.548 | 0.1089548 | 194793.7 | 19.47937 | 0.5588907 | 99.92072
Circulante Conversión | 21267.65 | 19773.45 | 1494.793 | 0.1494793 | 151252.2 | 15.12522 | 29.55722 | 2990.779
Polvos de fusión | 7099.949 | 7099.874 | 9498.759 | 0.9498759 | 190697.5 | 19.06975 | 67.43999 | 1353.928
Polvos de conversión | 4530.852 | 4445.852 | 1548.335 | 0.1548335 | 159257.3 | 15.92573 | 6.883667 | 708.0345
Polvos precipitadores electrostáticos | 3755.015 | 3755.015 | 19806.16 | 1.980616 | 97565.58 | 9.756558 | 74.37243 | 366.3602
Productos en proceso | 1262.617 | 1497.558 | 4158.906 | 0.4158906 | 211973.1 | 21.19731 | 6.228202 | 317.442
Total, Inventario final | 56786.59 | 55441.99 | 3710.331 | 0.3710331 | 125657.1 | 12.56571 | 205.7081 | 6966.677
Variación de inventarios | Peso seco, tms |  | Finos, tms
| Medido | Ajustado | As | S
Inventario Final - Inventario Inicial | -1173.285 | -2517.893 | -1.344451 | 59.49886
Flujos salidas | Peso seco, tms |  | As, medido |  | S, medido |  | Finos, tms
| Medido | Ajustado | ppm | % | ppm | % | As | S
Ánodos | 0 | 1.000013e-07 | 0 | 0 | 0 | 0 | 0 | 0
Ácido sulfúrico producto | -134.8411 | -134.8411 | 0.1146441 | 1.146441e-05 | 326900 | 32.69 | -1.545874e-05 | -44.07955
Ácido sulfúrico Tipo C | 160.6 | 160.6 | 461.5363 | 0.04615363 | 88934.79 | 8.893479 | 0.07412273 | 14.28293
Ácido sulfúrico PTGC | 0 | 0 | 0 | 0 | 0 | 0 | 0 | 0
Escoria final | 70.36 | 72 | 10 | 0.001 | 2000 | 0.2 | 0.00072 | 0.144
Venta de circulante CT | 2008.71 | 2008.71 | 1232.469 | 0.1232469 | 63077.38 | 6.307738 | 2.475672 | 126.7042
Venta de circulantes conversión | 0 | 0 | 0 | 0 | 0 | 0 | 0 | 0
Total, salidas | 2104.829 | 2106.469 | 1210.794 | 0.1210794 | 46073.09 | 4.607309 | 2.5505 | 97.05154
EMISIÓN ARSÉNICO, tmf | [7 empty] | 0.06014368
CAPTACIÓN ARSÉNICO (Mes), % | [7 empty] | 95.25004
EMISIÓN AZUFRE, tmf | [7 empty] | 8.10532
CAPTACIÓN AZUFRE (Mes), % | [7 empty] | 95.07741
EMISIÓN ARSÉNICO ACUMULADA, tmf | [7 empty] | 2.221412
CAPTACIÓN ARSÉNICO ACUMULADO, % | [7 empty] | 95.16366
EMISIÓN AZUFRE ACUMULADA, tmf | [7 empty] | 1430.107
CAPTACIÓN AZUFRE ACUMULADA, % | [7 empty] | 94.82277

## Flujos de entrada
| FLUJO | CONCENTRADO DE COBRE
| MES | JULIO
| AÑO | 2023
Flujo Fusión | Proveedor | Conjunto | Peso seco medido, ton | Peso seco ajustado, ton | As, % | S, % | As, ton | S, ton
24 | CAROLA | 80 | 0 | 0 | 0 | 0 | 0 | 0
136 | CAROLA | 359 | 0 | 0 | 0 | 0 | 0 | 0
463 | CAROLA | 84 | 0 | 0 | 0 | 0 | 0 | 0
469 | CAROLA | 0 | 0 | 0 | 0 | 0 | 0 | 0
22 | PUNTA DEL COBRE | 32 | 0 | 0 | 0 | 0 | 0 | 0
494 | PUNTA DEL COBRE | 256 | 132.768 | 101.1698 | 0.1694686 | 34.47668113 | 0.171451 | 34.87998
88 | PUNTA DEL COBRE | 100 | 0 | 0 | 0 | 0 | 0 | 0
200 | CENIZAS | 99 | 79.834 | 105.4641 | 0.5899742 | 19.63574417 | 0.6222109 | 20.70866
98 | ENAMI VARIOS | 85 | 0 | 0 | 0 | 0 | 0 | 0
83 | MATTA | 101 | 77.654 | 77.65249 | 0.03926126 | 28.89612898 | 0.03048734 | 22.43856
61 | MATTA | 48 | 0 | 0 | 0 | 0 | 0 | 0
31 | MATTA | 159 | 85.979 | 90.91552 | 0.0418707 | 33.39303783 | 0.03806696 | 30.35945
461 | MATTA | 347 | 151.347 | 151.7136 | 0.2662755 | 37.08695911 | 0.4039761 | 56.26595
| TOTALES |  | 527.582 | 526.9154 | 0.2403028 | 31.24839 | 1.266192 | 164.6526
| FLUJO | PRECIPITADOS
| MES | JULIO
| AÑO | 2023
Flujo Fusión | Proveedor | Conjunto | Peso seco medido, ton | Peso seco ajustado, ton | As, % | S, % | As, ton | S, ton
185 | PRECIPITADO DE Cu | 0 | 0 | 0 | 0 | 0 | 0 | 0
185 | PRECIPITADO DE Cu | 222
200 | PRECIPITADO DE Cu | 3
200 | PRECIPITADO DE Cu | 146
191 | PRECIPITADO DE Cu | 164
557 | PRECIPITADO DE Cu | 565
559 | PRECIPITADO DE Cu | 448
| TOTALES |  | 0 | 0 | 0 | 0 | 0 | 0
| FLUJO | BLÍSTER
| MES | JULIO
| AÑO | 2023
Flujo Fusión | Proveedor | Conjunto | Peso seco medido, ton | Peso seco ajustado, ton | As, % | S, % | As, ton | S, ton
368 | BLÍSTER EXTERNO | 15 | 0 | 0 | 0 | 0 | 0 | 0
561 | BLÍSTER EXTERNO | 0 | 0 | 0 | 0 | 0 | 0 | 0
| TOTALES |  | 0 | 0 | 0 | 0 | 0 | 0
| FLUJO | MINERALES
| MES | JULIO
| AÑO | 2023
Flujo Fusión | Proveedor | Conjunto | Peso seco medido, ton | Peso seco ajustado, ton | As, % | S, % | As, ton | S, ton
543 | MFD Cu | 539 | 0 | 0 | 0 | 0 | 0 | 0
| TOTALES |  | 0 | 0 | 0 | 0 | 0 | 0
| FLUJO | CONCENTRADO Au
| MES | JULIO
| AÑO | 2023
Flujo Fusión | Proveedor | Conjunto | Peso seco medido, ton | Peso seco ajustado, ton | As, % | S, % | As, ton | S, ton
539 | CONCENTRADO DE ORO | 63 | 0 | 0 | 0 | 0 | 0 | 0
| TOTALES |  | 0 | 0 | 0 | 0 | 0 | 0
| FLUJO | CONCENTRADO Ag
| MES | JULIO
| AÑO | 2023
Flujo Fusión | Proveedor | Conjunto | Peso seco medido, ton | Peso seco ajustado, ton | As, % | S, % | As, ton | S, ton
630 | CONCENTRADO DE PLATA | 0 | 0 | 0 | 0 | 0 | 0 | 0
| TOTALES |  | 0 | 0 | 0 | 0 | 0 | 0
| FLUJO | SÍLICE
| MES | JULIO
| AÑO | 2023
Flujo Fusión | Proveedor | Peso seco medido, ton | Peso seco ajustado, ton | As, % | S, % | As, ton | S, ton
262 | SÍLICE | 0 | 0 | 0 | 0 | 0 | 0
| TOTALES | 0 | 0 | 0 | 0 | 0 | 0

## Inv Circ
INVENTARIO DE CIRCULANTES
JULIO | [15 empty] | 32 | 29 | 95
|  |  |  | INVENTARIO FINAL | [6 empty] | INVENTARIO INICIAL |  |  | Diferencia | Diferencia | 33 | 30 | 96
|  |  |  | -1 | [6 empty] | -2 |  |  | (1) - (2) | (1) - (2) | 34 | 31 | 98
| ts | ts ajustada | As (%) | As (t) | S (%) | S (t) |  | ts | ts ajustada | As (%) | As (t) | S (%) | S (t) | As (t) | S (t) | 35 |  | 100
[16 empty] | 38 | 25 | 108
CIRCULANTE CT | 15811.09 | 15811.09 | 0.1237274 | 19.56265 | 6.334146 | 1001.497 |  | 17819.8 | 17819.8 | 0.1224845 | 21.82649 | 6.020909 | 1072.914 | -2.263842 | -71.41654 | 40 | 27 | 111
[16 empty] | 41 |  | 112
METAL BLANCO FRIO | 513.2301501 | 512.9566 | 0.1089548 | 0.5588907 | 19.47937 | 99.92072 |  | 676.2302 | 676.2302 | 0.07525407 | 0.5088907 | 12.67626 | 85.72072 | 0.05 | 14.2 | 42 | 20 | 117
[16 empty] | 43 | 21 | 119
CIRCULANTE CONVERSIÓN | 21267.65 | 19773.45 | 0.1494793 | 29.55722 | 15.12522 | 2990.779 |  | 19773.45 | 19773.45 | 0.1474564 | 29.15722 | 15.03957 | 2973.842 | 0.4 | 16.93713 | 44 | 26 | 121
[16 empty] | 45 | 32 | 124
CIRCULANTE SIN TRITURAR |  |  | 0 |  | 0 |  |  | 0 |  | 0 |  | 0 |  | 0 | 0 | 46 | 22 | 125
[16 empty] | 49 | 33 | 130
ESCORIA. CT FRIA | 2546.19 | 2546.19 | 0.04340131 | 1.10508 | 5.055213 | 128.7153 |  | 2546.19 | 2546.19 | 0.04340131 | 1.10508 | 5.055213 | 128.7153 | 0 | -9.947598e-13 | 51 | 19 | 135
[16 empty] | 52 |  | 140
CONCENTRADO ESCORIA CT (MATTA) | 0 | 0 | 0 | 0 | 0 | 0 |  | 0 | 0 | 0 | 0 | 0 | 0 | 0 | 0 | 53 |  | 141
[16 empty] | 116 | 28 | 215
SUBTOTAL CIRCULANTE NAVE | 40138.16 | 38643.69 | 0.001314156 | 50.78384 | 10.92264 | 4220.913 |  | 40815.67 | 40815.67 | 0.001288664 | 52.59768 | 10.44009 | 4261.192 | -1.813842 | -40.27941 | 118 |  | 219
[16 empty] | 119 |  | 220
CIRCULANTES RAF |  |  | 0 |  | 0 |  |  | 0 |  | 0 |  | 0 |  | 0 | 0 | 120 |  | 221
[16 empty] | 122 |  | 223
POLVOS DE FUSIÓN | 7099.949 | 7099.874 | 0.9498759 | 67.43999 | 19.06975 | 1353.928 |  | 7004.949 | 7004.949 | 0.93649491 | 65.60099 | 16.62939 | 1164.88 | 1.839 | 189.0478 | 123 |  | 224
[16 empty] | 124 |  | 225
POLVOS DE CONVERSIÓN | 4530.852 | 4445.852 | 0.1548335 | 6.883667 | 15.92573 | 708.0345 |  | 4445.852 | 4445.852 | 0.1510773 | 6.716674 | 15.45338 | 687.0345 | 0.1669932 | 21 | 125 |  | 226
[16 empty] | 128 | 38 | 230
POLVOS PRECIP. ELECTROSTÁTICOS | 1355.35 | 1355.35 | 2.427736 | 32.90433 | 16.832 | 228.1326 |  | 1355.35 | 1355.35 | 2.42773578 | 32.90433 | 16.832 | 228.1326 | 0 | 0 | 117 | 35 | 218
4093
POLVOS PPEE HELE | 2399.665 | 2399.665 | 1.728079 | 41.46811 | 5.760289 | 138.2276 |  | 2399.665 | 2399.665 | 1.728079 | 41.46811 | 5.757558 | 138.1621 | 0 | 0.06555092
PRODUCTOS EN PROCESO | 1262.617 | 1497.558 | 0.4158906 | 6.228202 | 21.19731 | 317.442 |  | 1938.392 | 1938.392 | 0.4005795 | 7.764804 | 22.06865 | 427.7771 | -1.536602 | -110.3351
TOTAL CIRCULANTES | 56786.59 | 55441.99 | 0.3710331 | 205.7081 | 12.56571 | 6966.677 |  | 57959.88 | 57959.88 | 0.3572343 | 207.0526 | 11.91717 | 6907.178 | -1.344451 | 59.49886
|  |  | EMISIÓN ARSÉNICO, tmf |  |  |  | 0.06014368
|  |  | CAPTACIÓN ARSÉNICO (Mes), % |  |  |  | 95.25004
|  |  | EMISIÓN AZUFRE, tmf |  |  |  | 8.10532
|  |  | CAPTACIÓN AZUFRE (Mes), % |  |  |  | 95.07741
|  |  | EMISIÓN ARSÉNICO ACUMULADA, tmf |  |  |  | 2.221412
|  |  | CAPTACIÓN ARSÉNICO ACUMULADO, % |  |  |  | 95.16366
|  |  | EMISIÓN AZUFRE ACUMULADA, tmf |  |  |  | 1430.107
|  |  | CAPTACIÓN AZUFRE ACUMULADA, % |  |  |  | 94.82277

## Ánodos
FLUJO | ÁNODOS
MES | JULIO
AÑO | 2023
Lote | Peso medido, ton | Peso Ajustado, ton | S, ppm | As,ppm | S, ton | As, ton | Peso medido, ton | Peso ajustado, ton | As, ton | S, ton
01072023-1 | 0 | 0 | 0 | 0 | 0 | 0 | 0 | 0 | 0 | 0
Sub total | 0 | 0 | 0 | 0 | 0 | 0 | 0 | 0 | 0 | 0
Ajuste F.R.V. | 0 | 0 | 0 | 0 | 0 | 0 | 0 | 0 | 0 | 0
TOTAL | 0 | 0 | 0 | 0 | 0 | 0 | 0 | 0 | 0 | 0
0 | 0 | 0 | 0 | 0 | 0 | 0 | 0 | 0 | 0 | 0
0 | 0 | 0 | 0 | 0 | 0 | 0 | 0 | 0 | 0 | 0
0 | 0 | 0 | 0 | 0 | 0 | 0 | 0 | 0 | 0 | 0
0 | 0 | 0 | 0 | 0 | 0 | 0 | 0 | 0 | 0 | 0
0 | 0 | 0 | 0 | 0 | 0 | 0 | 0 | 0 | 0 | 0
0 | 0 | 0 | 0 | 0 | 0 | 0 | 0 | 0 | 0 | 0
0 | 0 | 0 | 0 | 0 | 0 | 0 | 0 | 0 | 0 | 0
0 |  | 0
0 |  | 0
0 |  | 0
0 | 0 | 0 | 0 | 0 | 0 | 0 | 0 | 0 | 0 | 0
0 | 0 | 0 | 0 | 0 | 0 | 0 | 0 | 0 | 0 | 0
0 | 0 | 0 | 0 | 0 | 0 | 0 | 0 | 0 | 0 | 0
0 | 0 | 0 | 0 | 0 | 0 | 0 | 0 | 0 | 0 | 0
0 | 0 | 0 | 0 | 0 | 0 | 0 | 0 | 0 | 0 | 0
0 | 0 | 0 | 0 | 0 | 0 | 0 | 0 | 0 | 0 | 0
[7 empty] | 0 | 0 | 0 | 0
[7 empty] | 0 | 0 | 0 | 0
[7 empty] | 0 | 0 | 0 | 0
[5 empty] | 0 | 0 | 0 | 0 | 0 | 0
[5 empty] | 0 | 0 | 0 | 0 | 0 | 0
[5 empty] | 0 | 0 | 0 | 0 | 0 | 0
[5 empty] | 0 | 0 | 0 | 0 | 0 | 0
[5 empty] | 0 | 0 | 0 | 0 | 0 | 0
[5 empty] | 0 | 0 | 0 | 0 | 0 | 0
[5 empty] | 0 | 0 | 0 | 0 | 0 | 0
[5 empty] | 0 | 0 | 0 | 0 | 0 | 0
[5 empty] | 0 | 0 | 0 | 0 | 0 | 0
[5 empty] | 0 | 0 | 0 | 0 | 0 | 0
[5 empty] | 0 | 0 | 0 | 0 | 0 | 0
[5 empty] | 0 | 0 | 0 | 0 | 0 | 0
[5 empty] | 0 | 0 | 0 | 0 | 0 | 0
[5 empty] | 0 | 0 | 0 | 0 | 0 | 0
[5 empty] | 0 | 0 | 0 | 0 | 0 | 0
[5 empty] | 0 | 0 | 0 | 0 | 0 | 0
[5 empty] | 0 | 0 | 0 | 0 | 0 | 0
[5 empty] | TOTAL MES |  | 0 | 1.000013e-07 | 0 | 0
[7 empty] | 0 | 1.000013e-07 | 0% | 0%

## Ácido Sulfúrico Producto
FLUJO | ACIDO SULFÚRICO PRODUCTO
MES | JULIO
AÑO | 2023
DESPACHO DIARIO, TONELADAS | [31 empty] | TOTAL
| 1 | 2 | 3 | 4 | 5 | 6 | 7 | 8 | 9 | 10 | 11 | 12 | 13 | 14 | 15 | 16 | 17 | 18 | 19 | 20 | 21 | 22 | 23 | 24 | 25 | 26 | 27 | 28 | 29 | 30 | 31
Masa medida, kg | 0 | 0 | 0 | 0 | 0 | 0 | 0 | 0 | 0 | 0 | 0 | 0 | 0 | 0 | 0 | 0 | 0 | 0 | 0 | 0 | 0 | 0 | 0 | 0 | 0 | 0 | 0 | 0 | 0 | 0 | 0 | 0
Masa medida, ton | 0 | 0 | 0 | 0 | 0 | 0 | 0 | 0 | 0 | 0 | 0 | 0 | 0 | 0 | 0 | 0 | 0 | 0 | 0 | 0 | 0 | 0 | 0 | 0 | 0 | 0 | 0 | 0 | 0 | 0 |  | 0
Masa ajustada, ton | 0 | 0 | 0 | 0 | 0 | 0 | 0 | 0 | 0 | 0 | 0 | 0 | 0 | 0 | 0 | 0 | 0 | 0 | 0 | 0 | 0 | 0 | 0 | 0 | 0 | 0 | 0 | 0 | 0 | 0 |  | 0
Densidad gr/cc, t/m3 | [31 empty] | 1.77
Volumen m3 | [31 empty] | 0
[H2SO4], % | [31 empty] | 0
[As], mg/l, gr/m3 | [31 empty] | 0 | composito mensual
Ácido al 100%, ton | 0 | 0 | 0 | 0 | 0 | 0 | 0 | 0 | 0 | 0 | 0 | 0 | 0 | 0 | 0 | 0 | 0 | 0 | 0 | 0 | 0 | 0 | 0 | 0 | 0 | 0 | 0 | 0 | 0 | 0 | 0 | 0
Factor gravimétrico H2SO4 ==> S | 0.3269 | 0.3269 | 0.3269 | 0.3269 | 0.3269 | 0.3269 | 0.3269 | 0.3269 | 0.3269 | 0.3269 | 0.3269 | 0.3269 | 0.3269 | 0.3269 | 0.3269 | 0.3269 | 0.3269 | 0.3269 | 0.3269 | 0.3269 | 0.3269 | 0.3269 | 0.3269 | 0.3269 | 0.3269 | 0.3269 | 0.3269 | 0.3269 | 0.3269 | 0.3269 | 0.3269 | 0.3269
Azufre, ton | 0 | 0 | 0 | 0 | 0 | 0 | 0 | 0 | 0 | 0 | 0 | 0 | 0 | 0 | 0 | 0 | 0 | 0 | 0 | 0 | 0 | 0 | 0 | 0 | 0 | 0 | 0 | 0 | 0 | 0 | 0 | 0 | 0%
Arsénico, ton | 0 | 0 | 0 | 0 | 0 | 0 | 0 | 0 | 0 | 0 | 0 | 0 | 0 | 0 | 0 | 0 | 0 | 0 | 0 | 0 | 0 | 0 | 0 | 0 | 0 | 0 | 0 | 0 | 0 | 0 | 0 | 0 | 0%

## DIFERENCIA INVENTARIO ÁCIDO
INVENTARIO | ACIDO SULFÚRICO PRODUCTO
MES | JULIO
AÑO | 2023
4019328
| Inicial | Final | Variación | 6519328
Masa medida, kg | 6660066.02 | 6519328 | -140738.02 | 4160066.02
Masa medida, ton | 6660.06602 | 6519.328 | -140.73802
Densidad gr/cc, t/m3 | 1.765132 | 1.77 |  | 6419328 | 312.5
Volumen m3 | 3773.125 | 3683.236 |  |  | 1875
[H2SO4], % | 95.81 | 95.81 |  |  | 2187.5
[As], mg/l, gr/m3 | 0.131 | 0.13
Ácido al 100%, ton | 6381.009 | 6246.168 | -134.8411
Factor gravimétrico H2SO4 ==> S | 0.3269 | 0.3269 | 0.3269
Azufre, ton | 2085.952 | 2041.872 | -44.07955
Arsénico, ton | 0.0004942794 | 0.0004788207 | -1.545874e-05

## Ácido Sulfúrico Tipo C
FLUJO | ACIDO TIPO C
MES | JULIO
AÑO | 2023
IDENTIFICACIÓN CAMION | DESPACHO DIARIO, TONELADAS | [30 empty] | TOTAL
| 1 | 2 | 3 | 4 | 5 | 6 | 7 | 8 | 9 | 10 | 11 | 12 | 13 | 14 | 15 | 16 | 17 | 18 | 19 | 20 | 21 | 22 | 23 | 24 | 25 | 26 | 27 | 28 | 29 | 30 | 31
CZWW83 | 0 | 0 | 25.66 | 0 | 29.73 | 0 | 0 | 0 | 0 | 0 | 0 | 0 | 0 | 0 | 0 | 0 | 0 | 0 | 0 | 0 | 0 | 0 | 0 | 0 | 0 | 0 | 0 | 0 | 0 | 0 | 25.07 | 80.46
BHFH80 | 0 | 0 | 0 | 0 | 0 | 0 | 0 | 0 | 0 | 0 | 0 | 0 | 0 | 0 | 0 | 0 | 0 | 0 | 0 | 0 | 0 | 0 | 0 | 0 | 0 | 0 | 0 | 0 | 0 | 0 | 30.79 | 30.79
BCDX17 | 0 | 0 | 23.51 | 0 | 0 | 0 | 0 | 0 | 0 | 0 | 0 | 0 | 0 | 0 | 0 | 0 | 0 | 0 | 0 | 0 | 0 | 0 | 0 | 0 | 0 | 0 | 0 | 0 | 0 | 0 | 0 | 23.51
JPPD84 | 0 | 0 | 0 | 0 | 25.84 | 0 | 0 | 0 | 0 | 0 | 0 | 0 | 0 | 0 | 0 | 0 | 0 | 0 | 0 | 0 | 0 | 0 | 0 | 0 | 0 | 0 | 0 | 0 | 0 | 0 | 0 | 25.84
| 0 | 0 | 0 | 0 | 0 | 0 | 0 | 0 | 0 | 0 | 0 | 0 | 0 | 0 | 0 | 0 | 0 | 0 | 0 | 0 | 0 | 0 | 0 | 0 | 0 | 0 | 0 | 0 | 0 | 0 | 0 | 0
| 0 | 0 | 0 | 0 | 0 | 0 | 0 | 0 | 0 | 0 | 0 | 0 | 0 | 0 | 0 | 0 | 0 | 0 | 0 | 0 | 0 | 0 | 0 | 0 | 0 | 0 | 0 | 0 | 0 | 0 | 0 | 0
| 0 | 0 | 0 | 0 | 0 | 0 | 0 | 0 | 0 | 0 | 0 | 0 | 0 | 0 | 0 | 0 | 0 | 0 | 0 | 0 | 0 | 0 | 0 | 0 | 0 | 0 | 0 | 0 | 0 | 0 | 0 | 0
| 0 | 0 | 0 | 0 | 0 | 0 | 0 | 0 | 0 | 0 | 0 | 0 | 0 | 0 | 0 | 0 | 0 | 0 | 0 | 0 | 0 | 0 | 0 | 0 | 0 | 0 | 0 | 0 | 0 | 0 | 0 | 0
| 0 | 0 | 0 | 0 | 0 | 0 | 0 | 0 | 0 | 0 | 0 | 0 | 0 | 0 | 0 | 0 | 0 | 0 | 0 | 0 | 0 | 0 | 0 | 0 | 0 | 0 | 0 | 0 | 0 | 0 | 0
| 0 | 0 | 0 | 0 | 0 | 0 | 0 | 0 | 0 | 0 | 0 | 0 | 0 | 0 | 0 | 0 | 0 | 0 | 0 | 0 | 0 | 0 | 0 | 0 | 0 | 0 | 0 | 0 | 0 | 0 | 0
| 0 | 0 | 0 | 0 | 0 | 0 | 0 | 0 | 0 | 0 | 0 | 0 | 0 | 0 | 0 | 0 | 0 | 0 | 0 | 0 | 0 | 0 | 0 | 0 | 0 | 0 | 0 | 0 | 0 | 0 | 0
| 0 | 0 | 0 | 0 | 0 | 0 | 0 | 0 | 0 | 0 | 0 | 0 | 0 | 0 | 0 | 0 | 0 | 0 | 0 | 0 | 0 | 0 | 0 | 0 | 0 | 0 | 0 | 0 | 0 | 0 | 0
Masa medida, ton | 0 | 0 | 49.17 | 0 | 55.57 | 0 | 0 | 0 | 0 | 0 | 0 | 0 | 0 | 0 | 0 | 0 | 0 | 0 | 0 | 0 | 0 | 0 | 0 | 0 | 0 | 0 | 0 | 0 | 0 | 0 | 55.86 | 160.6
Masa ajustada, ton | 0 | 0 | 49.17 | 0 | 55.57 | 0 | 0 | 0 | 0 | 0 | 0 | 0 | 0 | 0 | 0 | 0 | 0 | 0 | 0 | 0 | 0 | 0 | 0 | 0 | 0 | 0 | 0 | 0 | 0 | 0 | 55.86 | 160.6
Densidad gr/cc, t/m3 | 0 | 0 | 1.16 | 0 | 1.279222 | 0 | 0 | 0 | 0 | 0 | 0 | 0 | 0 | 0 | 0 | 0 | 0 | 0 | 0 | 0 | 0 | 0 | 0 | 0 | 0 | 0 | 0 | 0 | 0 | 0 | 1.170953 | 1.202698
Volumen m3 | 0 | 0 | 42.38793 | 0 | 43.44046 | 0 | 0 | 0 | 0 | 0 | 0 | 0 | 0 | 0 | 0 | 0 | 0 | 0 | 0 | 0 | 0 | 0 | 0 | 0 | 0 | 0 | 0 | 0 | 0 | 0 | 47.70472 | 133.5331
Ácidez g/l, kg/m3 | 0 | 0 | 213.1767 | 0 | 489.9865 | 0 | 0 | 0 | 0 | 0 | 0 | 0 | 0 | 0 | 0 | 0 | 0 | 0 | 0 | 0 | 0 | 0 | 0 | 0 | 0 | 0 | 0 | 0 | 0 | 0 | 280.2801
[As], mg/l, gr/m3 | 0 | 0 | 1268.006 | 0 | 115.3545 | 0 | 0 | 0 | 0 | 0 | 0 | 0 | 0 | 0 | 0 | 0 | 0 | 0 | 0 | 0 | 0 | 0 | 0 | 0 | 0 | 0 | 0 | 0 | 0 | 0 | 322.0549
Azufre, ton | 0 | 0 | 2.953907 | 0 | 6.958144 | 0 | 0 | 0 | 0 | 0 | 0 | 0 | 0 | 0 | 0 | 0 | 0 | 0 | 0 | 0 | 0 | 0 | 0 | 0 | 0 | 0 | 0 | 0 | 0 | 0 | 4.370877 | 14.28293 | 0.08893479
Arsénico, ton | 0 | 0 | 0.05374814 | 0 | 0.005011052 | 0 | 0 | 0 | 0 | 0 | 0 | 0 | 0 | 0 | 0 | 0 | 0 | 0 | 0 | 0 | 0 | 0 | 0 | 0 | 0 | 0 | 0 | 0 | 0 | 0 | 0.01536354 | 0.07412273 | 0.0004615363

## Ácido Sulfúrico PTGC
FLUJO | ACIDO PTGC
MES | JULIO
AÑO | 2023
IDENTIFICACIÓN CAMION | DESPACHO DIARIO, TONELADAS | [30 empty] | TOTAL
| 1 | 2 | 3 | 4 | 5 | 6 | 7 | 8 | 9 | 10 | 11 | 12 | 13 | 14 | 15 | 16 | 17 | 18 | 19 | 20 | 21 | 22 | 23 | 24 | 25 | 26 | 27 | 28 | 29 | 30 | 31
BBZP-72 | 0 | 0 | 0 | 0 | 0 | 0 | 0 | 0 | 0 | 0 | 0 | 0 | 0 | 0 | 0 | 0 | 0 | 0 | 0 | 0 | 0 | 0 | 0 | 0 | 0 | 0 | 0 | 0 | 0 | 0 |  | 0
BHBC-64 | 0 | 0 | 0 | 0 | 0 | 0 | 0 | 0 | 0 | 0 | 0 | 0 | 0 | 0 | 0 | 0 | 0 | 0 | 0 | 0 | 0 | 0 | 0 | 0 | 0 | 0 | 0 | 0 | 0 | 0 |  | 0
BHFA-80 | 0 | 0 | 0 | 0 | 0 | 0 | 0 | 0 | 0 | 0 | 0 | 0 | 0 | 0 | 0 | 0 | 0 | 0 | 0 | 0 | 0 | 0 | 0 | 0 | 0 | 0 | 0 | 0 | 0 | 0 |  | 0
BHFB-80 | 0 | 0 | 0 | 0 | 0 | 0 | 0 | 0 | 0 | 0 | 0 | 0 | 0 | 0 | 0 | 0 | 0 | 0 | 0 | 0 | 0 | 0 | 0 | 0 | 0 | 0 | 0 | 0 | 0 | 0 |  | 0
BHFH-80 | 0 | 0 | 0 | 0 | 0 | 0 | 0 | 0 | 0 | 0 | 0 | 0 | 0 | 0 | 0 | 0 | 0 | 0 | 0 | 0 | 0 | 0 | 0 | 0 | 0 | 0 | 0 | 0 | 0 | 0 |  | 0
BHFN-80 | 0 | 0 | 0 | 0 | 0 | 0 | 0 | 0 | 0 | 0 | 0 | 0 | 0 | 0 | 0 | 0 | 0 | 0 | 0 | 0 | 0 | 0 | 0 | 0 | 0 | 0 | 0 | 0 | 0 | 0 |  | 0
BVGP-12 | 0 | 0 | 0 | 0 | 0 | 0 | 0 | 0 | 0 | 0 | 0 | 0 | 0 | 0 | 0 | 0 | 0 | 0 | 0 | 0 | 0 | 0 | 0 | 0 | 0 | 0 | 0 | 0 | 0 | 0 |  | 0
BVGP-13 | 0 | 0 | 0 | 0 | 0 | 0 | 0 | 0 | 0 | 0 | 0 | 0 | 0 | 0 | 0 | 0 | 0 | 0 | 0 | 0 | 0 | 0 | 0 | 0 | 0 | 0 | 0 | 0 | 0 | 0 |  | 0
CDLV-83 | 0 | 0 | 0 | 0 | 0 | 0 | 0 | 0 | 0 | 0 | 0 | 0 | 0 | 0 | 0 | 0 | 0 | 0 | 0 | 0 | 0 | 0 | 0 | 0 | 0 | 0 | 0 | 0 | 0 | 0 |  | 0
CDLV-84 | 0 | 0 | 0 | 0 | 0 | 0 | 0 | 0 | 0 | 0 | 0 | 0 | 0 | 0 | 0 | 0 | 0 | 0 | 0 | 0 | 0 | 0 | 0 | 0 | 0 | 0 | 0 | 0 | 0 | 0 |  | 0
CGTP-29 | 0 | 0 | 0 | 0 | 0 | 0 | 0 | 0 | 0 | 0 | 0 | 0 | 0 | 0 | 0 | 0 | 0 | 0 | 0 | 0 | 0 | 0 | 0 | 0 | 0 | 0 | 0 | 0 | 0 | 0 |  | 0
CGTP-31 | 0 | 0 | 0 | 0 | 0 | 0 | 0 | 0 | 0 | 0 | 0 | 0 | 0 | 0 | 0 | 0 | 0 | 0 | 0 | 0 | 0 | 0 | 0 | 0 | 0 | 0 | 0 | 0 | 0 | 0 |  | 0
CWVR-12 | 0 | 0 | 0 | 0 | 0 | 0 | 0 | 0 | 0 | 0 | 0 | 0 | 0 | 0 | 0 | 0 | 0 | 0 | 0 | 0 | 0 | 0 | 0 | 0 | 0 | 0 | 0 | 0 | 0 | 0 |  | 0
CZWW-83 | 0 | 0 | 0 | 0 | 0 | 0 | 0 | 0 | 0 | 0 | 0 | 0 | 0 | 0 | 0 | 0 | 0 | 0 | 0 | 0 | 0 | 0 | 0 | 0 | 0 | 0 | 0 | 0 | 0 | 0 |  | 0
DDLW-73 | 0 | 0 | 0 | 0 | 0 | 0 | 0 | 0 | 0 | 0 | 0 | 0 | 0 | 0 | 0 | 0 | 0 | 0 | 0 | 0 | 0 | 0 | 0 | 0 | 0 | 0 | 0 | 0 | 0 | 0 |  | 0
DHFH-80 | 0 | 0 | 0 | 0 | 0 | 0 | 0 | 0 | 0 | 0 | 0 | 0 | 0 | 0 | 0 | 0 | 0 | 0 | 0 | 0 | 0 | 0 | 0 | 0 | 0 | 0 | 0 | 0 | 0 | 0 |  | 0
DRRS-56 | 0 | 0 | 0 | 0 | 0 | 0 | 0 | 0 | 0 | 0 | 0 | 0 | 0 | 0 | 0 | 0 | 0 | 0 | 0 | 0 | 0 | 0 | 0 | 0 | 0 | 0 | 0 | 0 | 0 | 0 |  | 0
FKRR-18 | 0 | 0 | 0 | 0 | 0 | 0 | 0 | 0 | 0 | 0 | 0 | 0 | 0 | 0 | 0 | 0 | 0 | 0 | 0 | 0 | 0 | 0 | 0 | 0 | 0 | 0 | 0 | 0 | 0 | 0 |  | 0
FTZF-11 | 0 | 0 | 0 | 0 | 0 | 0 | 0 | 0 | 0 | 0 | 0 | 0 | 0 | 0 | 0 | 0 | 0 | 0 | 0 | 0 | 0 | 0 | 0 | 0 | 0 | 0 | 0 | 0 | 0 | 0 |  | 0
GCFP-76 | 0 | 0 | 0 | 0 | 0 | 0 | 0 | 0 | 0 | 0 | 0 | 0 | 0 | 0 | 0 | 0 | 0 | 0 | 0 | 0 | 0 | 0 | 0 | 0 | 0 | 0 | 0 | 0 | 0 | 0 |  | 0
GSKR-38 | 0 | 0 | 0 | 0 | 0 | 0 | 0 | 0 | 0 | 0 | 0 | 0 | 0 | 0 | 0 | 0 | 0 | 0 | 0 | 0 | 0 | 0 | 0 | 0 | 0 | 0 | 0 | 0 | 0 | 0 |  | 0
HKFL-96 | 0 | 0 | 0 | 0 | 0 | 0 | 0 | 0 | 0 | 0 | 0 | 0 | 0 | 0 | 0 | 0 | 0 | 0 | 0 | 0 | 0 | 0 | 0 | 0 | 0 | 0 | 0 | 0 | 0 | 0 |  | 0
HLFX-56 | 0 | 0 | 0 | 0 | 0 | 0 | 0 | 0 | 0 | 0 | 0 | 0 | 0 | 0 | 0 | 0 | 0 | 0 | 0 | 0 | 0 | 0 | 0 | 0 | 0 | 0 | 0 | 0 | 0 | 0 |  | 0
JPPD-86 | 0 | 0 | 0 | 0 | 0 | 0 | 0 | 0 | 0 | 0 | 0 | 0 | 0 | 0 | 0 | 0 | 0 | 0 | 0 | 0 | 0 | 0 | 0 | 0 | 0 | 0 | 0 | 0 | 0 | 0 |  | 0
JGBP-15 | 0 | 0 | 0 | 0 | 0 | 0 | 0 | 0 | 0 | 0 | 0 | 0 | 0 | 0 | 0 | 0 | 0 | 0 | 0 | 0 | 0 | 0 | 0 | 0 | 0 | 0 | 0 | 0 | 0 | 0 |  | 0
YN-4096 | 0 | 0 | 0 | 0 | 0 | 0 | 0 | 0 | 0 | 0 | 0 | 0 | 0 | 0 | 0 | 0 | 0 | 0 | 0 | 0 | 0 | 0 | 0 | 0 | 0 | 0 | 0 | 0 | 0 | 0 |  | 0
[8 empty] | 0 | 0 | 0 | 0 | 0 | 0 | 0 | 0 | 0 | 0 | 0 | 0 | 0 | 0 | 0 | 0 | 0 | 0 | 0 | 0 | 0 | 0 | 0 | 0 | 0
Masa ajustada, ton | 0 | 0 | 0 | 0 | 0 | 0 | 0 | 0 | 0 | 0 | 0 | 0 | 0 | 0 | 0 | 0 | 0 | 0 | 0 | 0 | 0 | 0 | 0 | 0 | 0 | 0 | 0 | 0 | 0 | 0 | 0 | 0
Densidad gr/cc, t/m3
Volumen m3 | 0 | 0 | 0 | 0 | 0 | 0 | 0 | 0 | 0 | 0 | 0 | 0 | 0 | 0 | 0 | 0 | 0 | 0 | 0 | 0 | 0 | 0 | 0 | 0 | 0 | 0 | 0 | 0
Ácidez g/l, kg/m3 | 0 | 0 | 0 | 0 | 0 | 0 | 0 | 0 | 0 | 0 | 0 | 0 | 0 | 0 | 0 | 0 | 0 | 0 | 0 | 0 | 0 | 0 | 0 | 0 | 0 | 0 | 0 | 0 | 0 | 0 | 0
[As], mg/l, gr/m3 | 0 | 0 | 0 | 0 | 0 | 0 | 0 | 0 | 0 | 0 | 0 | 0 | 0 | 0 | 0 | 0 | 0 | 0 | 0 | 0 | 0 | 0 | 0 | 0 | 0 | 0 | 0 | 0
Azufre, ton | 0 | 0 | 0 | 0 | 0 | 0 | 0 | 0 | 0 | 0 | 0 | 0 | 0 | 0 | 0 | 0 | 0 | 0 | 0 | 0 | 0 | 0 | 0 | 0 | 0 | 0 | 0 | 0 |  |  |  | 0 | 0
Arsénico, ton | 0 | 0 | 0 | 0 | 0 | 0 | 0 | 0 | 0 | 0 | 0 | 0 | 0 | 0 | 0 | 0 | 0 | 0 | 0 | 0 | 0 | 0 | 0 | 0 | 0 | 0 | 0 | 0 | 0 | 0 | 0 | 0 | 0
| 20.46 | [7 empty] | 52.88 | 19.1 | 20.7 |  | 33.15 | 57.01 | 41.58 | 17.32 | 22.66 |  |  | 20.89

## Camiones Ácidos C - PTGC
ACIDO C | Fecha |  | 2023-07-01 | 2023-07-02 | 2023-07-03 | 2023-07-04 | 2023-07-05 | 2023-07-06 | 2023-07-07 | 2023-07-08 | 2023-07-09 | 2023-07-10 | 2023-07-11 | 2023-07-12 | 2023-07-13 | 2023-07-14 | 2023-07-15 | 2023-07-16 | 2023-07-17 | 2023-07-18 | 2023-07-19 | 2023-07-20 | 2023-07-21 | 2023-07-22 | 2023-07-23 | 2023-07-24 | 2023-07-25 | 2023-07-26 | 2023-07-27 | 2023-07-28 | 2023-07-29 | 2023-07-30 | 2023-07-31
| Camión 1 | Camión | 0 | 0 | CZWW83 | 0 | JPPD84 | 0 | 0 | 0 | 0 | 0 | 0 | 0 | 0 | 0 | 0 | 0 | 0 | 0 | 0 | 0 | 0 | 0 | 0 | 0 | 0 | 0 | 0 | 0 | 0 | 0 | BHFH80
|  | Volumen, m3 | 0 | 0 | 22.12069 | 0 | 20.03101 | 0 | 0 | 0 | 0 | 0 | 0 | 0 | 0 | 0 | 0 | 0 | 0 | 0 | 0 | 0 | 0 | 0 | 0 | 0 | 0 | 0 | 0 | 0 | 0 | 0 | 25.51888
|  | Densidad g/cc, kg/l, t/m3 | 0 | 0 | 1.16 | 0 | 1.29 | 0 | 0 | 0 | 0 | 0 | 0 | 0 | 0 | 0 | 0 | 0 | 0 | 0 | 0 | 0 | 0 | 0 | 0 | 0 | 0 | 0 | 0 | 0 | 0 | 0 | 1.206558
|  | Peso (t) | 0 | 0 | 25.66 | 0 | 25.84 | 0 | 0 | 0 | 0 | 0 | 0 | 0 | 0 | 0 | 0 | 0 | 0 | 0 | 0 | 0 | 0 | 0 | 0 | 0 | 0 | 0 | 0 | 0 | 0 | 0 | 30.79
|  | Ácidez gr/l | 0 | 0 | 213.76 | 0 | 507.15 | 0 | 0 | 0 | 0 | 0 | 0 | 0 | 0 | 0 | 0 | 0 | 0 | 0 | 0 | 0 | 0 | 0 | 0 | 0 | 0 | 0 | 0 | 0 | 0 | 0 | 334.9126
|  | Finos de S, t | 0 | 0 | 1.545753 | 0 | 3.320887 | 0 | 0 | 0 | 0 | 0 | 0 | 0 | 0 | 0 | 0 | 0 | 0 | 0 | 0 | 0 | 0 | 0 | 0 | 0 | 0 | 0 | 0 | 0 | 0 | 0 | 2.793882
|  | As mg/L | 0 | 0 | 1290 | 0 | 124.3 | 0 | 0 | 0 | 0 | 0 | 0 | 0 | 0 | 0 | 0 | 0 | 0 | 0 | 0 | 0 | 0 | 0 | 0 | 0 | 0 | 0 | 0 | 0 | 0 | 0 | 540.4845
|  | Finos de As, t | 0 | 0 | 0.02853569 | 0 | 0.002489854 | 0 | 0 | 0 | 0 | 0 | 0 | 0 | 0 | 0 | 0 | 0 | 0 | 0 | 0 | 0 | 0 | 0 | 0 | 0 | 0 | 0 | 0 | 0 | 0 | 0 | 0.01379256
| Camión 2 | Camión | 0 | 0 | BCDX17 | 0 | CZWW83 | 0 | 0 | 0 | 0 | 0 | 0 | 0 | 0 | 0 | 0 | 0 | 0 | 0 | 0 | 0 | 0 | 0 | 0 | 0 | 0 | 0 | 0 | 0 | 0 | 0 | CZWW83
|  | Volumen, m3 | 0 | 0 | 20.26724 | 0 | 23.40945 | 0 | 0 | 0 | 0 | 0 | 0 | 0 | 0 | 0 | 0 | 0 | 0 | 0 | 0 | 0 | 0 | 0 | 0 | 0 | 0 | 0 | 0 | 0 | 0 | 0 | 22.18584
|  | Densidad g/cc, kg/l, t/m3 | 0 | 0 | 1.16 | 0 | 1.27 | 0 | 0 | 0 | 0 | 0 | 0 | 0 | 0 | 0 | 0 | 0 | 0 | 0 | 0 | 0 | 0 | 0 | 0 | 0 | 0 | 0 | 0 | 0 | 0 | 0 | 1.13
|  | Peso (t) | 0 | 0 | 23.51 | 0 | 29.73 | 0 | 0 | 0 | 0 | 0 | 0 | 0 | 0 | 0 | 0 | 0 | 0 | 0 | 0 | 0 | 0 | 0 | 0 | 0 | 0 | 0 | 0 | 0 | 0 | 0 | 25.07
|  | Ácidez gr/l | 0 | 0 | 212.54 | 0 | 475.3 | 0 | 0 | 0 | 0 | 0 | 0 | 0 | 0 | 0 | 0 | 0 | 0 | 0 | 0 | 0 | 0 | 0 | 0 | 0 | 0 | 0 | 0 | 0 | 0 | 0 | 217.44
|  | Finos de S, t | 0 | 0 | 1.408154 | 0 | 3.637256 | 0 | 0 | 0 | 0 | 0 | 0 | 0 | 0 | 0 | 0 | 0 | 0 | 0 | 0 | 0 | 0 | 0 | 0 | 0 | 0 | 0 | 0 | 0 | 0 | 0 | 1.576995
|  | As mg/L | 0 | 0 | 1244 | 0 | 107.7 | 0 | 0 | 0 | 0 | 0 | 0 | 0 | 0 | 0 | 0 | 0 | 0 | 0 | 0 | 0 | 0 | 0 | 0 | 0 | 0 | 0 | 0 | 0 | 0 | 0 | 70.81
|  | Finos de As, t | 0 | 0 | 0.02521245 | 0 | 0.002521198 | 0 | 0 | 0 | 0 | 0 | 0 | 0 | 0 | 0 | 0 | 0 | 0 | 0 | 0 | 0 | 0 | 0 | 0 | 0 | 0 | 0 | 0 | 0 | 0 | 0 | 0.001570979
| Camión 3 | Camión | 0 | 0 | 0 | 0 | 0 | 0 | 0 | 0 | 0 | 0 | 0 | 0 | 0 | 0 | 0 | 0 | 0 | 0 | 0 | 0 | 0 | 0 | 0 | 0 | 0 | 0 | 0 | 0 | 0 | 0 | 0
|  | Volumen, m3 | 0 | 0 | 0 | 0 | 0 | 0 | 0 | 0 | 0 | 0 | 0 | 0 | 0 | 0 | 0 | 0 | 0 | 0 | 0 | 0 | 0 | 0 | 0 | 0 | 0 | 0 | 0 | 0 | 0 | 0 | 0
|  | Densidad g/cc, kg/l, t/m3 | 0 | 0 | 0 | 0 | 0 | 0 | 0 | 0 | 0 | 0 | 0 | 0 | 0 | 0 | 0 | 0 | 0 | 0 | 0 | 0 | 0 | 0 | 0 | 0 | 0 | 0 | 0 | 0 | 0 | 0 | 0
|  | Peso (t) | 0 | 0 | 0 | 0 | 0 | 0 | 0 | 0 | 0 | 0 | 0 | 0 | 0 | 0 | 0 | 0 | 0 | 0 | 0 | 0 | 0 | 0 | 0 | 0 | 0 | 0 | 0 | 0 | 0 | 0 | 0
|  | Ácidez gr/l | 0 | 0 | 0 | 0 | 0 | 0 | 0 | 0 | 0 | 0 | 0 | 0 | 0 | 0 | 0 | 0 | 0 | 0 | 0 | 0 | 0 | 0 | 0 | 0 | 0 | 0 | 0 | 0 | 0 | 0 | 0
|  | Finos de S, t | 0 | 0 | 0 | 0 | 0 | 0 | 0 | 0 | 0 | 0 | 0 | 0 | 0 | 0 | 0 | 0 | 0 | 0 | 0 | 0 | 0 | 0 | 0 | 0 | 0 | 0 | 0 | 0 | 0 | 0 | 0
|  | As mg/L | 0 | 0 | 0 | 0 | 0 | 0 | 0 | 0 | 0 | 0 | 0 | 0 | 0 | 0 | 0 | 0 | 0 | 0 | 0 | 0 | 0 | 0 | 0 | 0 | 0 | 0 | 0 | 0 | 0 | 0 | 0
|  | Finos de As, t | 0 | 0 | 0 | 0 | 0 | 0 | 0 | 0 | 0 | 0 | 0 | 0 | 0 | 0 | 0 | 0 | 0 | 0 | 0 | 0 | 0 | 0 | 0 | 0 | 0 | 0 | 0 | 0 | 0 | 0 | 0
| Camión 4 | Camión | 0 | 0 | 0 | 0 | 0 | 0 | 0 | 0 | 0 | 0 | 0 | 0 | 0 | 0 | 0 | 0 | 0 | 0 | 0 | 0 | 0 | 0 | 0 | 0 | 0 | 0 | 0 | 0 | 0 | 0 | 0
|  | Volumen, m3 | 0 | 0 | 0 | 0 | 0 | 0 | 0 | 0 | 0 | 0 | 0 | 0 | 0 | 0 | 0 | 0 | 0 | 0 | 0 | 0 | 0 | 0 | 0 | 0 | 0 | 0 | 0 | 0 | 0 | 0 | 0
|  | Densidad g/cc, kg/l, t/m3 | 0 | 0 | 0 | 0 | 0 | 0 | 0 | 0 | 0 | 0 | 0 | 0 | 0 | 0 | 0 | 0 | 0 | 0 | 0 | 0 | 0 | 0 | 0 | 0 | 0 | 0 | 0 | 0 | 0 | 0 | 0
|  | Peso (t) | 0 | 0 | 0 | 0 | 0 | 0 | 0 | 0 | 0 | 0 | 0 | 0 | 0 | 0 | 0 | 0 | 0 | 0 | 0 | 0 | 0 | 0 | 0 | 0 | 0 | 0 | 0 | 0 | 0 | 0 | 0
|  | Ácidez gr/l | 0 | 0 | 0 | 0 | 0 | 0 | 0 | 0 | 0 | 0 | 0 | 0 | 0 | 0 | 0 | 0 | 0 | 0 | 0 | 0 | 0 | 0 | 0 | 0 | 0 | 0 | 0 | 0 | 0 | 0 | 0
|  | Finos de S, t | 0 | 0 | 0 | 0 | 0 | 0 | 0 | 0 | 0 | 0 | 0 | 0 | 0 | 0 | 0 | 0 | 0 | 0 | 0 | 0 | 0 | 0 | 0 | 0 | 0 | 0 | 0 | 0 | 0 | 0 | 0
|  | As mg/L | 0 | 0 | 0 | 0 | 0 | 0 | 0 | 0 | 0 | 0 | 0 | 0 | 0 | 0 | 0 | 0 | 0 | 0 | 0 | 0 | 0 | 0 | 0 | 0 | 0 | 0 | 0 | 0 | 0 | 0 | 0
|  | Finos de As, t | 0 | 0 | 0 | 0 | 0 | 0 | 0 | 0 | 0 | 0 | 0 | 0 | 0 | 0 | 0 | 0 | 0 | 0 | 0 | 0 | 0 | 0 | 0 | 0 | 0 | 0 | 0 | 0 | 0 | 0 | 0
[9 empty] | 0 | 0 | 0 | 0 | 0 | 0 | 0 | 0 | 0 | 0 | 0 | 0 | 0 | 0 | 0 | 0 | 0 | 0 | 0 | 0 | 0 | 0 | 0 | 0 | 0
|  | Volumen, m3 | 0 | 0 | 0 | 0 | 0 | 0 | 0 | 0 | 0 | 0 | 0 | 0 | 0 | 0 | 0 | 0 | 0 | 0 | 0 | 0 | 0 | 0 | 0 | 0 | 0 | 0 | 0 | 0 | 0 | 0
|  | Densidad g/cc, kg/l, t/m3 | 0 | 0 | 0 | 0 | 0 | 0 | 0 | 0 | 0 | 0 | 0 | 0 | 0 | 0 | 0 | 0 | 0 | 0 | 0 | 0 | 0 | 0 | 0 | 0 | 0 | 0 | 0 | 0 | 0 | 0
|  | Peso (t) | 0 | 0 | 0 | 0 | 0 | 0 | 0 | 0 | 0 | 0 | 0 | 0 | 0 | 0 | 0 | 0 | 0 | 0 | 0 | 0 | 0 | 0 | 0 | 0 | 0 | 0 | 0 | 0 | 0 | 0
|  | Ácidez gr/l | 0 | 0 | 0 | 0 | 0 | 0 | 0 | 0 | 0 | 0 | 0 | 0 | 0 | 0 | 0 | 0 | 0 | 0 | 0 | 0 | 0 | 0 | 0 | 0 | 0 | 0 | 0 | 0 | 0 | 0 | 0
|  | Finos de S, t | 0 | 0 | 0 | 0 | 0 | 0 | 0 | 0 | 0 | 0 | 0 | 0 | 0 | 0 | 0 | 0 | 0 | 0 | 0 | 0 | 0 | 0 | 0 | 0 | 0 | 0 | 0 | 0 | 0 | 0 | 0
|  | As mg/L | 0 | 0 | 0 | 0 | 0 | 0 | 0 | 0 | 0 | 0 | 0 | 0 | 0 | 0 | 0 | 0 | 0 | 0 | 0 | 0 | 0 | 0 | 0 | 0 | 0 | 0 | 0 | 0 | 0 | 0
|  | Finos de As, t | 0 | 0 | 0 | 0 | 0 | 0 | 0 | 0 | 0 | 0 | 0 | 0 | 0 | 0 | 0 | 0 | 0 | 0 | 0 | 0 | 0 | 0 | 0 | 0 | 0 | 0 | 0 | 0 | 0 | 0 | 0
| Camión 6 | Camión | 0 | 0 | 0 | 0 | 0 | 0 | 0 | 0 | 0 | 0 | 0 | 0 | 0 | 0 | 0 | 0 | 0 | 0 | 0 | 0 | 0 | 0 | 0 | 0 | 0 | 0 | 0 | 0 | 0 | 0
|  | Volumen, m3 | 0 | 0 | 0 | 0 | 0 | 0 | 0 | 0 | 0 | 0 | 0 | 0 | 0 | 0 | 0 | 0 | 0 | 0 | 0 | 0 | 0 | 0 | 0 | 0 | 0 | 0 | 0 | 0 | 0 | 0
|  | Densidad g/cc, kg/l, t/m3 | 0 | 0 | 0 | 0 | 0 | 0 | 0 | 0 | 0 | 0 | 0 | 0 | 0 | 0 | 0 | 0 | 0 | 0 | 0 | 0 | 0 | 0 | 0 | 0 | 0 | 0 | 0 | 0 | 0 | 0
|  | Peso (t) | 0 | 0 | 0 | 0 | 0 | 0 | 0 | 0 | 0 | 0 | 0 | 0 | 0 | 0 | 0 | 0 | 0 | 0 | 0 | 0 | 0 | 0 | 0 | 0 | 0 | 0 | 0 | 0 | 0 | 0
|  | Ácidez gr/l | 0 | 0 | 0 | 0 | 0 | 0 | 0 | 0 | 0 | 0 | 0 | 0 | 0 | 0 | 0 | 0 | 0 | 0 | 0 | 0 | 0 | 0 | 0 | 0 | 0 | 0 | 0 | 0 | 0 | 0 | 0
|  | Finos de S, t | 0 | 0 | 0 | 0 | 0 | 0 | 0 | 0 | 0 | 0 | 0 | 0 | 0 | 0 | 0 | 0 | 0 | 0 | 0 | 0 | 0 | 0 | 0 | 0 | 0 | 0 | 0 | 0 | 0 | 0 | 0
|  | As mg/L | 0 | 0 | 0 | 0 | 0 | 0 | 0 | 0 | 0 | 0 | 0 | 0 | 0 | 0 | 0 | 0 | 0 | 0 | 0 | 0 | 0 | 0 | 0 | 0 | 0 | 0 | 0 | 0 | 0 | 0
|  | Finos de As, t | 0 | 0 | 0 | 0 | 0 | 0 | 0 | 0 | 0 | 0 | 0 | 0 | 0 | 0 | 0 | 0 | 0 | 0 | 0 | 0 | 0 | 0 | 0 | 0 | 0 | 0 | 0 | 0 | 0 | 0 | 0
| Camión 7 | Camión | 0 | 0 | 0 | 0 | 0 | 0 | 0 | 0 | 0 | 0 | 0 | 0 | 0 | 0 | 0 | 0 | 0 | 0 | 0 | 0 | 0 | 0 | 0 | 0 | 0 | 0 | 0 | 0 | 0 | 0
|  | Volumen, m3 | 0 | 0 | 0 | 0 | 0 | 0 | 0 | 0 | 0 | 0 | 0 | 0 | 0 | 0 | 0 | 0 | 0 | 0 | 0 | 0 | 0 | 0 | 0 | 0 | 0 | 0 | 0 | 0 | 0 | 0
|  | Densidad g/cc, kg/l, t/m3 | 0 | 0 | 0 | 0 | 0 | 0 | 0 | 0 | 0 | 0 | 0 | 0 | 0 | 0 | 0 | 0 | 0 | 0 | 0 | 0 | 0 | 0 | 0 | 0 | 0 | 0 | 0 | 0 | 0 | 0
|  | Peso (t) | 0 | 0 | 0 | 0 | 0 | 0 | 0 | 0 | 0 | 0 | 0 | 0 | 0 | 0 | 0 | 0 | 0 | 0 | 0 | 0 | 0 | 0 | 0 | 0 | 0 | 0 | 0 | 0 | 0 | 0
|  | Ácidez gr/l | 0 | 0 | 0 | 0 | 0 | 0 | 0 | 0 | 0 | 0 | 0 | 0 | 0 | 0 | 0 | 0 | 0 | 0 | 0 | 0 | 0 | 0 | 0 | 0 | 0 | 0 | 0 | 0 | 0 | 0 | 0
|  | Finos de S, t | 0 | 0 | 0 | 0 | 0 | 0 | 0 | 0 | 0 | 0 | 0 | 0 | 0 | 0 | 0 | 0 | 0 | 0 | 0 | 0 | 0 | 0 | 0 | 0 | 0 | 0 | 0 | 0 | 0 | 0 | 0
|  | As mg/L | 0 | 0 | 0 | 0 | 0 | 0 | 0 | 0 | 0 | 0 | 0 | 0 | 0 | 0 | 0 | 0 | 0 | 0 | 0 | 0 | 0 | 0 | 0 | 0 | 0 | 0 | 0 | 0 | 0 | 0
|  | Finos de As, t | 0 | 0 | 0 | 0 | 0 | 0 | 0 | 0 | 0 | 0 | 0 | 0 | 0 | 0 | 0 | 0 | 0 | 0 | 0 | 0 | 0 | 0 | 0 | 0 | 0 | 0 | 0 | 0 | 0 | 0 | 0
| Camión 8 | Camión | 0 | 0 | 0 | 0 | 0 | 0 | 0 | 0 | 0 | 0 | 0 | 0 | 0 | 0 | 0 | 0 | 0 | 0 | 0 | 0 | 0 | 0 | 0 | 0 | 0 | 0 | 0 | 0 | 0 | 0
|  | Volumen, m3 | 0 | 0 | 0 | 0 | 0 | 0 | 0 | 0 | 0 | 0 | 0 | 0 | 0 | 0 | 0 | 0 | 0 | 0 | 0 | 0 | 0 | 0 | 0 | 0 | 0 | 0 | 0 | 0 | 0 | 0
|  | Densidad g/cc, kg/l, t/m3 | 0 | 0 | 0 | 0 | 0 | 0 | 0 | 0 | 0 | 0 | 0 | 0 | 0 | 0 | 0 | 0 | 0 | 0 | 0 | 0 | 0 | 0 | 0 | 0 | 0 | 0 | 0 | 0 | 0 | 0
|  | Peso (t) | 0 | 0 | 0 | 0 | 0 | 0 | 0 | 0 | 0 | 0 | 0 | 0 | 0 | 0 | 0 | 0 | 0 | 0 | 0 | 0 | 0 | 0 | 0 | 0 | 0 | 0 | 0 | 0 | 0 | 0
|  | Ácidez gr/l | 0 | 0 | 0 | 0 | 0 | 0 | 0 | 0 | 0 | 0 | 0 | 0 | 0 | 0 | 0 | 0 | 0 | 0 | 0 | 0 | 0 | 0 | 0 | 0 | 0 | 0 | 0 | 0 | 0 | 0 | 0
|  | Finos de S, t | 0 | 0 | 0 | 0 | 0 | 0 | 0 | 0 | 0 | 0 | 0 | 0 | 0 | 0 | 0 | 0 | 0 | 0 | 0 | 0 | 0 | 0 | 0 | 0 | 0 | 0 | 0 | 0 | 0 | 0 | 0
|  | As mg/L | 0 | 0 | 0 | 0 | 0 | 0 | 0 | 0 | 0 | 0 | 0 | 0 | 0 | 0 | 0 | 0 | 0 | 0 | 0 | 0 | 0 | 0 | 0 | 0 | 0 | 0 | 0 | 0 | 0 | 0
|  | Finos de As, t | 0 | 0 | 0 | 0 | 0 | 0 | 0 | 0 | 0 | 0 | 0 | 0 | 0 | 0 | 0 | 0 | 0 | 0 | 0 | 0 | 0 | 0 | 0 | 0 | 0 | 0 | 0 | 0 | 0 | 0 | 0
| Camión 9 | Camión | 0 | 0 | 0 | 0 | 0 | 0 | 0 | 0 | 0 | 0 | 0 | 0 | 0 | 0 | 0 | 0 | 0 | 0 | 0 | 0 | 0 | 0 | 0 | 0 | 0 | 0 | 0 | 0 | 0 | 0
|  | Volumen, m3 | 0 | 0 | 0 | 0 | 0 | 0 | 0 | 0 | 0 | 0 | 0 | 0 | 0 | 0 | 0 | 0 | 0 | 0 | 0 | 0 | 0 | 0 | 0 | 0 | 0 | 0 | 0 | 0 | 0 | 0
|  | Densidad g/cc, kg/l, t/m3 | 0 | 0 | 0 | 0 | 0 | 0 | 0 | 0 | 0 | 0 | 0 | 0 | 0 | 0 | 0 | 0 | 0 | 0 | 0 | 0 | 0 | 0 | 0 | 0 | 0 | 0 | 0 | 0 | 0 | 0
|  | Peso (t) | 0 | 0 | 0 | 0 | 0 | 0 | 0 | 0 | 0 | 0 | 0 | 0 | 0 | 0 | 0 | 0 | 0 | 0 | 0 | 0 | 0 | 0 | 0 | 0 | 0 | 0 | 0 | 0 | 0 | 0
|  | Ácidez gr/l | 0 | 0 | 0 | 0 | 0 | 0 | 0 | 0 | 0 | 0 | 0 | 0 | 0 | 0 | 0 | 0 | 0 | 0 | 0 | 0 | 0 | 0 | 0 | 0 | 0 | 0 | 0 | 0 | 0 | 0 | 0
|  | Finos de S, t | 0 | 0 | 0 | 0 | 0 | 0 | 0 | 0 | 0 | 0 | 0 | 0 | 0 | 0 | 0 | 0 | 0 | 0 | 0 | 0 | 0 | 0 | 0 | 0 | 0 | 0 | 0 | 0 | 0 | 0 | 0
|  | As mg/L | 0 | 0 | 0 | 0 | 0 | 0 | 0 | 0 | 0 | 0 | 0 | 0 | 0 | 0 | 0 | 0 | 0 | 0 | 0 | 0 | 0 | 0 | 0 | 0 | 0 | 0 | 0 | 0 | 0 | 0
|  | Finos de As, t | 0 | 0 | 0 | 0 | 0 | 0 | 0 | 0 | 0 | 0 | 0 | 0 | 0 | 0 | 0 | 0 | 0 | 0 | 0 | 0 | 0 | 0 | 0 | 0 | 0 | 0 | 0 | 0 | 0 | 0 | 0
| Camión 10 | Camión | 0 | 0 | 0 | 0 | 0 | 0 | 0 | 0 | 0 | 0 | 0 | 0 | 0 | 0 | 0 | 0 | 0 | 0 | 0 | 0 | 0 | 0 | 0 | 0 | 0 | 0 | 0 | 0 | 0 | 0
|  | Volumen, m3 | 0 | 0 | 0 | 0 | 0 | 0 | 0 | 0 | 0 | 0 | 0 | 0 | 0 | 0 | 0 | 0 | 0 | 0 | 0 | 0 | 0 | 0 | 0 | 0 | 0 | 0 | 0 | 0 | 0 | 0
|  | Densidad g/cc, kg/l, t/m3 | 0 | 0 | 0 | 0 | 0 | 0 | 0 | 0 | 0 | 0 | 0 | 0 | 0 | 0 | 0 | 0 | 0 | 0 | 0 | 0 | 0 | 0 | 0 | 0 | 0 | 0 | 0 | 0 | 0 | 0
|  | Peso (t) | 0 | 0 | 0 | 0 | 0 | 0 | 0 | 0 | 0 | 0 | 0 | 0 | 0 | 0 | 0 | 0 | 0 | 0 | 0 | 0 | 0 | 0 | 0 | 0 | 0 | 0 | 0 | 0 | 0 | 0
|  | Ácidez gr/l | 0 | 0 | 0 | 0 | 0 | 0 | 0 | 0 | 0 | 0 | 0 | 0 | 0 | 0 | 0 | 0 | 0 | 0 | 0 | 0 | 0 | 0 | 0 | 0 | 0 | 0 | 0 | 0 | 0 | 0 | 0
|  | Finos de S, t | 0 | 0 | 0 | 0 | 0 | 0 | 0 | 0 | 0 | 0 | 0 | 0 | 0 | 0 | 0 | 0 | 0 | 0 | 0 | 0 | 0 | 0 | 0 | 0 | 0 | 0 | 0 | 0 | 0 | 0 | 0
|  | As mg/L | 0 | 0 | 0 | 0 | 0 | 0 | 0 | 0 | 0 | 0 | 0 | 0 | 0 | 0 | 0 | 0 | 0 | 0 | 0 | 0 | 0 | 0 | 0 | 0 | 0 | 0 | 0 | 0 | 0 | 0
|  | Finos de As, t | 0 | 0 | 0 | 0 | 0 | 0 | 0 | 0 | 0 | 0 | 0 | 0 | 0 | 0 | 0 | 0 | 0 | 0 | 0 | 0 | 0 | 0 | 0 | 0 | 0 | 0 | 0 | 0 | 0 | 0 | 0
| Camion 1 |  | 0 | 0 | 22.12069 | 0 | 20.03101 | 0 | 0 | 0 | 0 | 0 | 0 | 0 | 0 | 0 | 0 | 0 | 0 | 0 | 0 | 0 | 0 | 0 | 0 | 0 | 0 | 0 | 0 | 0 | 0 | 0 | 25.51888
| Camion 2 |  | 0 | 0 | 20.26724 | 0 | 23.40945 | 0 | 0 | 0 | 0 | 0 | 0 | 0 | 0 | 0 | 0 | 0 | 0 | 0 | 0 | 0 | 0 | 0 | 0 | 0 | 0 | 0 | 0 | 0 | 0 | 0 | 22.18584
| Camion 3 |  | 0 | 0 | 0 | 0 | 0 | 0 | 0 | 0 | 0 | 0 | 0 | 0 | 0 | 0 | 0 | 0 | 0 | 0 | 0 | 0 | 0 | 0 | 0 | 0 | 0 | 0 | 0 | 0 | 0 | 0 | 0
| Camion 4 |  | 0 | 0 | 0 | 0 | 0 | 0 | 0 | 0 | 0 | 0 | 0 | 0 | 0 | 0 | 0 | 0 | 0 | 0 | 0 | 0 | 0 | 0 | 0 | 0 | 0 | 0 | 0 | 0 | 0 | 0 | 0
| Camion 5 |  | 0 | 0 | 0 | 0 | 0 | 0 | 0 | 0 | 0 | 0 | 0 | 0 | 0 | 0 | 0 | 0 | 0 | 0 | 0 | 0 | 0 | 0 | 0 | 0 | 0 | 0 | 0 | 0 | 0 | 0 | 0
| Camion 6 |  | 0 | 0 | 0 | 0 | 0 | 0 | 0 | 0 | 0 | 0 | 0 | 0 | 0 | 0 | 0 | 0 | 0 | 0 | 0 | 0 | 0 | 0 | 0 | 0 | 0 | 0 | 0 | 0 | 0 | 0 | 0
| Camion 7 |  | 0 | 0 | 0 | 0 | 0 | 0 | 0 | 0 | 0 | 0 | 0 | 0 | 0 | 0 | 0 | 0 | 0 | 0 | 0 | 0 | 0 | 0 | 0 | 0 | 0 | 0 | 0 | 0 | 0 | 0 | 0
| Camion 8 |  | 0 | 0 | 0 | 0 | 0 | 0 | 0 | 0 | 0 | 0 | 0 | 0 | 0 | 0 | 0 | 0 | 0 | 0 | 0 | 0 | 0 | 0 | 0 | 0 | 0 | 0 | 0 | 0 | 0 | 0 | 0
| Camion 9 |  | 0 | 0 | 0 | 0 | 0 | 0 | 0 | 0 | 0 | 0 | 0 | 0 | 0 | 0 | 0 | 0 | 0 | 0 | 0 | 0 | 0 | 0 | 0 | 0 | 0 | 0 | 0 | 0 | 0 | 0 | 0
| Camion 10 |  | 0 | 0 | 0 | 0 | 0 | 0 | 0 | 0 | 0 | 0 | 0 | 0 | 0 | 0 | 0 | 0 | 0 | 0 | 0 | 0 | 0 | 0 | 0 | 0 | 0 | 0 | 0 | 0 | 0 | 0 | 0
|  | acidez | 0 | 0 | 213.76 | 0 | 507.15 | 0 | 0 | 0 | 0 | 0 | 0 | 0 | 0 | 0 | 0 | 0 | 0 | 0 | 0 | 0 | 0 | 0 | 0 | 0 | 0 | 0 | 0 | 0 | 0 | 0 | 334.9126
|  |  | 0 | 0 | 212.54 | 0 | 475.3 | 0 | 0 | 0 | 0 | 0 | 0 | 0 | 0 | 0 | 0 | 0 | 0 | 0 | 0 | 0 | 0 | 0 | 0 | 0 | 0 | 0 | 0 | 0 | 0 | 0 | 217.44
|  |  | 0 | 0 | 0 | 0 | 0 | 0 | 0 | 0 | 0 | 0 | 0 | 0 | 0 | 0 | 0 | 0 | 0 | 0 | 0 | 0 | 0 | 0 | 0 | 0 | 0 | 0 | 0 | 0 | 0 | 0 | 0
|  |  | 0 | 0 | 0 | 0 | 0 | 0 | 0 | 0 | 0 | 0 | 0 | 0 | 0 | 0 | 0 | 0 | 0 | 0 | 0 | 0 | 0 | 0 | 0 | 0 | 0 | 0 | 0 | 0 | 0 | 0 | 0
|  |  | 0 | 0 | 0 | 0 | 0 | 0 | 0 | 0 | 0 | 0 | 0 | 0 | 0 | 0 | 0 | 0 | 0 | 0 | 0 | 0 | 0 | 0 | 0 | 0 | 0 | 0 | 0 | 0 | 0 | 0 | 0
|  |  | 0 | 0 | 0 | 0 | 0 | 0 | 0 | 0 | 0 | 0 | 0 | 0 | 0 | 0 | 0 | 0 | 0 | 0 | 0 | 0 | 0 | 0 | 0 | 0 | 0 | 0 | 0 | 0 | 0 | 0 | 0
|  |  | 0 | 0 | 0 | 0 | 0 | 0 | 0 | 0 | 0 | 0 | 0 | 0 | 0 | 0 | 0 | 0 | 0 | 0 | 0 | 0 | 0 | 0 | 0 | 0 | 0 | 0 | 0 | 0 | 0 | 0 | 0
|  |  | 0 | 0 | 0 | 0 | 0 | 0 | 0 | 0 | 0 | 0 | 0 | 0 | 0 | 0 | 0 | 0 | 0 | 0 | 0 | 0 | 0 | 0 | 0 | 0 | 0 | 0 | 0 | 0 | 0 | 0 | 0
|  |  | 0 | 0 | 0 | 0 | 0 | 0 | 0 | 0 | 0 | 0 | 0 | 0 | 0 | 0 | 0 | 0 | 0 | 0 | 0 | 0 | 0 | 0 | 0 | 0 | 0 | 0 | 0 | 0 | 0 | 0 | 0
|  |  | 0 | 0 | 0 | 0 | 0 | 0 | 0 | 0 | 0 | 0 | 0 | 0 | 0 | 0 | 0 | 0 | 0 | 0 | 0 | 0 | 0 | 0 | 0 | 0 | 0 | 0 | 0 | 0 | 0 | 0 | 0
|  | polvo | 0 | 0 | 1.545753 | 0 | 3.320887 | 0 | 0 | 0 | 0 | 0 | 0 | 0 | 0 | 0 | 0 | 0 | 0 | 0 | 0 | 0 | 0 | 0 | 0 | 0 | 0 | 0 | 0 | 0 | 0 | 0 | 2.793882
|  |  | 0 | 0 | 1.408154 | 0 | 3.637256 | 0 | 0 | 0 | 0 | 0 | 0 | 0 | 0 | 0 | 0 | 0 | 0 | 0 | 0 | 0 | 0 | 0 | 0 | 0 | 0 | 0 | 0 | 0 | 0 | 0 | 1.576995
|  |  | 0 | 0 | 0 | 0 | 0 | 0 | 0 | 0 | 0 | 0 | 0 | 0 | 0 | 0 | 0 | 0 | 0 | 0 | 0 | 0 | 0 | 0 | 0 | 0 | 0 | 0 | 0 | 0 | 0 | 0 | 0
|  |  | 0 | 0 | 0 | 0 | 0 | 0 | 0 | 0 | 0 | 0 | 0 | 0 | 0 | 0 | 0 | 0 | 0 | 0 | 0 | 0 | 0 | 0 | 0 | 0 | 0 | 0 | 0 | 0 | 0 | 0 | 0
|  |  | 0 | 0 | 0 | 0 | 0 | 0 | 0 | 0 | 0 | 0 | 0 | 0 | 0 | 0 | 0 | 0 | 0 | 0 | 0 | 0 | 0 | 0 | 0 | 0 | 0 | 0 | 0 | 0 | 0 | 0 | 0
|  |  | 0 | 0 | 0 | 0 | 0 | 0 | 0 | 0 | 0 | 0 | 0 | 0 | 0 | 0 | 0 | 0 | 0 | 0 | 0 | 0 | 0 | 0 | 0 | 0 | 0 | 0 | 0 | 0 | 0 | 0 | 0
|  |  | 0 | 0 | 0 | 0 | 0 | 0 | 0 | 0 | 0 | 0 | 0 | 0 | 0 | 0 | 0 | 0 | 0 | 0 | 0 | 0 | 0 | 0 | 0 | 0 | 0 | 0 | 0 | 0 | 0 | 0 | 0
|  |  | 0 | 0 | 0 | 0 | 0 | 0 | 0 | 0 | 0 | 0 | 0 | 0 | 0 | 0 | 0 | 0 | 0 | 0 | 0 | 0 | 0 | 0 | 0 | 0 | 0 | 0 | 0 | 0 | 0 | 0 | 0
|  |  | 0 | 0 | 0 | 0 | 0 | 0 | 0 | 0 | 0 | 0 | 0 | 0 | 0 | 0 | 0 | 0 | 0 | 0 | 0 | 0 | 0 | 0 | 0 | 0 | 0 | 0 | 0 | 0 | 0 | 0 | 0
|  |  | 0 | 0 | 0 | 0 | 0 | 0 | 0 | 0 | 0 | 0 | 0 | 0 | 0 | 0 | 0 | 0 | 0 | 0 | 0 | 0 | 0 | 0 | 0 | 0 | 0 | 0 | 0 | 0 | 0 | 0 | 0
|  |  | 0 | 0 | 1290 | 0 | 124.3 | 0 | 0 | 0 | 0 | 0 | 0 | 0 | 0 | 0 | 0 | 0 | 0 | 0 | 0 | 0 | 0 | 0 | 0 | 0 | 0 | 0 | 0 | 0 | 0 | 0 | 540.4845
|  |  | 0 | 0 | 1244 | 0 | 107.7 | 0 | 0 | 0 | 0 | 0 | 0 | 0 | 0 | 0 | 0 | 0 | 0 | 0 | 0 | 0 | 0 | 0 | 0 | 0 | 0 | 0 | 0 | 0 | 0 | 0 | 70.81
|  |  | 0 | 0 | 0 | 0 | 0 | 0 | 0 | 0 | 0 | 0 | 0 | 0 | 0 | 0 | 0 | 0 | 0 | 0 | 0 | 0 | 0 | 0 | 0 | 0 | 0 | 0 | 0 | 0 | 0 | 0 | 0
|  |  | 0 | 0 | 0 | 0 | 0 | 0 | 0 | 0 | 0 | 0 | 0 | 0 | 0 | 0 | 0 | 0 | 0 | 0 | 0 | 0 | 0 | 0 | 0 | 0 | 0 | 0 | 0 | 0 | 0 | 0 | 0
|  |  | 0 | 0 | 0 | 0 | 0 | 0 | 0 | 0 | 0 | 0 | 0 | 0 | 0 | 0 | 0 | 0 | 0 | 0 | 0 | 0 | 0 | 0 | 0 | 0 | 0 | 0 | 0 | 0 | 0 | 0
|  |  | 0 | 0 | 0 | 0 | 0 | 0 | 0 | 0 | 0 | 0 | 0 | 0 | 0 | 0 | 0 | 0 | 0 | 0 | 0 | 0 | 0 | 0 | 0 | 0 | 0 | 0 | 0 | 0 | 0 | 0
|  |  | 0 | 0 | 0 | 0 | 0 | 0 | 0 | 0 | 0 | 0 | 0 | 0 | 0 | 0 | 0 | 0 | 0 | 0 | 0 | 0 | 0 | 0 | 0 | 0 | 0 | 0 | 0 | 0 | 0 | 0
|  | mercurio | 0 | 0 | 0.02853569 | 0 | 0.002489854 | 0 | 0 | 0 | 0 | 0 | 0 | 0 | 0 | 0 | 0 | 0 | 0 | 0 | 0 | 0 | 0 | 0 | 0 | 0 | 0 | 0 | 0 | 0 | 0 | 0 | 0.01379256
|  |  | 0 | 0 | 0.02521245 | 0 | 0.002521198 | 0 | 0 | 0 | 0 | 0 | 0 | 0 | 0 | 0 | 0 | 0 | 0 | 0 | 0 | 0 | 0 | 0 | 0 | 0 | 0 | 0 | 0 | 0 | 0 | 0 | 0.001570979
|  |  | 0 | 0 | 0 | 0 | 0 | 0 | 0 | 0 | 0 | 0 | 0 | 0 | 0 | 0 | 0 | 0 | 0 | 0 | 0 | 0 | 0 | 0 | 0 | 0 | 0 | 0 | 0 | 0 | 0 | 0 | 0
|  |  | 0 | 0 | 0 | 0 | 0 | 0 | 0 | 0 | 0 | 0 | 0 | 0 | 0 | 0 | 0 | 0 | 0 | 0 | 0 | 0 | 0 | 0 | 0 | 0 | 0 | 0 | 0 | 0 | 0 | 0 | 0
|  |  | 0 | 0 | 0 | 0 | 0 | 0 | 0 | 0 | 0 | 0 | 0 | 0 | 0 | 0 | 0 | 0 | 0 | 0 | 0 | 0 | 0 | 0 | 0 | 0 | 0 | 0 | 0 | 0 | 0 | 0 | 0
|  |  | 0 | 0 | 0 | 0 | 0 | 0 | 0 | 0 | 0 | 0 | 0 | 0 | 0 | 0 | 0 | 0 | 0 | 0 | 0 | 0 | 0 | 0 | 0 | 0 | 0 | 0 | 0 | 0 | 0 | 0 | 0
|  |  | 0 | 0 | 0 | 0 | 0 | 0 | 0 | 0 | 0 | 0 | 0 | 0 | 0 | 0 | 0 | 0 | 0 | 0 | 0 | 0 | 0 | 0 | 0 | 0 | 0 | 0 | 0 | 0 | 0 | 0 | 0
|  |  | 0 | 0 | 0 | 0 | 0 | 0 | 0 | 0 | 0 | 0 | 0 | 0 | 0 | 0 | 0 | 0 | 0 | 0 | 0 | 0 | 0 | 0 | 0 | 0 | 0 | 0 | 0 | 0 | 0 | 0 | 0
|  |  | 0 | 0 | 0 | 0 | 0 | 0 | 0 | 0 | 0 | 0 | 0 | 0 | 0 | 0 | 0 | 0 | 0 | 0 | 0 | 0 | 0 | 0 | 0 | 0 | 0 | 0 | 0 | 0 | 0 | 0 | 0
|  |  | 0 | 0 | 0 | 0 | 0 | 0 | 0 | 0 | 0 | 0 | 0 | 0 | 0 | 0 | 0 | 0 | 0 | 0 | 0 | 0 | 0 | 0 | 0 | 0 | 0 | 0 | 0 | 0 | 0 | 0 | 0
| C | N° Camiones | 0 | 0 | 0 | 0 | 0 | 0 | 0 | 0 | 0 | 0 | 0 | 0 | 0 | 0 | 0 | 0 | 0 | 0 | 0 | 0 | 0 | 0 | 0 | 0 | 0 | 0 | 0 | 0 | 0 | 0 | 0 | 0
|  | Volumen, m3 | 0 | 0 | 42.38793 | 0 | 43.44046 | 0 | 0 | 0 | 0 | 0 | 0 | 0 | 0 | 0 | 0 | 0 | 0 | 0 | 0 | 0 | 0 | 0 | 0 | 0 | 0 | 0 | 0 | 0 | 0 | 0 | 47.70472 | 133.5331
|  | Densidad gr/cc; t/m3 | 0 | 0 | 1.16 | 0 | 1.279222 | 0 | 0 | 0 | 0 | 0 | 0 | 0 | 0 | 0 | 0 | 0 | 0 | 0 | 0 | 0 | 0 | 0 | 0 | 0 | 0 | 0 | 0 | 0 | 0 | 0 | 1.170953 | 1.202698
|  | Peso (t) | 0 | 0 | 49.17 | 0 | 55.57 | 0 | 0 | 0 | 0 | 0 | 0 | 0 | 0 | 0 | 0 | 0 | 0 | 0 | 0 | 0 | 0 | 0 | 0 | 0 | 0 | 0 | 0 | 0 | 0 | 0 | 55.86 | 160.6
|  | Ácidez gr/l | 0 | 0 | 213.1767 | 0 | 489.9865 | 0 | 0 | 0 | 0 | 0 | 0 | 0 | 0 | 0 | 0 | 0 | 0 | 0 | 0 | 0 | 0 | 0 | 0 | 0 | 0 | 0 | 0 | 0 | 0 | 0 | 280.2801 | 327.2
|  | Finos de S, t | 0 | 0 | 2.953907 | 0 | 6.958144 | 0 | 0 | 0 | 0 | 0 | 0 | 0 | 0 | 0 | 0 | 0 | 0 | 0 | 0 | 0 | 0 | 0 | 0 | 0 | 0 | 0 | 0 | 0 | 0 | 0 | 4.370877 | 14.28293
|  | As mg/L | 0 | 0 | 1268.006 | 0 | 115.3545 | 0 | 0 | 0 | 0 | 0 | 0 | 0 | 0 | 0 | 0 | 0 | 0 | 0 | 0 | 0 | 0 | 0 | 0 | 0 | 0 | 0 | 0 | 0 | 0 | 0 | 322.0549 | 555.0888
|  | Finos de As, t | 0 | 0 | 0.05374814 | 0 | 0.005011052 | 0 | 0 | 0 | 0 | 0 | 0 | 0 | 0 | 0 | 0 | 0 | 0 | 0 | 0 | 0 | 0 | 0 | 0 | 0 | 0 | 0 | 0 | 0 | 0 | 0 | 0.01536354 | 0.07412273
| C | Finos Acido (t) | 0 | 0 | 9.036118 | 0 | 21.28524 | 0 | 0 | 0 | 0 | 0 | 0 | 0 | 0 | 0 | 0 | 0 | 0 | 0 | 0 | 0 | 0 | 0 | 0 | 0 | 0 | 0 | 0 | 0 | 0 | 0 | 13.37069
|  | Finos polvo (t) | 0 | 0 | 0.12521 | 0 | 0.302265 | 0 | 0 | 0 | 0 | 0 | 0 | 0 | 0 | 0 | 0 | 0 | 0 | 0 | 0 | 0 | 0 | 0 | 0 | 0 | 0 | 0 | 0 | 0 | 0 | 0 | 0.2085115
|  | Finos As (kg) | 0 | 0 | 53.74814 | 0 | 5.011052 | 0 | 0 | 0 | 0 | 0 | 0 | 0 | 0 | 0 | 0 | 0 | 0 | 0 | 0 | 0 | 0 | 0 | 0 | 0 | 0 | 0 | 0 | 0 | 0 | 0 | 15.36354
|  | Finos Hg (kg) | 0 | 0 | 0.002278272 | 0 | 0.0002176824 | 0 | 0 | 0 | 0 | 0 | 0 | 0 | 0 | 0 | 0 | 0 | 0 | 0 | 0 | 0 | 0 | 0 | 0 | 0 | 0 | 0 | 0 | 0 | 0 | 0 | 0.0007329134
ACIDO PTGC |  | Fecha | 2023-07-01 | 2023-07-02 | 2023-07-03 | 2023-07-04 | 2023-07-05 | 2023-07-06 | 2023-07-07 | 2023-07-08 | 2023-07-09 | 2023-07-10 | 2023-07-11 | 2023-07-12 | 2023-07-13 | 2023-07-14 | 2023-07-15 | 2023-07-16 | 2023-07-17 | 2023-07-18 | 2023-07-19 | 2023-07-20 | 2023-07-21 | 2023-07-22 | 2023-07-23 | 2023-07-24 | 2023-07-25 | 2023-07-26 | 2023-07-27 | 2023-07-28 | 2023-07-29 | 2023-07-30 | 2023-07-31
| Camión 1 | Camión
Estanque
n°Guia
Boleta Pesaje
Volumen, m3
Densidad g/cc, kg/l, t/m3
Peso (t)
Ácidez gr/l
|  | Finos de S, t | 0 | 0 | 0 | 0 | 0 | 0 | 0 | 0 | 0 | 0 | 0 | 0 | 0 | 0 | 0 | 0 | 0 | 0 | 0 | 0 | 0 | 0 | 0 | 0 | 0 | 0 | 0 | 0 | 0 | 0 | 0
As mg/L
|  | Finos de As, t | 0 | 0 | 0 | 0 | 0 | 0 | 0 | 0 | 0 | 0 | 0 | 0 | 0 | 0 | 0 | 0 | 0 | 0 | 0 | 0 | 0 | 0 | 0 | 0 | 0 | 0 | 0 | 0 | 0 | 0 | 0
| Camión 2 | Camión
Estanque
n°Guia
Boleta Pesaje
Volumen, m3
Densidad g/cc, kg/l, t/m3
Peso (t)
Ácidez gr/l
|  | Finos de S, t | 0 | 0 | 0 | 0 | 0 | 0 | 0 | 0 | 0 | 0 | 0 | 0 | 0 | 0 | 0 | 0 | 0 | 0 | 0 | 0 | 0 | 0 | 0 | 0 | 0 | 0 | 0 | 0 | 0 | 0 | 0
As mg/L
|  | Finos de As, t | 0 | 0 | 0 | 0 | 0 | 0 | 0 | 0 | 0 | 0 | 0 | 0 | 0 | 0 | 0 | 0 | 0 | 0 | 0 | 0 | 0 | 0 | 0 | 0 | 0 | 0 | 0 | 0 | 0 | 0 | 0
| Camión 3 | Camión
Estanque
n°Guia
Boleta Pesaje
Volumen, m3
Densidad g/cc, kg/l, t/m3
Peso (t)
Ácidez gr/l
|  | Finos de S, t | 0 | 0 | 0 | 0 | 0 | 0 | 0 | 0 | 0 | 0 | 0 | 0 | 0 | 0 | 0 | 0 | 0 | 0 | 0 | 0 | 0 | 0 | 0 | 0 | 0 | 0 | 0 | 0 | 0 | 0 | 0
As mg/L
|  | Finos de As, t | 0 | 0 | 0 | 0 | 0 | 0 | 0 | 0 | 0 | 0 | 0 | 0 | 0 | 0 | 0 | 0 | 0 | 0 | 0 | 0 | 0 | 0 | 0 | 0 | 0 | 0 | 0 | 0 | 0 | 0 | 0
| Camión 4 | Camión
Estanque
n°Guia
Boleta Pesaje
Volumen, m3
Densidad g/cc, kg/l, t/m3
Peso (t)
Ácidez gr/l
|  | Finos de S, t | 0 | 0 | 0 | 0 | 0 | 0 | 0 | 0 | 0 | 0 | 0 | 0 | 0 | 0 | 0 | 0 | 0 | 0 | 0 | 0 | 0 | 0 | 0 | 0 | 0 | 0 | 0 | 0 | 0 | 0 | 0
As mg/L
|  | Finos de As, t | 0 | 0 | 0 | 0 | 0 | 0 | 0 | 0 | 0 | 0 | 0 | 0 | 0 | 0 | 0 | 0 | 0 | 0 | 0 | 0 | 0 | 0 | 0 | 0 | 0 | 0 | 0 | 0 | 0 | 0 | 0
|  | Camion 1 | 0 | 0 | 0 | 0 | 0 | 0 | 0 | 0 | 0 | 0 | 0 | 0 | 0 | 0 | 0 | 0 | 0 | 0 | 0 | 0 | 0 | 0 | 0 | 0 | 0 | 0 | 0 | 0 | 0 | 0 | 0
|  | Camion 2 | 0 | 0 | 0 | 0 | 0 | 0 | 0 | 0 | 0 | 0 | 0 | 0 | 0 | 0 | 0 | 0 | 0 | 0 | 0 | 0 | 0 | 0 | 0 | 0 | 0 | 0 | 0 | 0 | 0 | 0 | 0
|  | Camion 3 | 0 | 0 | 0 | 0 | 0 | 0 | 0 | 0 | 0 | 0 | 0 | 0 | 0 | 0 | 0 | 0 | 0 | 0 | 0 | 0 | 0 | 0 | 0 | 0 | 0 | 0 | 0 | 0 | 0 | 0 | 0
|  | Camion 4 | 0 | 0 | 0 | 0 | 0 | 0 | 0 | 0 | 0 | 0 | 0 | 0 | 0 | 0 | 0 | 0 | 0 | 0 | 0 | 0 | 0 | 0 | 0 | 0 | 0 | 0 | 0 | 0 | 0 | 0 | 0
acidez
|  | polvo | 0 | 0 | 0 | 0 | 0 | 0 | 0 | 0 | 0 | 0 | 0 | 0 | 0 | 0 | 0 | 0 | 0 | 0 | 0 | 0 | 0 | 0 | 0 | 0 | 0 | 0 | 0 | 0 | 0 | 0
|  |  | 0 | 0 | 0 | 0 | 0 | 0 | 0 | 0 | 0 | 0 | 0 | 0 | 0 | 0 | 0 | 0 | 0 | 0 | 0 | 0 | 0 | 0 | 0 | 0 | 0 | 0 | 0 | 0 | 0 | 0
|  |  | 0 | 0 | 0 | 0 | 0 | 0 | 0 | 0 | 0 | 0 | 0 | 0 | 0 | 0 | 0 | 0 | 0 | 0 | 0 | 0 | 0 | 0 | 0 | 0 | 0 | 0 | 0 | 0 | 0 | 0
|  |  | 0 | 0 | 0 | 0 | 0 | 0 | 0 | 0 | 0 | 0 | 0 | 0 | 0 | 0 | 0 | 0 | 0 | 0 | 0 | 0 | 0 | 0 | 0 | 0 | 0 | 0 | 0 | 0 | 0 | 0
|  | mercurio | 0 | 0 | 0 | 0 | 0 | 0 | 0 | 0 | 0 | 0 | 0 | 0 | 0 | 0 | 0 | 0 | 0 | 0 | 0 | 0 | 0 | 0 | 0 | 0 | 0 | 0 | 0 | 0 | 0 | 0
|  |  | 0 | 0 | 0 | 0 | 0 | 0 | 0 | 0 | 0 | 0 | 0 | 0 | 0 | 0 | 0 | 0 | 0 | 0 | 0 | 0 | 0 | 0 | 0 | 0 | 0 | 0 | 0 | 0 | 0 | 0
|  |  | 0 | 0 | 0 | 0 | 0 | 0 | 0 | 0 | 0 | 0 | 0 | 0 | 0 | 0 | 0 | 0 | 0 | 0 | 0 | 0 | 0 | 0 | 0 | 0 | 0 | 0 | 0 | 0 | 0 | 0
|  |  | 0 | 0 | 0 | 0 | 0 | 0 | 0 | 0 | 0 | 0 | 0 | 0 | 0 | 0 | 0 | 0 | 0 | 0 | 0 | 0 | 0 | 0 | 0 | 0 | 0 | 0 | 0 | 0 | 0 | 0
|  | N° Camiones | [31 empty] | 0
| PTGC | Volumen, m3 | 0 | 0 | 0 | 0 | 0 | 0 | 0 | 0 | 0 | 0 | 0 | 0 | 0 | 0 | 0 | 0 | 0 | 0 | 0 | 0 | 0 | 0 | 0 | 0 | 0 | 0 | 0 | 0 | 0 | 0 | 0 | 0
Densidad gr/cc; t/m3
|  | Peso (t) | [31 empty] | 0
|  | Ácidez gr/l | 0 | 0 | 0 | 0 | 0 | 0 | 0 | 0 | 0 | 0 | 0 | 0 | 0 | 0 | 0 | 0 | 0 | 0 | 0 | 0 | 0 | 0 | 0 | 0 | 0 | 0 | 0 | 0
|  | Finos de S, t | 0 | 0 | 0 | 0 | 0 | 0 | 0 | 0 | 0 | 0 | 0 | 0 | 0 | 0 | 0 | 0 | 0 | 0 | 0 | 0 | 0 | 0 | 0 | 0 | 0 | 0 | 0 | 0
|  | As mg/L | 0 | 0 | 0 | 0 | 0 | 0 | 0 | 0 | 0 | 0 | 0 | 0 | 0 | 0 | 0 | 0 | 0 | 0 | 0 | 0 | 0 | 0 | 0 | 0 | 0 | 0 | 0 | 0
|  | Finos de As, t | 0 | 0 | 0 | 0 | 0 | 0 | 0 | 0 | 0 | 0 | 0 | 0 | 0 | 0 | 0 | 0 | 0 | 0 | 0 | 0 | 0 | 0 | 0 | 0 | 0 | 0 | 0 | 0
| PTGC | Finos Acido (t) | 0 | 0 | 0 | 0 | 0 | 0 | 0 | 0 | 0 | 0 | 0 | 0 | 0 | 0 | 0 | 0 | 0 | 0 | 0 | 0 | 0 | 0 | 0 | 0 | 0 | 0 | 0 | 0 |  |  |  | 0
|  | Finos polvo (t) | 0 | 0 | 0 | 0 | 0 | 0 | 0 | 0 | 0 | 0 | 0 | 0 | 0 | 0 | 0 | 0 | 0 | 0 | 0 | 0 | 0 | 0 | 0 | 0 | 0 | 0 | 0 | 0 |  |  |  | 0
|  | Finos As (kg) | 0 | 0 | 0 | 0 | 0 | 0 | 0 | 0 | 0 | 0 | 0 | 0 | 0 | 0 | 0 | 0 | 0 | 0 | 0 | 0 | 0 | 0 | 0 | 0 | 0 | 0 | 0 | 0 |  |  |  | 0
|  | Finos Hg (kg) | 0 | 0 | 0 | 0 | 0 | 0 | 0 | 0 | 0 | 0 | 0 | 0 | 0 | 0 | 0 | 0 | 0 | 0 | 0 | 0 | 0 | 0 | 0 | 0 | 0 | 0 | 0 | 0 |  |  |  | 0
[21 empty] | 2021-10-01 |  |  |  |  | Volumenes PTE |  |  |  | Volumen inicial M3 | [H2 SO4] inicio mes | Volumen final M3 | ∆ finos acido sulfurico (ton)
[20 empty] | Volumen TDSF | RuntimeMethodHandle.InvokeMethod - IncuityFunctions.IncuityValueAtTime - ResultsArray.GetFailedResult: | [6 empty] | E0 |  | 68 | 357 | 90 | -2146826265
[20 empty] | Nivel Desc | RuntimeMethodHandle.InvokeMethod - IncuityFunctions.IncuityValueAtTime - ResultsArray.GetFailedResult: | [6 empty] | Piscina E0 |  | 90 | 357 | 240 | -2146826265
[20 empty] | Nivel Producto | RuntimeMethodHandle.InvokeMethod - IncuityFunctions.IncuityValueAtTime - ResultsArray.GetFailedResult: | [6 empty] | Reactores |  | 0 | 0 | 0 | -2146826265
[28 empty] | Piscina reactores |  | 0 | 0 | 0 | -2146826265
[28 empty] | Piscina aguas claras |  | 0 | 0 |  | -2146826265
[26 empty] | Volumenes PTGC |  |  |  | Volumen inicial M3 | [H2 SO4] inicio mes | Volumen final M3 | ∆ finos acido sulfurico (ton)
[28 empty] | Torre |  | 102 | 750.31 | 103 | -2146826265
[28 empty] | Descomponedor |  | 0 | 0 | 0 | -2146826265
[28 empty] | Producto |  | 117.04 | 632.1 | 50.4 | -2146826265
Volumen descomponedor
[27 empty] | Altura liquido | 1
[27 empty] | Radio | 1.9
[27 empty] | Largo | 3.75
[27 empty] | V | 9.298364
|  |  | 3 | 3 | 3 | 3 | 4 | 1 | 1 | 2 | 2 | 1 |  | 2 | 4 | 5 | 3 | 4 |  | 3 | 5 | 4 | 4 | 4 | 5 | 2 | 1 | 2 | 3 | 4 | 4 | 4
| C |  | 68.27 | 68.8 | 61.36 | 61.71 | 88.41 | 19.95 | 17.48 | 47.92 | 38.92 | 29.09 |  | 49.35 | 87.35 | 122.02 | 68.42 | 85.64 |  | 63.28 | 101.45 | 87.23 | 87.82 | 101.42 | 121.04 | 48.07 | 22.06 | 45.07 | 71.65 | 88.14 | 98.96 | 98.91
|  |  | 2021-03-01 | 2021-03-02 | 2021-03-03 | 2021-03-04 | 2021-03-05 | 2021-03-06 | 44262 | 44263 | 2021-03-09 | 2021-03-10 | 2021-03-11 | 2021-03-12 | 2021-03-13 | 2021-03-14 | 2021-03-15 | 2021-03-16 | 2021-03-17 | 2021-03-18 | 2021-03-19 | 2021-03-20 | 2021-03-21 | 2021-03-22 | 2021-03-23 | 2021-03-24 | 2021-03-25 | 2021-03-26 | 2021-03-27 | 2021-03-28 | 2021-03-29 | 2021-03-30
|  |  | 3 | 3 | 3 | 3 | 4 | 1 | 1 | 2 | 2 | 1 | 0 | 2 | 4 | 5 | 3 | 4 | 0 | 3 | 5 | 4 | 4 | 4 | 5 | 2 | 1 | 2 | 3 | 4 | 4 | 4
|  |  | 68.27 | 68.8 | 12.19 | 61.71 | 32.84 | 19.95 | 17.48 | 47.92 | 38.92 | 29.09 | 0 | 49.35 | 87.35 | 122.02 | 68.42 | 85.64 | 0 | 63.28 | 101.45 | 87.23 | 87.82 | 101.42 | 121.04 | 48.07 | 22.06 | 45.07 | 71.65 | 88.14 | 98.96 | 98.91
|  |  | 1 |  |  |  | 2 | 3 | 2 | 1 |  |  |  | 1 | 1 | 1 | 1 | 1 |  | 1 |  | 1 |  | 2 |  | 1 | 3 | 2 | 1 | 1
|  |  | 19.76 |  |  |  | 36.71 | 65.75 | 43.07 | 20.63 |  |  |  | 22.26 | 22.57 | 22.08 | 21.38 | 20.46 |  | 22.89 |  | 21.58 |  | 45.26 |  | 20.98 | 65.51 | 39.94 | 19.06 | 20.38
|  |  | 2021-03-01 |  |  |  | 2021-03-05 | 2021-03-06 | 2021-03-07 | 2021-03-08 |  |  |  | 2021-03-12 | 2021-03-13 | 2021-03-14 | 2021-03-15 | 2021-03-16 |  | 2021-03-18 |  | 2021-03-20 |  | 2021-03-22 |  | 2021-03-24 | 2021-03-25 | 2021-03-26 | 2021-03-27 | 2021-03-28
|  |  | -2146826273 | -2146826273 | -2146826273 | -2146826273 | -2146826273 | -2146826273 | -2146826273 | -2146826273 | -2146826273 | -2146826273 | -2146826273 | -2146826273 | -2146826273 | -2146826273 | -2146826273 | -2146826273 | -2146826273 | -2146826273 | -2146826273 | -2146826273 | -2146826273 | -2146826273 | -2146826273 | -2146826273 | -2146826273 | -2146826273 | -2146826273 | -2146826273 | -2146826273 | -2146826273
4,26 mts

## Factor Olla Escoria HELE
TAMAÑO DE LA MUESTRA
Dónde:
| z | 1.2
| p | 50%
| e | 5%
| N | 8
| N' | 7.578947
FACTOR DE PESO POR OLLA
Dónde:
| N' | 8
| m | 70.36
| F | 8.795
MASA DE ESCORIA HELE PRODUCIDA
Dónde:
| N | 8
| F | 8.795
| M | 70.36
F: Factor de peso por olla.
m: Masa de escoria pesada.
N’: Tamaño real de la muestra.

## Escoria HELE
JULIO | ARSENICO Y AZUFRE EN ESCORIAS BOTADERO
Día | Ollas | Peso | Ajuste | Peso Ajustado | Ley As | Fino As | Ley S | Fino S
| Unid. | t | t | t | % | t | % | t
2023-07-01 | 0 | 0 | 0 | 0 | 0.001 | 0 | 0 | 0
2023-07-02 | 0 | 0 | 0 | 0 | 0.001 | 0 | 0 | 0
2023-07-03 | 0 | 0 | 0 | 0 | 0 | 0 | 0 | 0
2023-07-04 | 0 | 0 | 0 | 0 | 0 | 0 | 0 | 0
2023-07-05 | 0 | 0 | 0 | 0 | 0 | 0 | 0 | 0
2023-07-06 | 0 | 0 | 0 | 0 | 0 | 0 | 0 | 0
2023-07-07 | 0 | 0 | 0 | 0 | 0 | 0 | 0 | 0
2023-07-08 | 0 | 0 | 0 | 0 | 0 | 0 | 0 | 0
2023-07-09 | 0 | 0 | 0 | 0 | 0 | 0 | 0 | 0
2023-07-10 | 0 | 0 | 0 | 0 | 0 | 0 | 0 | 0
2023-07-11 | 0 | 0 | 0 | 0 | 0 | 0 | 0 | 0
2023-07-12 | 0 | 0 | 0 | 0 | 0 | 0 | 0 | 0
2023-07-13 | 0 | 0 | 0 | 0 | 0 | 0 | 0 | 0
2023-07-14 | 0 | 0 | 0 | 0 | 0 | 0 | 0 | 0
2023-07-15 | 0 | 0 | 0 | 0 | 0 | 0 | 0 | 0
2023-07-16 | 0 | 0 | 0 | 0 | 0 | 0 | 0 | 0
2023-07-17 | 0 | 0 | 0 | 0 | 0 | 0 | 0 | 0
2023-07-18 | 0 | 0 | 0 | 0 | 0 | 0 | 0 | 0
2023-07-19 | 0 | 0 | 0 | 0 | 0 | 0 | 0 | 0
2023-07-20 | 0 | 0 | 0 | 0 | 0 | 0 | 0 | 0
2023-07-21 | 0 | 0 | 0 | 0 | 0 | 0 | 0 | 0
2023-07-22 | 0 | 0 | 0 | 0 | 0 | 0 | 0 | 0
2023-07-23 | 0 | 0 | 0 | 0 | 0 | 0 | 0 | 0
2023-07-24 | 0 | 0 | 0 | 0 | 0 | 0 | 0 | 0
2023-07-25 | 0 | 0 | 0 | 0 | 0 | 0 | 0 | 0
2023-07-26 | 6 | 52.77 | 1.23 | 54 | 0.001 | 0.00054 | 0.2 | 0.108
2023-07-27 | 2 | 17.59 | 0.4099999 | 18 | 0.001 | 0.00018 | 0.2 | 0.036
2023-07-28 | 0 | 0 | 0 | 0 | 0 | 0 | 0 | 0
2023-07-29 | 0 | 0 | 0 | 0 | 0 | 0 | 0 | 0
2023-07-30 | 0 | 0 | 0 | 0 | 0 | 0 | 0 | 0
2023-07-31 | 0 | 0 | 0 | 0 | 0 | 0 | 0 | 0
| 8 | 70.36 | 1.64 | 72 | 0.001 | 0.00072 | 0.2 | 0.144