## CARÁTULA
FUNDICIÓN HERNÁN
VIDELA LIRA PAIPOTE
BALANCE ARSÉNICO Y AZUFRE AGOSTO 2023
| Elaborado por: | Revisado por: | Aprobado por: | Fecha:
| Miguel Aguilera Cortínez | Pamela Cerda Cuevas | Carlos Fernandez Reinoso
2023-09-20
| Ingeniero Contabilidad Metalúrgica | Jefa Mejora Continua y Procesos | Superintendente Mejora Continua y Procesos

## FORMATO SMA 2023 (hidden)
Tipo de Flujo | Nombre Flujo | Peso Másico Seco Base [TMS] | Peso Másico Ajustado [TMS] | As [ppm] | As [%] | S [ppm] | S [%] | Fino As [TMF] | Fino S [TMF] | Observación
ENTRADA | Concentrado de Cu | 17857.431 | 17944.94 | 935.1702 | 0.09351702 | 319246 | 31.9246 | 16.78157 | 5728.851
ENTRADA | Precipitados | 0 | 0 | 0 | 0 | 0 | 0 | 0 | 0
ENTRADA | Blíster | 366.81 | 366.9299 | 10.905 | 0.0010905 | 49.0717 | 0.00490717 | 0.00400137 | 0.01800587
ENTRADA | Minerales de fusión directa | 0 | 0 | 0 | 0 | 0 | 0 | 0 | 0
ENTRADA | Concentrado de oro | 58.033 | 58.03299998 | 379.095 | 0.0379095 | 51022.694 | 5.1022694 | 0.02200002 | 2.961
ENTRADA | Concentrado de plata | 2.604 | 2.604 | 384.025 | 0.0384025 | 64132.1045 | 6.41321045 | 0.0010000011 | 0.167
ENTRADA | Sílice | 1159.029 | 1159.516 | 0 | 0 | 0 | 0 | 0 | 0
ENTRADA | Diesel | 487.3193559 | 487.3193559 | 0 | 0 | 8.3 | 0.00083 | 0 | 0.004044751
ENTRADA | Enap - 6 | 562.209 | 562.209 | 0 | 0 | 30 | 0.003 | 0 | 0.01686627
TOTAL Flujos Entrada |  | 20493.44 | 20581.55 |  |  |  |  | 16.80858 | 5732.018 |  | FILA CON FÓRMULA - NO MODIFICAR
SALIDA | Ánodos | 3404.906 | 3387.891 | 266.8759 | 0.02668759 | 28.02689 | 0.002802689 | 0.9041467 | 0.09495205
SALIDA | Ácido sulfúrico producto | 13697.46 | 13697.46 | 0.4348039 | 4.348039e-05 | 326900 | 32.69 | 0.005955711 | 4477.701
SALIDA | Ácido sulfúrico Tipo C | 2002.6 | 2002.6 | 982.1237 | 0.09821237 | 36874.18 | 3.687418 | 1.966801 | 73.84424
SALIDA | Ácido sulfúrico PTGC | 0 | 0 | 0 | 0 | 0 | 0 | 0 | 0
SALIDA | Escoria final | 10431.33 | 9652.259 | 12.30769 | 0.001230769 | 5458.377 | 0.5458377 | 0.118797 | 52.68567
SALIDA | Venta de circulante CT | 5901.019 | 5897.181 | 425.378 | 0.0425378 | 58961.9444 | 5.89619444 | 2.508531 | 347.7093
SALIDA | Venta de circulantes conversión | 2483.02 | 2485.171 | 326.701 | 0.0326701 | 103561.27 | 10.356127 | 0.811908 | 257.3675
TOTAL Flujos Salida |  | 37920.34 | 37122.57 |  |  |  |  | 6.316139 | 5209.402 |  | FILA CON FÓRMULA - NO MODIFICAR
Intermedios, Inventario Inicial | Circulante CT | 15811.09 | 15811.09 | 1237.274 | 0.1237274 | 63341.46 | 6.334146 | 19.56265 | 1001.497
Intermedios, Inventario Inicial | Escoria CT fria | 2546.19 | 2546.19 | 434.0131 | 0.04340131 | 50552.13 | 5.055213 | 1.10508 | 128.7153
Intermedios, Inventario Inicial | Metal Blanco frío | 512.9566 | 512.9566 | 1089.548 | 0.1089548 | 194793.7 | 19.47937 | 0.5588907 | 99.92072
Intermedios, Inventario Inicial | Circulante Conversión | 19773.45 | 19773.45 | 1494.793 | 0.1494793 | 151252.2 | 15.12522 | 29.55722 | 2990.779
Intermedios, Inventario Inicial | Polvos de fusión | 7099.874 | 7099.874 | 9498.759 | 0.9498759 | 190697.5 | 19.06975 | 67.43999 | 1353.928
Intermedios, Inventario Inicial | Polvos de conversión | 4445.852 | 4445.852 | 1548.335 | 0.1548335 | 159257.3 | 15.92573 | 6.883667 | 708.0345
Intermedios, Inventario Inicial | Polvos precipitadores electrostáticos | 3755.015 | 3755.015 | 19806.16 | 1.980616 | 97565.58 | 9.756558 | 74.37243 | 366.3602
Intermedios, Inventario Inicial | Productos en proceso | 1497.558 | 1497.558 | 4158.906 | 0.4158906 | 211973.1 | 21.19731 | 6.228202 | 317.442
TOTAL Flujos Intermedios, Inventario inicial |  | 55441.99 | 55441.99 |  |  |  |  | 205.7081 | 6966.677 |  | FILA CON FÓRMULA - NO MODIFICAR
Intermedios, Inventario Final | Circulante CT | 10494.35 | 13788.8 | 1461.449 | 0.1461449 | 64695.89 | 6.469589 | 20.15162 | 892.0785
Intermedios, Inventario Final | Escoria CT fria | 2546.19 | 2546.19 | 826.7568 | 0.08267568 | 51337.6163 | 5.13376163 | 2.10508 | 130.7153
Intermedios, Inventario Final | Metal Blanco frío | 383.8466 | 1969.358 | 1020.844 | 0.1020844 | 133714.4706 | 13.37144706 | 2.010406 | 263.3316
Intermedios, Inventario Final | Circulante Conversión | 16349.29 | 16471.86 | 1601.054 | 0.1601054 | 161978.1 | 16.19781 | 26.37234 | 2668.08
Intermedios, Inventario Final | Polvos de fusión | 7207.254 | 7284.611 | 9445.677 | 0.9445677 | 192060.4568 | 19.20604568 | 68.80808 | 1399.086
Intermedios, Inventario Final | Polvos de conversión | 4530.852 | 5543.308 | 2428.4389 | 0.24284389 | 156633.293 | 15.6633293 | 13.46159 | 868.2667
Intermedios, Inventario Final | Polvos precipitadores electrostáticos | 3918.845 | 3951.361 | 20622.92 | 2.062292 | 186909.9 | 18.69099 | 81.48861 | 738.5485
Intermedios, Inventario Final | Productos en proceso | 1253.9 | 1786.148 | 558.0926 | 0.05580926 | 168183.6 | 16.81836 | 0.9968362 | 300.401
TOTAL Flujos Intermedios, Inventario final |  | 46684.53 | 53341.63 |  |  |  |  | 215.3946 | 7260.507 |  | FILA CON FÓRMULA - NO MODIFICAR.
INVENTARIO FLUJOS INTERMEDIOS | [7 empty] | 9.686425 | 293.8302 |  | FILA CON FÓRMULA - NO MODIFICAR
EMISION MENSUAL,TMF/MES | [7 empty] | 0.8060117 | 228.785 |  | FILA CON FÓRMULA - NO MODIFICAR.
PORCENTAJE DE CAPTURA Y FIJACIÓN MENSUAL [%] | [7 empty] | 95.20476 | 96.00865 |  | FILA CON FÓRMULA - NO MODIFICAR
| Peso Másico Seco Base [TMS] | Peso Másico Seco Ajustado [TMS] | As [ppm] | As [%] | S [ppm] | S [%] | Fino As [TMF] | Fino S [TMF]
MATERIAL DE MANTENCIÓN Y/O LIMPIEZA MENSUAL, TMF/MES
MATERIAL DE MANTENCIÓN Y/O LIMPIEZA ANUAL, TMF/AÑO (reportar solo en el mes de diciembre)
| Fino As [TMF] | Fino S [TMF] | Fino SO2 [TMF]
TOTAL ENTRADA ANUAL, TMF/AÑO | 62.74024 | 33355.03 | 66710.06 | ÚLTIMA CELDA DE LA FILA CON FÓRMULA - NO MODIFICAR
EMISION ACUMULADA, TMF/AÑO | 3.027384 | 1598.688 | 3197.375 | ÚLTIMA CELDA DE LA FILA CON FÓRMULA - NO MODIFICAR
EMISION ANUAL, TMF/AÑO (reportar solo en el mes de diciembre) | 3.027384 | 1598.688 | 3197.375 | FILA CON FÓRMULA - NO MODIFICAR
| As [%] | S [%]
PORCENTAJE DE CAPTURA Y FIJACIÓN ANUAL (SIN MATERIAL DE LIMPIEZA) (reportar solo en el mes de diciembre) | 95.17% | 95.21% | FILA CON FÓRMULA - NO MODIFICAR
PORCENTAJE DE CAPTURA Y FIJACIÓN ANUAL (CON MATERIAL DE LIMPIEZA (reportar solo en el mes de diciembre) | 95.17% | 95.21% | FILA CON FÓRMULA - NO MODIFICAR

## RESUMEN BALANCE
BALANCE MENSUAL FUNDICIÓN HERNÁN VIDELA LIRA
AGOSTO
Flujos entrada | Peso seco, tms |  | As, medido |  | S, medido |  | Finos, tms
| Medido | Ajustado | ppm | % | ppm | % | As | S
Concentrado de Cu | 17857.431 | 17944.94 | 935.1702 | 0.09351702 | 319246 | 31.9246 | 16.78157 | 5728.851
Precipitados | 0 | 0 | 0 | 0 | 0 | 0 | 0 | 0
Blíster | 366.81 | 366.9299 | 10.905 | 0.0010905 | 49.0717 | 0.00490717 | 0.00400137 | 0.01800587
Minerales de fusión directa | 0 | 0 | 0 | 0 | 0 | 0 | 0 | 0
Concentrado de oro | 58.033 | 58.03299998 | 379.095 | 0.0379095 | 51022.694 | 5.1022694 | 0.02200002 | 2.961
Concentrado de plata | 2.604 | 2.604 | 384.025 | 0.0384025 | 64132.1045 | 6.41321045 | 0.0010000011 | 0.167
Sílice | 1159.029 | 1159.516 | 0 | 0 | 0 | 0 | 0 | 0
Diesel | 487.3193559 | 487.3193559 | 0 | 0 | 8.3 | 0.00083 | 0 | 0.004044751 | Densidad diesel kg/lt | 0.8307
Enap - 6 | 562.209 | 562.209 | 0 | 0 | 30 | 0.003 | 0 | 0.01686627
Total, entradas | 20493.44 | 20581.55 | 816.6816 | 0.08166816 | 278502.7 | 27.85027 | 16.80858 | 5732.018
Flujos Inventario inicial | Peso seco, tms |  | As, medido |  | S, medido |  | Finos, tms
| Medido | Ajustado | ppm | % | ppm | % | As | S
Circulante CT | 15811.09 | 15811.09 | 1237.274 | 0.1237274 | 63341.46 | 6.334146 | 19.56265 | 1001.497
Escoria CT fria | 2546.19 | 2546.19 | 434.0131 | 0.04340131 | 50552.13 | 5.055213 | 1.10508 | 128.7153
Metal Blanco frío | 512.9566 | 512.9566 | 1089.548 | 0.1089548 | 194793.7 | 19.47937 | 0.5588907 | 99.92072
Circulante Conversión | 19773.45 | 19773.45 | 1494.793 | 0.1494793 | 151252.2 | 15.12522 | 29.55722 | 2990.779
Polvos de fusión | 7099.874 | 7099.874 | 9498.759 | 0.9498759 | 190697.5 | 19.06975 | 67.43999 | 1353.928
Polvos de conversión | 4445.852 | 4445.852 | 1548.335 | 0.1548335 | 159257.3 | 15.92573 | 6.883667 | 708.0345
Polvos precipitadores electrostáticos | 3755.015 | 3755.015 | 19806.16 | 1.980616 | 97565.58 | 9.756558 | 74.37243 | 366.3602
Productos en proceso | 1497.558 | 1497.558 | 4158.906 | 0.4158906 | 211973.1 | 21.19731 | 6.228202 | 317.442
Total, Inventario inicial | 55441.99 | 55441.99 | 3710.331 | 0.3710331 | 125657.1 | 12.56571 | 205.7081 | 6966.677
Flujos inventario final | Peso seco, tms |  | As, medido |  | S, medido |  | Finos, tms
| Medido | Ajustado | ppm | % | ppm | % | As | S
Circulante CT | 10494.35 | 13788.8 | 1461.449 | 0.1461449 | 64695.89 | 6.469589 | 20.15162 | 892.0785
Escoria CT fria | 2546.19 | 2546.19 | 826.7568 | 0.08267568 | 51337.6163 | 5.13376163 | 2.10508 | 130.7153
Metal Blanco frío | 383.8466 | 1969.358 | 1020.844 | 0.1020844 | 133714.4706 | 13.37144706 | 2.010406 | 263.3316
Circulante Conversión | 16349.29 | 16471.86 | 1601.054 | 0.1601054 | 161978.1 | 16.19781 | 26.37234 | 2668.08
Polvos de fusión | 7207.254 | 7284.611 | 9445.677 | 0.9445677 | 192060.4568 | 19.20604568 | 68.80808 | 1399.086
Polvos de conversión | 4530.852 | 5543.308 | 2428.4389 | 0.24284389 | 156633.293 | 15.6633293 | 13.46159 | 868.2667
Polvos precipitadores electrostáticos | 3918.845 | 3951.361 | 20622.92 | 2.062292 | 186909.9 | 18.69099 | 81.48861 | 738.5485
Productos en proceso | 1253.9 | 1786.148 | 558.0926 | 0.05580926 | 168183.6 | 16.81836 | 0.9968362 | 300.401
Total, Inventario final | 46684.53 | 53341.63 | 4038.019 | 0.4038019 | 136113.3 | 13.61133 | 215.3946 | 7260.507
Variación de inventarios | Peso seco, tms |  | Finos, tms
| Medido | Ajustado | As | S
Inventario Final - Inventario Inicial | -8757.457 | -2100.354 | 9.686425 | 293.8302
Flujos salidas | Peso seco, tms |  | As, medido |  | S, medido |  | Finos, tms
| Medido | Ajustado | ppm | % | ppm | % | As | S
Ánodos | 3404.906 | 3387.891 | 266.8759 | 0.02668759 | 28.02689 | 0.002802689 | 0.9041467 | 0.09495205
Ácido sulfúrico producto | 13697.46 | 13697.46 | 0.4348039 | 4.348039e-05 | 326900 | 32.69 | 0.005955711 | 4477.701
Ácido sulfúrico Tipo C | 2002.6 | 2002.6 | 982.1237 | 0.09821237 | 36874.18 | 3.687418 | 1.966801 | 73.84424
Ácido sulfúrico PTGC | 0 | 0 | 0 | 0 | 0 | 0 | 0 | 0
Escoria final | 10431.33 | 9652.259 | 12.30769 | 0.001230769 | 5458.377 | 0.5458377 | 0.118797 | 52.68567
Venta de circulante CT | 5901.019 | 5897.181 | 425.378 | 0.0425378 | 58961.9444 | 5.89619444 | 2.508531 | 347.7093
Venta de circulantes conversión | 2483.02 | 2485.171 | 326.701 | 0.0326701 | 103561.27 | 10.356127 | 0.811908 | 257.3675
Total, salidas | 37920.34 | 37122.57 | 170.1429 | 0.01701429 | 140329.8 | 14.03298 | 6.316139 | 5209.402
EMISIÓN ARSÉNICO, tmf | [7 empty] | 0.8060117
CAPTACIÓN ARSÉNICO (Mes), % | [7 empty] | 95.20476
EMISIÓN AZUFRE, tmf | [7 empty] | 228.785
CAPTACIÓN AZUFRE (Mes), % | [7 empty] | 96.00865
EMISIÓN ARSÉNICO ACUMULADA, tmf | [7 empty] | 3.027424
CAPTACIÓN ARSÉNICO ACUMULADO, % | [7 empty] | 95.17467
EMISIÓN AZUFRE ACUMULADA, tmf | [7 empty] | 1658.892
CAPTACIÓN AZUFRE ACUMULADA, % | [7 empty] | 95.02656

## Flujos de entrada
| FLUJO | CONCENTRADO DE COBRE
| MES | AGOSTO
| AÑO | 2023
Flujo Fusión | Proveedor | Conjunto | Peso seco medido, ton | Peso seco ajustado, ton | As, % | S, % | As, ton | S, ton
24 | CAROLA | 80 | 1194.893 | 1194.893 | 0.0070299 | 36.17997595 | 0.08399977 | 432.3119
463 | CAROLA | 84 | 92.487 | 93.81162 | 0.0454118 | 36.70461795 | 0.04260154 | 34.4332
494 | PUNTA DEL COBRE | 256 | 462.154 | 462.1538 | 0.0478196 | 34.47811768 | 0.2210001 | 159.3419
88 | PUNTA DEL COBRE | 100 | 4310.817 | 4310.817 | 0.0445623 | 33.35713393 | 1.920999 | 1437.965
200 | CENIZAS | 99 | 2135.538 | 2138.238 | 0.0715042 | 19.37286997 | 1.52893 | 414.2381
98 | ENAMI VARIOS | 85 | 1059.487 | 1073.7 | 0.1059003 | 27.98543068 | 1.137052 | 300.4796
83 | MATTA | 101 | 2141.864 | 2152.949 | 0.4370025 | 28.99072957 | 9.408439 | 624.1555
31 | PUNTA DEL COBRE | 159 | 188.78 | 223.6497 | 0.3527916 | 33.39177879 | 0.7890174 | 74.68062
461 | MATTA | 347 | 792.001 | 791.6341 | 0.0167929 | 37.08833701 | 0.1329383 | 293.6039
12 | CAROLA | 81 | 2835.521 | 2847.661 | 0.006736 | 36.63478422 | 0.1918184 | 1043.234
54 | PUNTA DEL COBRE | 327 | 2638.068 | 2649.615 | 0.0499987 | 34.43000711 | 1.324773 | 912.2625
26 | CAROLA | 292 | 5.821 | 5.821 | 0.0001 | 36.83215942 | 5.821e-06 | 2.144
| TOTALES |  | 17857.431 | 17944.94 | 0.09351702 | 31.9246 | 16.78157 | 5728.851
| FLUJO | PRECIPITADOS
| MES | AGOSTO
| AÑO | 2023
Flujo Fusión | Proveedor | Conjunto | Peso seco medido, ton | Peso seco ajustado, ton | As, % | S, % | As, ton | S, ton
185 | PRECIPITADO DE Cu | 0 | 0 | 0 | 0 | 0 | 0 | 0
185 | PRECIPITADO DE Cu | 222
200 | PRECIPITADO DE Cu | 3
200 | PRECIPITADO DE Cu | 146
191 | PRECIPITADO DE Cu | 164
557 | PRECIPITADO DE Cu | 565
559 | PRECIPITADO DE Cu | 448
| TOTALES |  | 0 | 0 | 0 | 0 | 0 | 0
| FLUJO | BLÍSTER
| MES | AGOSTO
| AÑO | 2023
Flujo Fusión | Proveedor | Conjunto | Peso seco medido, ton | Peso seco ajustado, ton | As, % | S, % | As, ton | S, ton
368 | BLÍSTER EXTERNO | 15 | 366.81 | 366.9299 | 0.0010905 | 0.00490717 | 0.00400137 | 0.01800587
561 | BLÍSTER EXTERNO | 0 | 0 | 0 | 0 | 0 | 0 | 0
| TOTALES |  | 366.81 | 366.9299 | 0.0010905 | 0.00490717 | 0.00400137 | 0.01800587
| FLUJO | MINERALES
| MES | AGOSTO
| AÑO | 2023
Flujo Fusión | Proveedor | Conjunto | Peso seco medido, ton | Peso seco ajustado, ton | As, % | S, % | As, ton | S, ton
543 | MFD Cu | 539 | 0 | 0 | 0 | 0 | 0 | 0
| TOTALES |  | 0 | 0 | 0 | 0 | 0 | 0
| FLUJO | CONCENTRADO Au
| MES | AGOSTO
| AÑO | 2023
Flujo Fusión | Proveedor | Conjunto | Peso seco medido, ton | Peso seco ajustado, ton | As, % | S, % | As, ton | S, ton
539 | CONCENTRADO DE ORO | 63 | 58.033 | 58.03299998 | 0.0379095 | 5.1022694 | 0.02200002 | 2.961
| TOTALES |  | 58.033 | 58.03299998 | 0.0379095 | 5.1022694 | 0.02200002 | 2.961
| FLUJO | CONCENTRADO Ag
| MES | AGOSTO
| AÑO | 2023
Flujo Fusión | Proveedor | Conjunto | Peso seco medido, ton | Peso seco ajustado, ton | As, % | S, % | As, ton | S, ton
527 | CONCENTRADO DE PLATA | 53 | 2.604 | 2.604 | 0.0384025 | 6.41321045 | 0.0010000011 | 0.167
| TOTALES |  | 2.604 | 2.604 | 0.0384025 | 6.41321045 | 0.0010000011 | 0.167
| FLUJO | SÍLICE
| MES | AGOSTO
| AÑO | 2023
Flujo Fusión | Proveedor | Peso seco medido, ton | Peso seco ajustado, ton | As, % | S, % | As, ton | S, ton
262 | SÍLICE | 1159.029 | 1159.516 | 0 | 0 | 0 | 0
| TOTALES | 1159.029 | 1159.516 | 0 | 0 | 0 | 0

## Ánodos
FLUJO | ÁNODOS
MES | AGOSTO
AÑO | 2023
Lote | Peso medido, ton | Peso Ajustado, ton | S, ppm | As,ppm | S, ton | As, ton | Peso medido, ton | Peso ajustado, ton | As, ton | S, ton
09082023-1 | 73.404 | 73.03719 | 30 | 189 | 0.002191116 | 0.01380403 | 73.404 | 73.03719 | 0.01380403 | 0.002191116
10082023-1 | 113.953 | 113.3836 | 27 | 92 | 0.003061356 | 0.01043129 | 113.953 | 113.3836 | 0.01043129 | 0.003061356
11082023-1 | 169.239 | 168.3933 | 27 | 144 | 0.004546619 | 0.02424863 | 169.239 | 168.3933 | 0.02424863 | 0.004546619
12082023-1 | 116.546 | 115.9636 | 28 | 232 | 0.003246981 | 0.02690356 | 116.546 | 115.9636 | 0.02690356 | 0.003246981
13082023-1 | 85.872 | 85.44289 | 27 | 159 | 0.002306958 | 0.01358542 | 85.872 | 85.44289 | 0.01358542 | 0.002306958
14082023-1 | 55.632 | 55.354 | 27 | 153 | 0.001494558 | 0.008469162 | 55.632 | 55.354 | 0.008469162 | 0.001494558
15082023-1 | 88.895 | 88.45078 | 28 | 138 | 0.002476622 | 0.01220621 | 88.895 | 88.45078 | 0.01220621 | 0.002476622
16082023-1 | 150.132 | 149.3818 | 27 | 208 | 0.004033308 | 0.03107141 | 150.132 | 149.3818 | 0.03107141 | 0.004033308
16082023-2 | 166.964 | 166.1297 | 27 | 160 | 0.004485501 | 0.02658075 | 166.964 | 166.1297 | 0.02658075 | 0.004485501
17082023-1 | 105.099 | 104.5738 | 27 | 272 | 0.002823493 | 0.02844408 | 105.099 | 104.5738 | 0.02844408 | 0.002823493
17082023-2 | 105.054 | 104.529 | 28 | 365 | 0.002926813 | 0.0381531 | 105.054 | 104.529 | 0.0381531 | 0.002926813
18082023-1 | 71.729 | 71.37056 | 28 | 253 | 0.001998376 | 0.01805675 | 71.729 | 71.37056 | 0.01805675 | 0.001998376
18082023-2 | 130.479 | 129.827 | 28 | 294 | 0.003635155 | 0.03816913 | 130.479 | 129.827 | 0.03816913 | 0.003635155
19082023-1 | 90.175 | 89.72438 | 28 | 378 | 0.002512283 | 0.03391582 | 90.175 | 89.72438 | 0.03391582 | 0.002512283
20082023-1 | 83.326 | 82.90961 | 28 | 316 | 0.002321469 | 0.02619944 | 83.326 | 82.90961 | 0.02619944 | 0.002321469
21082023-1 | 111.703 | 111.1448 | 28 | 202 | 0.003112055 | 0.02245125 | 111.703 | 111.1448 | 0.02245125 | 0.003112055
21082023-2 | 60.476 | 60.17379 | 28 | 164 | 0.001684866 | 0.009868502 | 60.476 | 60.17379 | 0.009868502 | 0.001684866
22082023-1 | 66.225 | 65.89406 | 28 | 159 | 0.001845034 | 0.01047716 | 66.225 | 65.89406 | 0.01047716 | 0.001845034
22082023-2 | 105.403 | 104.8763 | 28 | 342 | 0.002936536 | 0.03586769 | 105.403 | 104.8763 | 0.03586769 | 0.002936536
23082023-1 | 27.005 | 26.87005 | 28 | 221 | 0.0007523615 | 0.005938282 | 27.005 | 26.87005 | 0.005938282 | 0.0007523615
23082023-2 | 102.897 | 102.3828 | 28 | 166 | 0.002866719 | 0.01699555 | 102.897 | 102.3828 | 0.01699555 | 0.002866719
23082023-3 | 59.928 | 59.62853 | 28 | 346 | 0.001669599 | 0.02063147 | 59.928 | 59.62853 | 0.02063147 | 0.001669599
24082023-1 | 172.7 | 171.837 | 29 | 252 | 0.004983273 | 0.04330292 | 172.7 | 171.837 | 0.04330292 | 0.004983273
24082023-2 | 60.548 | 60.24543 | 29 | 330 | 0.001747118 | 0.01988099 | 60.548 | 60.24543 | 0.01988099 | 0.001747118
25082023-1 | 163.845 | 163.0262 | 29 | 198 | 0.004727761 | 0.0322792 | 163.845 | 163.0262 | 0.0322792 | 0.004727761
25082023-2 | 51.154 | 50.89838 | 29 | 276 | 0.001476053 | 0.01404795 | 51.154 | 50.89838 | 0.01404795 | 0.001476053
26082023-1 | 150.959 | 150.2046 | 29 | 271 | 0.004355934 | 0.04070546 | 150.959 | 150.2046 | 0.04070546 | 0.004355934
27082023-1 | 86.959 | 86.52445 | 28 | 134 | 0.002422685 | 0.01159428 | 86.959 | 86.52445 | 0.01159428 | 0.002422685
27082023-2 | 65.264 | 64.93787 | 28 | 120 | 0.00181826 | 0.007792544 | 65.264 | 64.93787 | 0.007792544 | 0.00181826
28082023-1 | 58.158 | 57.86738 | 28 | 120 | 0.001620287 | 0.006944085 | 58.158 | 57.86738 | 0.006944085 | 0.001620287
28082023-2 | 130.001 | 129.3514 | 28 | 859 | 0.003621838 | 0.1111128 | 130.001 | 129.3514 | 0.1111128 | 0.003621838
29082023-1 | 43.807 | 43.58809 | 29 | 248 | 0.001264055 | 0.01080985 | 43.807 | 43.58809 | 0.01080985 | 0.001264055
30082023-1 | 132.756 | 132.0926 | 28 | 489 | 0.003698593 | 0.06459328 | 132.756 | 132.0926 | 0.06459328 | 0.003698593
31082023-1 | 148.619 | 147.8763 | 29 | 464 | 0.004288414 | 0.06861462 | 148.619 | 147.8763 | 0.06861462 | 0.004288414
0
0
0
0
0
0
0
0
0
0
0
0
0
0
0 |  | 0
0 |  | 0
0 |  | 0
0 |  | 0
0 |  | 0
0 |  | 0
0 |  | 0
0 |  | 0
0 |  | 0 |  |  | 0 | 0 | 0 | 0 | 0 | 0
0 |  | 0 |  |  | 0 | 0 | 0 | 0 | 0 | 0
0 |  | 0 |  |  | 0 | 0 | 0 | 0 | 0 | 0
0 |  | 0 |  |  | 0 | 0 | 0 | 0 | 0 | 0
0 |  | 0 |  |  | 0 | 0 | 0 | 0 | 0 | 0
0 |  | 0 |  |  | 0 | 0 | 0 | 0 | 0 | 0
0 |  | 0 |  |  | 0 | 0 | 0 | 0 | 0 | 0
0 |  | 0 |  |  | 0 | 0 | 0 | 0 | 0 | 0
0 |  | 0 |  |  | 0 | 0 | 0 | 0 | 0 | 0
0 |  | 0 |  |  | 0 | 0 | 0 | 0 | 0 | 0
0 |  | 0 |  |  | 0 | 0 | 0 | 0 | 0 | 0
0 |  | 0 |  |  | 0 | 0 | 0 | 0 | 0 | 0
0 |  | 0 |  |  | 0 | 0 | 0 | 0 | 0 | 0
0 |  | 0 |  |  | 0 | 0 | 0 | 0 | 0 | 0
0 |  | 0 |  |  | 0 | 0 | 0 | 0 | 0 | 0
0 |  | 0 |  |  | 0 | 0 | 0 | 0 | 0 | 0
0 |  | 0 |  |  | 0 | 0 | 0 | 0 | 0 | 0
[5 empty] | TOTAL MES |  | 3404.906 | 3387.891 | 0.9041467 | 0.09495205
[7 empty] | 3404.906 | 3387.891 | 0.02669% | 0.002803%

## Inv Circ
INVENTARIO DE CIRCULANTES
AGOSTO | [15 empty] | 32 | 29 | 95
|  |  |  | INVENTARIO FINAL | [6 empty] | INVENTARIO INICIAL |  |  | Diferencia | Diferencia | 33 | 30 | 96
|  |  |  | -1 | [6 empty] | -2 |  |  | (1) - (2) | (1) - (2) | 34 | 31 | 98
| ts | ts ajustada | As (%) | As (t) | S (%) | S (t) |  | ts | ts ajustada | As (%) | As (t) | S (%) | S (t) | As (t) | S (t) | 35 |  | 100
[16 empty] | 38 | 25 | 108
CIRCULANTE CT | 10494.35 | 13788.8 | 0.1461449 | 20.15162 | 6.469589 | 892.0785 |  | 15811.09 | 15811.09 | 0.1237274 | 19.56265 | 6.334146 | 1001.497 | 0.5889697 | -109.4189 | 40 | 27 | 111
[16 empty] | 41 |  | 112
METAL BLANCO FRIO | 383.8466 | 1969.358 | 0.1020844 | 2.010406 | 13.37144706 | 263.3316 |  | 512.9566 | 512.9566 | 0.1089548 | 0.5588907 | 19.47937 | 99.92072 | 1.451515 | 163.4109 | 42 | 20 | 117
[16 empty] | 43 | 21 | 119
CIRCULANTE CONVERSIÓN | 16349.29 | 16471.86 | 0.1601054 | 26.37234 | 16.19781 | 2668.08 |  | 19773.45 | 19773.45 | 0.1494793 | 29.55722 | 15.12522 | 2990.779 | -3.184878 | -322.6989 | 44 | 26 | 121
[16 empty] | 45 | 32 | 124
CIRCULANTE SIN TRITURAR |  |  | 0 |  | 0 |  |  | 0 |  | 0 |  | 0 |  | 0 | 0 | 46 | 22 | 125
[16 empty] | 49 | 33 | 130
ESCORIA. CT FRIA | 2546.19 | 2546.19 | 0.08267568 | 2.10508 | 5.13376163 | 130.7153 |  | 2546.19 | 2546.19 | 0.04340131 | 1.10508 | 5.055213 | 128.7153 | 1 | 2 | 51 | 19 | 135
[16 empty] | 52 |  | 140
CONCENTRADO ESCORIA CT (MATTA) | 0 | 0 | 0 | 0 | 0 | 0 |  | 0 | 0 | 0 | 0 | 0 | 0 | 0 | 0 | 53 |  | 141
[16 empty] | 116 | 28 | 215
SUBTOTAL CIRCULANTE NAVE | 29773.68 | 34776.2 | 0.001456152 | 50.63944 | 11.37044 | 3954.206 |  | 38643.69 | 38643.69 | 0.001314156 | 50.78384 | 10.92264 | 4220.913 | -0.1443927 | -266.7069 | 118 |  | 219
[16 empty] | 119 |  | 220
CIRCULANTES RAF |  |  | 0 |  | 0 |  |  | 0 |  | 0 |  | 0 |  | 0 | 0 | 120 |  | 221
[16 empty] | 122 |  | 223
POLVOS DE FUSIÓN | 7207.254 | 7284.611 | 0.9445677 | 68.80808 | 19.20604568 | 1399.086 |  | 7099.874 | 7099.874 | 0.9498759 | 67.43999 | 19.06975 | 1353.928 | 1.368089 | 45.15764 | 123 |  | 224
[16 empty] | 124 |  | 225
POLVOS DE CONVERSIÓN | 4530.852 | 5543.308 | 0.24284389 | 13.46159 | 15.6633293 | 868.2667 |  | 4445.852 | 4445.852 | 0.1548335 | 6.883667 | 15.92573 | 708.0345 | 6.577918 | 160.2322 | 125 |  | 226
[16 empty] | 128 | 38 | 230
POLVOS PRECIP. ELECTROSTÁTICOS | 1457.88 | 1551.697 | 2.39230899 | 37.12138 | 17.68802833 | 274.4646 |  | 1355.35 | 1355.35 | 2.427736 | 32.90433 | 16.832 | 228.1326 | 4.217057 | 46.33198 | 117 | 35 | 218
4093
POLVOS PPEE HELE | 2460.965 | 2399.665 | 1.84889277 | 44.36722 | 19.33953211 | 464.0839 |  | 2399.665 | 2399.665 | 1.728079 | 41.46811 | 5.760289 | 138.2276 | 2.899118 | 325.8563
PRODUCTOS EN PROCESO | 1253.9 | 1786.148 | 0.05580926 | 0.9968362 | 16.81836 | 300.401 |  | 1497.558 | 1497.558 | 0.4158906 | 6.228202 | 21.19731 | 317.442 | -5.231365 | -17.04101
TOTAL CIRCULANTES | 46684.53 | 53341.63 | 0.4038019 | 215.3946 | 13.61133 | 7260.507 |  | 55441.99 | 55441.99 | 0.3710331 | 205.7081 | 12.56571 | 6966.677 | 9.686425 | 293.8302
|  |  | EMISIÓN ARSÉNICO, tmf |  |  |  | 0.8060117
|  |  | CAPTACIÓN ARSÉNICO (Mes), % |  |  |  | 95.20476
|  |  | EMISIÓN AZUFRE, tmf |  |  |  | 228.785
|  |  | CAPTACIÓN AZUFRE (Mes), % |  |  |  | 96.00865
|  |  | EMISIÓN ARSÉNICO ACUMULADA, tmf |  |  |  | 3.027424
|  |  | CAPTACIÓN ARSÉNICO ACUMULADO, % |  |  |  | 95.17467
|  |  | EMISIÓN AZUFRE ACUMULADA, tmf |  |  |  | 1658.892
|  |  | CAPTACIÓN AZUFRE ACUMULADA, % |  |  |  | 95.02656

## Ácido Sulfúrico Producto
FLUJO | ACIDO SULFÚRICO PRODUCTO
MES | AGOSTO
AÑO | 2023
DESPACHO DIARIO, TONELADAS | [31 empty] | TOTAL
| 1 | 2 | 3 | 4 | 5 | 6 | 7 | 8 | 9 | 10 | 11 | 12 | 13 | 14 | 15 | 16 | 17 | 18 | 19 | 20 | 21 | 22 | 23 | 24 | 25 | 26 | 27 | 28 | 29 | 30 | 31
Masa medida, kg | 0 | 195950 | 169320 | 169070 | 0 | 0 | 308180 | 224830 | 223970 | 0 | 224310 | 0 | 0 | 441480 | 0 | 691440 | 887040 | 638290 | 0 | 0 | 719440 | 861610 | 969440 | 890100 | 584320 | 0 | 0 | 887440 | 973750 | 1083040 | 1028650 | 12171670
Masa medida, ton | 0 | 195.95 | 169.32 | 169.07 | 0 | 0 | 308.18 | 224.83 | 223.97 | 0 | 224.31 | 0 | 0 | 441.48 | 0 | 691.44 | 887.04 | 638.29 | 0 | 0 | 719.44 | 861.61 | 969.44 | 890.1 | 584.32 | 0 | 0 | 887.44 | 973.75 | 1083.04 | 1028.65 | 12171.67
Masa ajustada, ton | 0 | 195.95 | 169.32 | 169.07 | 0 | 0 | 308.18 | 224.83 | 223.97 | 0 | 224.31 | 0 | 0 | 441.48 | 0 | 691.44 | 887.04 | 638.29 | 0 | 0 | 719.44 | 861.61 | 969.44 | 890.1 | 584.32 | 0 | 0 | 887.44 | 973.75 | 1083.04 | 1028.65 | 12171.67
Densidad gr/cc, t/m3 |  | 1.73 | 1.72 | 1.71 |  |  | 1.74 | 1.73 | 1.74 |  | 1.768847 |  |  | 1.73 |  | 1.74 | 1.74 | 1.74 |  |  | 1.78 | 1.8 | 1.8 | 1.81 | 1.8 |  |  | 1.768847 | 1.79 | 1.74 | 1.79 | 1.77
Volumen m3 |  | 113.2659 | 98.44186 | 98.87134 |  |  | 177.1149 | 129.9595 | 128.7184 |  | 126.8114 |  |  | 255.1907 |  | 397.3793 | 509.7931 | 366.8333 |  |  | 404.1798 | 478.6722 | 538.5778 | 491.768 | 324.6222 |  |  | 501.7053 | 543.9944 | 622.4368 | 574.6648 | 6883.001
[H2SO4], % |  | 94.89 | 94.12 | 93.73 |  |  | 95.19 | 94.59 | 94.91 |  | 96.6531 |  |  | 94.69 |  | 95.19 | 95.3 | 95.12 |  |  | 97.04 | 98.44 | 98.37 | 98.67 | 98.17 |  |  | 96.6531 | 97.66 | 95.27 | 97.61 | 96.6531
[As], mg/l, gr/m3 | [31 empty] | 0.55 | composito mensual
Ácido al 100%, ton | 0 | 185.937 | 159.364 | 158.4693 | 0 | 0 | 293.3565 | 212.6667 | 212.5699 | 0 | 216.8026 | 0 | 0 | 418.0374 | 0 | 658.1818 | 845.3491 | 607.1415 | 0 | 0 | 698.1446 | 848.1689 | 953.6382 | 878.2617 | 573.6269 | 0 | 0 | 857.7382 | 950.9643 | 1031.812 | 1004.065 | 11764.3
Factor gravimétrico H2SO4 ==> S | 0.3269 | 0.3269 | 0.3269 | 0.3269 | 0.3269 | 0.3269 | 0.3269 | 0.3269 | 0.3269 | 0.3269 | 0.3269 | 0.3269 | 0.3269 | 0.3269 | 0.3269 | 0.3269 | 0.3269 | 0.3269 | 0.3269 | 0.3269 | 0.3269 | 0.3269 | 0.3269 | 0.3269 | 0.3269 | 0.3269 | 0.3269 | 0.3269 | 0.3269 | 0.3269 | 0.3269 | 0.3269
Azufre, ton | 0 | 60.78279 | 52.09609 | 51.80362 | 0 | 0 | 95.89826 | 69.52074 | 69.48911 | 0 | 70.87276 | 0 | 0 | 136.6564 | 0 | 215.1596 | 276.3446 | 198.4745 | 0 | 0 | 228.2235 | 277.2664 | 311.7443 | 287.1037 | 187.5186 | 0 | 0 | 280.3946 | 310.8702 | 337.2994 | 328.2289 | 3845.748 | 31.6%
Arsénico, ton | 0 | 0 | 0 | 0 | 0 | 0 | 0 | 0 | 0 | 0 | 0 | 0 | 0 | 0 | 0 | 0 | 0 | 0 | 0 | 0 | 0 | 0 | 0 | 0 | 0 | 0 | 0 | 0 | 0 | 0 | 0 | 0.003785651 | 3.11e-05%

## DIFERENCIA INVENTARIO ÁCIDO
INVENTARIO | ACIDO SULFÚRICO PRODUCTO
MES | AGOSTO
AÑO | 2023
| Inicial | Final | Variación
Masa medida, kg | 6519328 | 8524581.014 | 2005253.014 | 6024581.014
Masa medida, ton | 6519.328 | 8524.581014 | 2005.253014 | 8524581.014 | 7824581.014 | 6024581.014
Densidad gr/cc, t/m3 | 1.77 | 1.77 |  | 8124581.014
Volumen m3 | 3683.236 | 4816.147 |  |  | 312.5
[H2SO4], % | 95.81 | 95.95 |  |  | 1875
[As], mg/l, gr/m3 | 0.13 | 0.55 |  |  | 7899581.014
Ácido al 100%, ton | 6246.168 | 8179.335 | 1933.167
Factor gravimétrico H2SO4 ==> S | 0.3269 | 0.3269 | 0.3269
Azufre, ton | 2041.872 | 2673.825 | 631.9524
Arsénico, ton | 0.0004788207 | 0.002648881 | 0.00217006

## Ácido Sulfúrico Tipo C
FLUJO | ACIDO TIPO C
MES | AGOSTO
AÑO | 2023
IDENTIFICACIÓN CAMION | DESPACHO DIARIO, TONELADAS | [30 empty] | TOTAL
| 1 | 2 | 3 | 4 | 5 | 6 | 7 | 8 | 9 | 10 | 11 | 12 | 13 | 14 | 15 | 16 | 17 | 18 | 19 | 20 | 21 | 22 | 23 | 24 | 25 | 26 | 27 | 28 | 29 | 30 | 31
BHFH80 | 27.24 | 54.86 | 24.76 | 0 | 0 | 0 | 28.97 | 29.3 | 27.37 | 55.4 | 27.78 | 27.49 | 53.85 | 0 | 60.86 | 28.6 | 0 | 84.42 | 27.35 | 54.46 | 55.02 | 57.01 | 0 | 55.64 | 55.9 | 55.62 | 55.23 | 27.72 | 26.93 | 26.88 | 50.96 | 1079.62
BCDX17 | 0 | 0 | 0 | 0 | 0 | 0 | 0 | 0 | 0 | 0 | 0 | 0 | 0 | 26.35 | 0 | 0 | 0 | 0 | 0 | 0 | 0 | 0 | 0 | 0 | 0 | 0 | 0 | 0 | 0 | 0 | 0 | 26.35
JPPD84 | 0 | 0 | 0 | 23.89 | 0 | 0 | 0 | 0 | 0 | 0 | 0 | 0 | 0 | 0 | 0 | 0 | 0 | 0 | 26.5 | 0 | 0 | 0 | 0 | 0 | 0 | 25.19 | 0 | 0 | 0 | 0 | 0 | 75.58
HKFL96 | 24.85 | 25.17 | 0 | 0 | 0 | 0 | 22.95 | 0 | 0 | 0 | 0 | 0 | 0 | 0 | 0 | 0 | 0 | 0 | 0 | 0 | 0 | 0 | 0 | 0 | 0 | 0 | 0 | 0 | 0 | 0 | 0 | 72.97
CZWW83 | 0 | 0 | 0 | 0 | 0 | 0 | 26.6 | 25.54 | 0 | 0 | 0 | 0 | 0 | 26.38 | 0 | 26.06 | 26.01 | 25.63 | 25.21 | 0 | 25.34 | 26.54 | 25.51 | 25.7 | 0 | 0 | 0 | 0 | 0 | 0 | 0 | 284.52
FKRR18 | 0 | 0 | 0 | 0 | 0 | 0 | 0 | 25.99 | 0 | 0 | 23.2 | 0 | 0 | 0 | 0 | 0 | 0 | 0 | 0 | 0 | 0 | 0 | 0 | 0 | 0 | 0 | 0 | 25.95 | 26.15 | 25.86 | 25.4 | 152.55
GSKP42 | 0 | 0 | 0 | 0 | 0 | 52.43 | 0 | 0 | 0 | 0 | 0 | 21.5 | 0 | 0 | 0 | 0 | 0 | 0 | 0 | 0 | 0 | 0 | 0 | 0 | 0 | 0 | 0 | 0 | 22.94 | 25.95 | 0 | 122.82
RSVJ82 | 0 | 0 | 0 | 21.21 | 21.36 | 0 | 0 | 0 | 0 | 0 | 0 | 0 | 0 | 0 | 0 | 0 | 0 | 0 | 0 | 0 | 0 | 26.15 | 26.18 | 23.02 | 23.51 | 23.58 | 0 | 23.18 | 0 | 0 | 0 | 188.19
| 0 | 0 | 0 | 0 | 0 | 0 | 0 | 0 | 0 | 0 | 0 | 0 | 0 | 0 | 0 | 0 | 0 | 0 | 0 | 0 | 0 | 0 | 0 | 0 | 0 | 0 | 0 | 0 | 0 | 0 | 0
| 0 | 0 | 0 | 0 | 0 | 0 | 0 | 0 | 0 | 0 | 0 | 0 | 0 | 0 | 0 | 0 | 0 | 0 | 0 | 0 | 0 | 0 | 0 | 0 | 0 | 0 | 0 | 0 | 0 | 0 | 0
| 0 | 0 | 0 | 0 | 0 | 0 | 0 | 0 | 0 | 0 | 0 | 0 | 0 | 0 | 0 | 0 | 0 | 0 | 0 | 0 | 0 | 0 | 0 | 0 | 0 | 0 | 0 | 0 | 0 | 0 | 0
| 0 | 0 | 0 | 0 | 0 | 0 | 0 | 0 | 0 | 0 | 0 | 0 | 0 | 0 | 0 | 0 | 0 | 0 | 0 | 0 | 0 | 0 | 0 | 0 | 0 | 0 | 0 | 0 | 0 | 0 | 0
Masa medida, ton | 52.09 | 80.03 | 24.76 | 45.1 | 21.36 | 52.43 | 78.52 | 80.83 | 27.37 | 55.4 | 50.98 | 48.99 | 53.85 | 52.73 | 60.86 | 54.66 | 26.01 | 110.05 | 79.06 | 54.46 | 80.36 | 109.7 | 51.69 | 104.36 | 79.41 | 104.39 | 55.23 | 76.85 | 76.02 | 78.69 | 76.36 | 2002.6
Masa ajustada, ton | 52.09 | 80.03 | 24.76 | 45.1 | 21.36 | 52.43 | 78.52 | 80.83 | 27.37 | 55.4 | 50.98 | 48.99 | 53.85 | 52.73 | 60.86 | 54.66 | 26.01 | 110.05 | 79.06 | 54.46 | 80.36 | 109.7 | 51.69 | 104.36 | 79.41 | 104.39 | 55.23 | 76.85 | 76.02 | 78.69 | 76.36 | 2002.6
Densidad gr/cc, t/m3 | 1.084748 | 1.06 | 1.06 | 1.065274 | 1.07 | 1.095451 | 1.12 | 1.136355 | 1.14 | 1.094789 | 1.09 | 1.07296 | 1.084896 | 1.11498 | 1.2 | 1.114745 | 1.11 | 1.097453 | 1.106792 | 1.11 | 1.103134 | 1.107374 | 1.105042 | 1.112663 | 1.112942 | 1.11 | 1.08 | 1.080631 | 1.090135 | 1.08675 | 1.043201 | 1.099318
Volumen m3 | 48.02039 | 75.5 | 23.35849 | 42.33654 | 19.96262 | 47.86155 | 70.10714 | 71.13096 | 24.00877 | 50.60335 | 46.77064 | 45.65873 | 49.63608 | 47.29231 | 50.71666 | 49.03362 | 23.43243 | 100.2776 | 71.43169 | 49.06306 | 72.84701 | 99.06323 | 46.77649 | 93.79303 | 71.35143 | 94.04504 | 51.13889 | 71.11589 | 69.73448 | 72.40858 | 73.19781 | 1821.675
Ácidez g/l, kg/m3 | 130.9287 | 97.48229 | 95.55 | 102.0437 | 106.58 | 143.6004 | 159.3949 | 194.8643 | 194.78 | 128.8352 | 96.78 | 68.06217 | 93.54962 | 115.7722 | 286.9585 | 110.3209 | 115.15 | 114.5001 | 121.339 | 123.73 | 124.6686 | 109.5734 | 109.6247 | 131.0325 | 133.0208 | 132.5446 | 107.1777 | 109.3831 | 119.7707 | 113.391 | 64.13181
[As], mg/l, gr/m3 | 49.95295 | 129.801 | 133.1 | 167.7708 | 152.8 | 781.6811 | 773.3411 | 671.5395 | 1051 | 619.5343 | 1290.066 | 907.5625 | 1146.991 | 2119.388 | 1231.897 | 1303.834 | 1297 | 3376.308 | 684.6028 | 2197.44 | 1196.684 | 1114.492 | 982.9598 | 1080.096 | 1104.413 | 1116.521 | 862.5014 | 1003.19 | 1081.089 | 899.4067 | 679.0226
Azufre, ton | 2.0553 | 2.405956 | 0.7296094 | 1.412266 | 0.6955176 | 2.246763 | 3.653015 | 4.531123 | 1.528725 | 2.131223 | 1.479701 | 1.015885 | 1.51794 | 1.789821 | 4.757565 | 1.768344 | 0.8820562 | 3.753401 | 2.833389 | 1.98447 | 2.96882 | 3.5484 | 1.676297 | 4.01758 | 3.102681 | 4.074861 | 1.791722 | 2.542916 | 2.730318 | 2.684006 | 1.534569 | 73.84424 | 0.03687418
Arsénico, ton | 0.00239876 | 0.009799974 | 0.003109015 | 0.007102834 | 0.003050288 | 0.03741247 | 0.05421673 | 0.04776725 | 0.02523322 | 0.03135051 | 0.06033723 | 0.04143815 | 0.05693214 | 0.1002308 | 0.06247771 | 0.0639317 | 0.03039186 | 0.3385682 | 0.04890233 | 0.1078131 | 0.08717484 | 0.1104052 | 0.04597942 | 0.1013055 | 0.07880144 | 0.1050033 | 0.04410736 | 0.07134276 | 0.07538918 | 0.06512476 | 0.04970297 | 1.966801 | 0.0009821237

## Ácido Sulfúrico PTGC
FLUJO | ACIDO PTGC
MES | AGOSTO
AÑO | 2023
IDENTIFICACIÓN CAMION | DESPACHO DIARIO, TONELADAS | [30 empty] | TOTAL
| 1 | 2 | 3 | 4 | 5 | 6 | 7 | 8 | 9 | 10 | 11 | 12 | 13 | 14 | 15 | 16 | 17 | 18 | 19 | 20 | 21 | 22 | 23 | 24 | 25 | 26 | 27 | 28 | 29 | 30 | 31
BBZP-72 | 0 | 0 | 0 | 0 | 0 | 0 | 0 | 0 | 0 | 0 | 0 | 0 | 0 | 0 | 0 | 0 | 0 | 0 | 0 | 0 | 0 | 0 | 0 | 0 | 0 | 0 | 0 | 0 | 0 | 0 |  | 0
BHBC-64 | 0 | 0 | 0 | 0 | 0 | 0 | 0 | 0 | 0 | 0 | 0 | 0 | 0 | 0 | 0 | 0 | 0 | 0 | 0 | 0 | 0 | 0 | 0 | 0 | 0 | 0 | 0 | 0 | 0 | 0 |  | 0
BHFA-80 | 0 | 0 | 0 | 0 | 0 | 0 | 0 | 0 | 0 | 0 | 0 | 0 | 0 | 0 | 0 | 0 | 0 | 0 | 0 | 0 | 0 | 0 | 0 | 0 | 0 | 0 | 0 | 0 | 0 | 0 |  | 0
BHFB-80 | 0 | 0 | 0 | 0 | 0 | 0 | 0 | 0 | 0 | 0 | 0 | 0 | 0 | 0 | 0 | 0 | 0 | 0 | 0 | 0 | 0 | 0 | 0 | 0 | 0 | 0 | 0 | 0 | 0 | 0 |  | 0
BHFH-80 | 0 | 0 | 0 | 0 | 0 | 0 | 0 | 0 | 0 | 0 | 0 | 0 | 0 | 0 | 0 | 0 | 0 | 0 | 0 | 0 | 0 | 0 | 0 | 0 | 0 | 0 | 0 | 0 | 0 | 0 |  | 0
BHFN-80 | 0 | 0 | 0 | 0 | 0 | 0 | 0 | 0 | 0 | 0 | 0 | 0 | 0 | 0 | 0 | 0 | 0 | 0 | 0 | 0 | 0 | 0 | 0 | 0 | 0 | 0 | 0 | 0 | 0 | 0 |  | 0
BVGP-12 | 0 | 0 | 0 | 0 | 0 | 0 | 0 | 0 | 0 | 0 | 0 | 0 | 0 | 0 | 0 | 0 | 0 | 0 | 0 | 0 | 0 | 0 | 0 | 0 | 0 | 0 | 0 | 0 | 0 | 0 |  | 0
BVGP-13 | 0 | 0 | 0 | 0 | 0 | 0 | 0 | 0 | 0 | 0 | 0 | 0 | 0 | 0 | 0 | 0 | 0 | 0 | 0 | 0 | 0 | 0 | 0 | 0 | 0 | 0 | 0 | 0 | 0 | 0 |  | 0
CDLV-83 | 0 | 0 | 0 | 0 | 0 | 0 | 0 | 0 | 0 | 0 | 0 | 0 | 0 | 0 | 0 | 0 | 0 | 0 | 0 | 0 | 0 | 0 | 0 | 0 | 0 | 0 | 0 | 0 | 0 | 0 |  | 0
CDLV-84 | 0 | 0 | 0 | 0 | 0 | 0 | 0 | 0 | 0 | 0 | 0 | 0 | 0 | 0 | 0 | 0 | 0 | 0 | 0 | 0 | 0 | 0 | 0 | 0 | 0 | 0 | 0 | 0 | 0 | 0 |  | 0
CGTP-29 | 0 | 0 | 0 | 0 | 0 | 0 | 0 | 0 | 0 | 0 | 0 | 0 | 0 | 0 | 0 | 0 | 0 | 0 | 0 | 0 | 0 | 0 | 0 | 0 | 0 | 0 | 0 | 0 | 0 | 0 |  | 0
CGTP-31 | 0 | 0 | 0 | 0 | 0 | 0 | 0 | 0 | 0 | 0 | 0 | 0 | 0 | 0 | 0 | 0 | 0 | 0 | 0 | 0 | 0 | 0 | 0 | 0 | 0 | 0 | 0 | 0 | 0 | 0 |  | 0
CWVR-12 | 0 | 0 | 0 | 0 | 0 | 0 | 0 | 0 | 0 | 0 | 0 | 0 | 0 | 0 | 0 | 0 | 0 | 0 | 0 | 0 | 0 | 0 | 0 | 0 | 0 | 0 | 0 | 0 | 0 | 0 |  | 0
CZWW-83 | 0 | 0 | 0 | 0 | 0 | 0 | 0 | 0 | 0 | 0 | 0 | 0 | 0 | 0 | 0 | 0 | 0 | 0 | 0 | 0 | 0 | 0 | 0 | 0 | 0 | 0 | 0 | 0 | 0 | 0 |  | 0
DDLW-73 | 0 | 0 | 0 | 0 | 0 | 0 | 0 | 0 | 0 | 0 | 0 | 0 | 0 | 0 | 0 | 0 | 0 | 0 | 0 | 0 | 0 | 0 | 0 | 0 | 0 | 0 | 0 | 0 | 0 | 0 |  | 0
DHFH-80 | 0 | 0 | 0 | 0 | 0 | 0 | 0 | 0 | 0 | 0 | 0 | 0 | 0 | 0 | 0 | 0 | 0 | 0 | 0 | 0 | 0 | 0 | 0 | 0 | 0 | 0 | 0 | 0 | 0 | 0 |  | 0
DRRS-56 | 0 | 0 | 0 | 0 | 0 | 0 | 0 | 0 | 0 | 0 | 0 | 0 | 0 | 0 | 0 | 0 | 0 | 0 | 0 | 0 | 0 | 0 | 0 | 0 | 0 | 0 | 0 | 0 | 0 | 0 |  | 0
FKRR-18 | 0 | 0 | 0 | 0 | 0 | 0 | 0 | 0 | 0 | 0 | 0 | 0 | 0 | 0 | 0 | 0 | 0 | 0 | 0 | 0 | 0 | 0 | 0 | 0 | 0 | 0 | 0 | 0 | 0 | 0 |  | 0
FTZF-11 | 0 | 0 | 0 | 0 | 0 | 0 | 0 | 0 | 0 | 0 | 0 | 0 | 0 | 0 | 0 | 0 | 0 | 0 | 0 | 0 | 0 | 0 | 0 | 0 | 0 | 0 | 0 | 0 | 0 | 0 |  | 0
GCFP-76 | 0 | 0 | 0 | 0 | 0 | 0 | 0 | 0 | 0 | 0 | 0 | 0 | 0 | 0 | 0 | 0 | 0 | 0 | 0 | 0 | 0 | 0 | 0 | 0 | 0 | 0 | 0 | 0 | 0 | 0 |  | 0
GSKR-38 | 0 | 0 | 0 | 0 | 0 | 0 | 0 | 0 | 0 | 0 | 0 | 0 | 0 | 0 | 0 | 0 | 0 | 0 | 0 | 0 | 0 | 0 | 0 | 0 | 0 | 0 | 0 | 0 | 0 | 0 |  | 0
HKFL-96 | 0 | 0 | 0 | 0 | 0 | 0 | 0 | 0 | 0 | 0 | 0 | 0 | 0 | 0 | 0 | 0 | 0 | 0 | 0 | 0 | 0 | 0 | 0 | 0 | 0 | 0 | 0 | 0 | 0 | 0 |  | 0
HLFX-56 | 0 | 0 | 0 | 0 | 0 | 0 | 0 | 0 | 0 | 0 | 0 | 0 | 0 | 0 | 0 | 0 | 0 | 0 | 0 | 0 | 0 | 0 | 0 | 0 | 0 | 0 | 0 | 0 | 0 | 0 |  | 0
JPPD-86 | 0 | 0 | 0 | 0 | 0 | 0 | 0 | 0 | 0 | 0 | 0 | 0 | 0 | 0 | 0 | 0 | 0 | 0 | 0 | 0 | 0 | 0 | 0 | 0 | 0 | 0 | 0 | 0 | 0 | 0 |  | 0
JGBP-15 | 0 | 0 | 0 | 0 | 0 | 0 | 0 | 0 | 0 | 0 | 0 | 0 | 0 | 0 | 0 | 0 | 0 | 0 | 0 | 0 | 0 | 0 | 0 | 0 | 0 | 0 | 0 | 0 | 0 | 0 |  | 0
YN-4096 | 0 | 0 | 0 | 0 | 0 | 0 | 0 | 0 | 0 | 0 | 0 | 0 | 0 | 0 | 0 | 0 | 0 | 0 | 0 | 0 | 0 | 0 | 0 | 0 | 0 | 0 | 0 | 0 | 0 | 0 |  | 0
[8 empty] | 0 | 0 | 0 | 0 | 0 | 0 | 0 | 0 | 0 | 0 | 0 | 0 | 0 | 0 | 0 | 0 | 0 | 0 | 0 | 0 | 0 | 0 | 0 | 0 | 0
Masa ajustada, ton | 0 | 0 | 0 | 0 | 0 | 0 | 0 | 0 | 0 | 0 | 0 | 0 | 0 | 0 | 0 | 0 | 0 | 0 | 0 | 0 | 0 | 0 | 0 | 0 | 0 | 0 | 0 | 0 | 0 | 0 | 0 | 0
Densidad gr/cc, t/m3
Volumen m3 | 0 | 0 | 0 | 0 | 0 | 0 | 0 | 0 | 0 | 0 | 0 | 0 | 0 | 0 | 0 | 0 | 0 | 0 | 0 | 0 | 0 | 0 | 0 | 0 | 0 | 0 | 0 | 0
Ácidez g/l, kg/m3 | 0 | 0 | 0 | 0 | 0 | 0 | 0 | 0 | 0 | 0 | 0 | 0 | 0 | 0 | 0 | 0 | 0 | 0 | 0 | 0 | 0 | 0 | 0 | 0 | 0 | 0 | 0 | 0 | 0 | 0 | 0
[As], mg/l, gr/m3 | 0 | 0 | 0 | 0 | 0 | 0 | 0 | 0 | 0 | 0 | 0 | 0 | 0 | 0 | 0 | 0 | 0 | 0 | 0 | 0 | 0 | 0 | 0 | 0 | 0 | 0 | 0 | 0
Azufre, ton | 0 | 0 | 0 | 0 | 0 | 0 | 0 | 0 | 0 | 0 | 0 | 0 | 0 | 0 | 0 | 0 | 0 | 0 | 0 | 0 | 0 | 0 | 0 | 0 | 0 | 0 | 0 | 0 |  |  |  | 0 | 0
Arsénico, ton | 0 | 0 | 0 | 0 | 0 | 0 | 0 | 0 | 0 | 0 | 0 | 0 | 0 | 0 | 0 | 0 | 0 | 0 | 0 | 0 | 0 | 0 | 0 | 0 | 0 | 0 | 0 | 0 | 0 | 0 | 0 | 0 | 0
| 20.46 | [7 empty] | 52.88 | 19.1 | 20.7 |  | 33.15 | 57.01 | 41.58 | 17.32 | 22.66 |  |  | 20.89

## Camiones Ácidos C - PTGC
ACIDO C | Fecha |  | 2023-08-01 | 2023-08-02 | 2023-08-03 | 2023-08-04 | 2023-08-05 | 2023-08-06 | 2023-08-07 | 2023-08-08 | 2023-08-09 | 2023-08-10 | 2023-08-11 | 2023-08-12 | 2023-08-13 | 2023-08-14 | 2023-08-15 | 2023-08-16 | 2023-08-17 | 2023-08-18 | 2023-08-19 | 2023-08-20 | 2023-08-21 | 2023-08-22 | 2023-08-23 | 2023-08-24 | 2023-08-25 | 2023-08-26 | 2023-08-27 | 2023-08-28 | 2023-08-29 | 2023-08-30 | 2023-08-31
| Camión 1 | Camión | BHFH80 | BHFH80 | BHFH80 | JPPD84 | RSVJ82 | GSKP42 | CZWW83 | BHFH80 | BHFH80 | BHFH80 | FKRR18 | GSKP42 | BHFH80 | BCDX17 | BHFH80 | CZWW83 | CZWW83 | CZWW83 | CZWW83 | BHFH80 | CZWW83 | RSVJ82 | RSVJ82 | RSVJ82 | RSVJ82 | RSVJ82 | BHFH80 | RSVJ82 | FKRR18 | GSKP42 | BHFH80
|  | Volumen, m3 | 25.22222 | 25.98113 | 23.35849 | 22.3271 | 19.96262 | 21.77064 | 23.75 | 25.9292 | 24.00877 | 24.94595 | 21.2844 | 19.72477 | 24.30275 | 23.73874 | 25.4 | 23.26786 | 23.43243 | 23.3 | 22.91818 | 23.87387 | 22.82883 | 23.55856 | 23.58559 | 20.73874 | 20.99107 | 21.24324 | 25.39815 | 21.66355 | 23.55856 | 24.02778 | 25.34615
|  | Densidad g/cc, kg/l, t/m3 | 1.08 | 1.06 | 1.06 | 1.07 | 1.07 | 1.09 | 1.12 | 1.13 | 1.14 | 1.11 | 1.09 | 1.09 | 1.09 | 1.11 | 1.2 | 1.12 | 1.11 | 1.1 | 1.1 | 1.11 | 1.11 | 1.11 | 1.11 | 1.11 | 1.12 | 1.11 | 1.08 | 1.07 | 1.11 | 1.08 | 1.04
|  | Peso (t) | 27.24 | 27.54 | 24.76 | 23.89 | 21.36 | 23.73 | 26.6 | 29.3 | 27.37 | 27.69 | 23.2 | 21.5 | 26.49 | 26.35 | 30.48 | 26.06 | 26.01 | 25.63 | 25.21 | 26.5 | 25.34 | 26.15 | 26.18 | 23.02 | 23.51 | 23.58 | 27.43 | 23.18 | 26.15 | 25.95 | 26.36
|  | Ácidez gr/l | 139.65 | 101.06 | 95.55 | 108.41 | 106.58 | 136.59 | 160.48 | 192.33 | 194.78 | 158.03 | 96.78 | 80.24 | 101.68 | 117.6 | 286.04 | 115.15 | 115.15 | 116.38 | 117.6 | 123.73 | 127.4 | 110.86 | 108.41 | 129.24 | 134.75 | 134.75 | 109.03 | 107.19 | 118.21 | 112.09 | 67.38
|  | Finos de S, t | 1.151434 | 0.8583261 | 0.7296094 | 0.7912553 | 0.6955176 | 0.9720868 | 1.245947 | 1.630238 | 1.528725 | 1.288708 | 0.6733828 | 0.5173897 | 0.8078038 | 0.9125988 | 2.375064 | 0.8758611 | 0.8820562 | 0.8864397 | 0.8810537 | 0.9656346 | 0.9507536 | 0.8537653 | 0.835855 | 0.8761818 | 0.924652 | 0.9357601 | 0.9052384 | 0.7590997 | 0.9103698 | 0.8804311 | 0.5582876
|  | As mg/L | 41.45 | 138.9 | 133.1 | 175.9 | 152.8 | 672.6 | 552.6 | 1110 | 1051 | 1039 | 1265 | 1445 | 444.4 | 2091 | 956.7 | 1266 | 1297 | 1209 | 1097 | 2104 | 107.2 | 1160 | 1037 | 1104 | 1115 | 1117 | 869.8 | 953.9 | 1104 | 882.1 | 676.7
|  | Finos de As, t | 0.001045461 | 0.003608779 | 0.003109015 | 0.003927337 | 0.003050288 | 0.01464293 | 0.01312425 | 0.02878142 | 0.02523322 | 0.02591884 | 0.02692477 | 0.02850229 | 0.01080014 | 0.0496377 | 0.02430018 | 0.02945711 | 0.03039186 | 0.0281697 | 0.02514124 | 0.05023063 | 0.00244725 | 0.02732793 | 0.02445825 | 0.02289557 | 0.02340504 | 0.0237287 | 0.02209131 | 0.02066486 | 0.02600865 | 0.0211949 | 0.01715174
| Camión 2 | Camión | HKFL96 | BHFH80 | 0 | RSVJ82 | 0 | GSKP42 | BHFH80 | FKRR18 | 0 | BHFH80 | BHFH80 | BHFH80 | BHFH80 | CZWW83 | BHFH80 | BHFH80 | 0 | BHFH80 | JPPD84 | BHFH80 | BHFH80 | CZWW83 | CZWW83 | CZWW83 | BHFH80 | JPPD84 | BHFH80 | FKRR18 | GSKP42 | FKRR18 | BHFH80
|  | Volumen, m3 | 22.79816 | 25.77359 | 0 | 20.00944 | 0 | 26.09091 | 25.86607 | 22.79825 | 0 | 25.65741 | 25.48624 | 25.93396 | 25.33333 | 23.55357 | 25.31667 | 25.76577 | 0 | 25.72727 | 23.87387 | 25.18919 | 25.02727 | 23.90991 | 23.19091 | 23.15315 | 25.18018 | 22.69369 | 25.74074 | 24.25234 | 21.24074 | 23.94444 | 23.42857
|  | Densidad g/cc, kg/l, t/m3 | 1.09 | 1.06 | 0 | 1.06 | 0 | 1.1 | 1.12 | 1.14 | 0 | 1.08 | 1.09 | 1.06 | 1.08 | 1.12 | 1.2 | 1.11 | 0 | 1.1 | 1.11 | 1.11 | 1.1 | 1.11 | 1.1 | 1.11 | 1.11 | 1.11 | 1.08 | 1.07 | 1.08 | 1.08 | 1.05
|  | Peso (t) | 24.85 | 27.32 | 0 | 21.21 | 0 | 28.7 | 28.97 | 25.99 | 0 | 27.71 | 27.78 | 27.49 | 27.36 | 26.38 | 30.38 | 28.6 | 0 | 28.3 | 26.5 | 27.96 | 27.53 | 26.54 | 25.51 | 25.7 | 27.95 | 25.19 | 27.8 | 25.95 | 22.94 | 25.86 | 24.6
|  | Ácidez gr/l | 121.28 | 96.78 | 0 | 94.94 | 0 | 149.45 | 158.03 | 197.23 | 0 | 100.45 | 96.78 | 58.8 | 85.75 | 113.93 | 287.88 | 105.96 | 0 | 115.76 | 123.73 | 123.73 | 126.18 | 111.48 | 110.86 | 129.24 | 132.91 | 131.69 | 105.35 | 105.35 | 121.89 | 102.9 | 65.54
|  | Finos de S, t | 0.9038659 | 0.8154088 | 0 | 0.6210106 | 0 | 1.274677 | 1.336241 | 1.469905 | 0 | 0.8425149 | 0.8063178 | 0.4984954 | 0.7101357 | 0.8772225 | 2.3825 | 0.8924829 | 0 | 0.97357 | 0.9656346 | 1.018836 | 1.032331 | 0.8713444 | 0.8404416 | 0.9781873 | 1.094036 | 0.9769513 | 0.8864831 | 0.8352241 | 0.8463551 | 0.8054434 | 0.5019578
|  | As mg/L | 59.36 | 128 | 0 | 158.7 | 0 | 872.7 | 539 | 417.1 | 0 | 211.7 | 1311 | 498.8 | 1821 | 2148 | 1508 | 1338 | 0 | 1199 | 494.1 | 2286 | 2293 | 1146 | 928 | 1005 | 1117 | 1115 | 855.3 | 953.9 | 1064 | 818.4 | 675.2
|  | Finos de As, t | 0.001353299 | 0.003299019 | 0 | 0.003175497 | 0 | 0.02276954 | 0.01394181 | 0.009509149 | 0 | 0.005431673 | 0.03341246 | 0.01293586 | 0.046132 | 0.05059307 | 0.03817753 | 0.03447459 | 0 | 0.030847 | 0.01179608 | 0.05758249 | 0.05738754 | 0.02740076 | 0.02152116 | 0.02326892 | 0.02812626 | 0.02530347 | 0.02201605 | 0.0231343 | 0.02260015 | 0.01959613 | 0.01581897
| Camión 3 | Camión | 0 | HKFL96 | 0 | 0 | 0 | 0 | HKFL96 | CZWW83 | 0 | 0 | 0 | 0 | 0 | 0 | 0 | 0 | 0 | BHFH80 | BHFH80 | 0 | BHFH80 | BHFH80 | 0 | BHFH80 | BHFH80 | BHFH80 | 0 | BHFH80 | BHFH80 | BHFH80 | FKRR18
|  | Volumen, m3 | 0 | 23.74528 | 0 | 0 | 0 | 0 | 20.49107 | 22.40351 | 0 | 0 | 0 | 0 | 0 | 0 | 0 | 0 | 0 | 25.70909 | 24.63964 | 0 | 24.99091 | 25.57658 | 0 | 24.92793 | 25.18018 | 25.0991 | 0 | 25.2 | 24.93518 | 24.43636 | 24.42308
|  | Densidad g/cc, kg/l, t/m3 | 0 | 1.06 | 0 | 0 | 0 | 0 | 1.12 | 1.14 | 0 | 0 | 0 | 0 | 0 | 0 | 0 | 0 | 0 | 1.1 | 1.11 | 0 | 1.1 | 1.11 | 0 | 1.11 | 1.11 | 1.11 | 0 | 1.1 | 1.08 | 1.1 | 1.04
|  | Peso (t) | 0 | 25.17 | 0 | 0 | 0 | 0 | 22.95 | 25.54 | 0 | 0 | 0 | 0 | 0 | 0 | 0 | 0 | 0 | 28.28 | 27.35 | 0 | 27.49 | 28.39 | 0 | 27.67 | 27.95 | 27.86 | 0 | 27.72 | 26.93 | 26.88 | 25.4
|  | Ácidez gr/l | 0 | 94.33 | 0 | 0 | 0 | 0 | 159.86 | 195.39 | 0 | 0 | 0 | 0 | 0 | 0 | 0 | 0 | 0 | 113.93 | 122.5 | 0 | 120.66 | 108.41 | 0 | 133.53 | 131.69 | 132.91 | 0 | 115.15 | 119.44 | 124.95 | 59.41
|  | Finos de S, t | 0 | 0.7322209 | 0 | 0 | 0 | 0 | 1.070827 | 1.430979 | 0 | 0 | 0 | 0 | 0 | 0 | 0 | 0 | 0 | 0.9575021 | 0.9867005 | 0 | 0.9857353 | 0.9064142 | 0 | 1.088128 | 1.083993 | 1.090513 | 0 | 0.9485919 | 0.9735927 | 0.9981315 | 0.4743237
|  | As mg/L | 0 | 121.8 | 0 | 0 | 0 | 0 | 1325 | 423 | 0 | 0 | 0 | 0 | 0 | 0 | 0 | 0 | 0 | 1002 | 485.6 | 0 | 1094 | 1066 | 0 | 1099 | 1083 | 1121 | 0 | 1093 | 1074 | 995.8 | 685.1
|  | Finos de As, t | 0 | 0.002892176 | 0 | 0 | 0 | 0 | 0.02715067 | 0.009476684 | 0 | 0 | 0 | 0 | 0 | 0 | 0 | 0 | 0 | 0.02576051 | 0.01196501 | 0 | 0.02734005 | 0.02726463 | 0 | 0.02739579 | 0.02727013 | 0.02813609 | 0 | 0.0275436 | 0.02678039 | 0.02433373 | 0.01673225
| Camión 4 | Camión | 0 | 0 | 0 | 0 | 0 | 0 | 0 | 0 | 0 | 0 | 0 | 0 | 0 | 0 | 0 | 0 | 0 | BHFH80 | 0 | 0 | 0 | BHFH80 | 0 | BHFH80 | 0 | BHFH80 | 0 | 0 | 0 | 0 | 0
|  | Volumen, m3 | 0 | 0 | 0 | 0 | 0 | 0 | 0 | 0 | 0 | 0 | 0 | 0 | 0 | 0 | 0 | 0 | 0 | 25.54128 | 0 | 0 | 0 | 26.01818 | 0 | 24.97321 | 0 | 25.00901 | 0 | 0 | 0 | 0 | 0
|  | Densidad g/cc, kg/l, t/m3 | 0 | 0 | 0 | 0 | 0 | 0 | 0 | 0 | 0 | 0 | 0 | 0 | 0 | 0 | 0 | 0 | 0 | 1.09 | 0 | 0 | 0 | 1.1 | 0 | 1.12 | 0 | 1.11 | 0 | 0 | 0 | 0 | 0
|  | Peso (t) | 0 | 0 | 0 | 0 | 0 | 0 | 0 | 0 | 0 | 0 | 0 | 0 | 0 | 0 | 0 | 0 | 0 | 27.84 | 0 | 0 | 0 | 28.62 | 0 | 27.97 | 0 | 27.76 | 0 | 0 | 0 | 0 | 0
|  | Ácidez gr/l | 0 | 0 | 0 | 0 | 0 | 0 | 0 | 0 | 0 | 0 | 0 | 0 | 0 | 0 | 0 | 0 | 0 | 112.09 | 0 | 0 | 0 | 107.8 | 0 | 131.69 | 0 | 131.08 | 0 | 0 | 0 | 0 | 0
|  | Finos de S, t | 0 | 0 | 0 | 0 | 0 | 0 | 0 | 0 | 0 | 0 | 0 | 0 | 0 | 0 | 0 | 0 | 0 | 0.9358893 | 0 | 0 | 0 | 0.9168761 | 0 | 1.075083 | 0 | 1.071637 | 0 | 0 | 0 | 0 | 0
|  | As mg/L | 0 | 0 | 0 | 0 | 0 | 0 | 0 | 0 | 0 | 0 | 0 | 0 | 0 | 0 | 0 | 0 | 0 | 9936.5 | 0 | 0 | 0 | 1092 | 0 | 1111 | 0 | 1113 | 0 | 0 | 0 | 0 | 0
|  | Finos de As, t | 0 | 0 | 0 | 0 | 0 | 0 | 0 | 0 | 0 | 0 | 0 | 0 | 0 | 0 | 0 | 0 | 0 | 0.253791 | 0 | 0 | 0 | 0.02841185 | 0 | 0.02774524 | 0 | 0.02783503 | 0 | 0 | 0 | 0 | 0
[9 empty] | 0 | 0 | 0 | 0 | 0 | 0 | 0 | 0 | 0 | 0 | 0 | 0 | 0 | 0 | 0 | 0 | 0 | 0 | 0 | 0 | 0 | 0 | 0 | 0 | 0
|  | Volumen, m3 | 0 | 0 | 0 | 0 | 0 | 0 | 0 | 0 | 0 | 0 | 0 | 0 | 0 | 0 | 0 | 0 | 0 | 0 | 0 | 0 | 0 | 0 | 0 | 0 | 0 | 0 | 0 | 0 | 0 | 0 | 0
|  | Densidad g/cc, kg/l, t/m3 | 0 | 0 | 0 | 0 | 0 | 0 | 0 | 0 | 0 | 0 | 0 | 0 | 0 | 0 | 0 | 0 | 0 | 0 | 0 | 0 | 0 | 0 | 0 | 0 | 0 | 0 | 0 | 0 | 0 | 0
|  | Peso (t) | 0 | 0 | 0 | 0 | 0 | 0 | 0 | 0 | 0 | 0 | 0 | 0 | 0 | 0 | 0 | 0 | 0 | 0 | 0 | 0 | 0 | 0 | 0 | 0 | 0 | 0 | 0 | 0 | 0 | 0 | 0
|  | Ácidez gr/l | 0 | 0 | 0 | 0 | 0 | 0 | 0 | 0 | 0 | 0 | 0 | 0 | 0 | 0 | 0 | 0 | 0 | 0 | 0 | 0 | 0 | 0 | 0 | 0 | 0 | 0 | 0 | 0 | 0 | 0 | 0
|  | Finos de S, t | 0 | 0 | 0 | 0 | 0 | 0 | 0 | 0 | 0 | 0 | 0 | 0 | 0 | 0 | 0 | 0 | 0 | 0 | 0 | 0 | 0 | 0 | 0 | 0 | 0 | 0 | 0 | 0 | 0 | 0 | 0
|  | As mg/L | 0 | 0 | 0 | 0 | 0 | 0 | 0 | 0 | 0 | 0 | 0 | 0 | 0 | 0 | 0 | 0 | 0 | 0 | 0 | 0 | 0 | 0 | 0 | 0 | 0 | 0 | 0 | 0 | 0 | 0
|  | Finos de As, t | 0 | 0 | 0 | 0 | 0 | 0 | 0 | 0 | 0 | 0 | 0 | 0 | 0 | 0 | 0 | 0 | 0 | 0 | 0 | 0 | 0 | 0 | 0 | 0 | 0 | 0 | 0 | 0 | 0 | 0 | 0
| Camión 6 | Camión | 0 | 0 | 0 | 0 | 0 | 0 | 0 | 0 | 0 | 0 | 0 | 0 | 0 | 0 | 0 | 0 | 0 | 0 | 0 | 0 | 0 | 0 | 0 | 0 | 0 | 0 | 0 | 0 | 0 | 0
|  | Volumen, m3 | 0 | 0 | 0 | 0 | 0 | 0 | 0 | 0 | 0 | 0 | 0 | 0 | 0 | 0 | 0 | 0 | 0 | 0 | 0 | 0 | 0 | 0 | 0 | 0 | 0 | 0 | 0 | 0 | 0 | 0 | 0
|  | Densidad g/cc, kg/l, t/m3 | 0 | 0 | 0 | 0 | 0 | 0 | 0 | 0 | 0 | 0 | 0 | 0 | 0 | 0 | 0 | 0 | 0 | 0 | 0 | 0 | 0 | 0 | 0 | 0 | 0 | 0 | 0 | 0 | 0 | 0
|  | Peso (t) | 0 | 0 | 0 | 0 | 0 | 0 | 0 | 0 | 0 | 0 | 0 | 0 | 0 | 0 | 0 | 0 | 0 | 0 | 0 | 0 | 0 | 0 | 0 | 0 | 0 | 0 | 0 | 0 | 0 | 0 | 0
|  | Ácidez gr/l | 0 | 0 | 0 | 0 | 0 | 0 | 0 | 0 | 0 | 0 | 0 | 0 | 0 | 0 | 0 | 0 | 0 | 0 | 0 | 0 | 0 | 0 | 0 | 0 | 0 | 0 | 0 | 0 | 0 | 0 | 0
|  | Finos de S, t | 0 | 0 | 0 | 0 | 0 | 0 | 0 | 0 | 0 | 0 | 0 | 0 | 0 | 0 | 0 | 0 | 0 | 0 | 0 | 0 | 0 | 0 | 0 | 0 | 0 | 0 | 0 | 0 | 0 | 0 | 0
|  | As mg/L | 0 | 0 | 0 | 0 | 0 | 0 | 0 | 0 | 0 | 0 | 0 | 0 | 0 | 0 | 0 | 0 | 0 | 0 | 0 | 0 | 0 | 0 | 0 | 0 | 0 | 0 | 0 | 0 | 0 | 0
|  | Finos de As, t | 0 | 0 | 0 | 0 | 0 | 0 | 0 | 0 | 0 | 0 | 0 | 0 | 0 | 0 | 0 | 0 | 0 | 0 | 0 | 0 | 0 | 0 | 0 | 0 | 0 | 0 | 0 | 0 | 0 | 0 | 0
| Camión 7 | Camión | 0 | 0 | 0 | 0 | 0 | 0 | 0 | 0 | 0 | 0 | 0 | 0 | 0 | 0 | 0 | 0 | 0 | 0 | 0 | 0 | 0 | 0 | 0 | 0 | 0 | 0 | 0 | 0 | 0 | 0
|  | Volumen, m3 | 0 | 0 | 0 | 0 | 0 | 0 | 0 | 0 | 0 | 0 | 0 | 0 | 0 | 0 | 0 | 0 | 0 | 0 | 0 | 0 | 0 | 0 | 0 | 0 | 0 | 0 | 0 | 0 | 0 | 0 | 0
|  | Densidad g/cc, kg/l, t/m3 | 0 | 0 | 0 | 0 | 0 | 0 | 0 | 0 | 0 | 0 | 0 | 0 | 0 | 0 | 0 | 0 | 0 | 0 | 0 | 0 | 0 | 0 | 0 | 0 | 0 | 0 | 0 | 0 | 0 | 0
|  | Peso (t) | 0 | 0 | 0 | 0 | 0 | 0 | 0 | 0 | 0 | 0 | 0 | 0 | 0 | 0 | 0 | 0 | 0 | 0 | 0 | 0 | 0 | 0 | 0 | 0 | 0 | 0 | 0 | 0 | 0 | 0 | 0
|  | Ácidez gr/l | 0 | 0 | 0 | 0 | 0 | 0 | 0 | 0 | 0 | 0 | 0 | 0 | 0 | 0 | 0 | 0 | 0 | 0 | 0 | 0 | 0 | 0 | 0 | 0 | 0 | 0 | 0 | 0 | 0 | 0 | 0
|  | Finos de S, t | 0 | 0 | 0 | 0 | 0 | 0 | 0 | 0 | 0 | 0 | 0 | 0 | 0 | 0 | 0 | 0 | 0 | 0 | 0 | 0 | 0 | 0 | 0 | 0 | 0 | 0 | 0 | 0 | 0 | 0 | 0
|  | As mg/L | 0 | 0 | 0 | 0 | 0 | 0 | 0 | 0 | 0 | 0 | 0 | 0 | 0 | 0 | 0 | 0 | 0 | 0 | 0 | 0 | 0 | 0 | 0 | 0 | 0 | 0 | 0 | 0 | 0 | 0
|  | Finos de As, t | 0 | 0 | 0 | 0 | 0 | 0 | 0 | 0 | 0 | 0 | 0 | 0 | 0 | 0 | 0 | 0 | 0 | 0 | 0 | 0 | 0 | 0 | 0 | 0 | 0 | 0 | 0 | 0 | 0 | 0 | 0
| Camión 8 | Camión | 0 | 0 | 0 | 0 | 0 | 0 | 0 | 0 | 0 | 0 | 0 | 0 | 0 | 0 | 0 | 0 | 0 | 0 | 0 | 0 | 0 | 0 | 0 | 0 | 0 | 0 | 0 | 0 | 0 | 0
|  | Volumen, m3 | 0 | 0 | 0 | 0 | 0 | 0 | 0 | 0 | 0 | 0 | 0 | 0 | 0 | 0 | 0 | 0 | 0 | 0 | 0 | 0 | 0 | 0 | 0 | 0 | 0 | 0 | 0 | 0 | 0 | 0 | 0
|  | Densidad g/cc, kg/l, t/m3 | 0 | 0 | 0 | 0 | 0 | 0 | 0 | 0 | 0 | 0 | 0 | 0 | 0 | 0 | 0 | 0 | 0 | 0 | 0 | 0 | 0 | 0 | 0 | 0 | 0 | 0 | 0 | 0 | 0 | 0
|  | Peso (t) | 0 | 0 | 0 | 0 | 0 | 0 | 0 | 0 | 0 | 0 | 0 | 0 | 0 | 0 | 0 | 0 | 0 | 0 | 0 | 0 | 0 | 0 | 0 | 0 | 0 | 0 | 0 | 0 | 0 | 0 | 0
|  | Ácidez gr/l | 0 | 0 | 0 | 0 | 0 | 0 | 0 | 0 | 0 | 0 | 0 | 0 | 0 | 0 | 0 | 0 | 0 | 0 | 0 | 0 | 0 | 0 | 0 | 0 | 0 | 0 | 0 | 0 | 0 | 0 | 0
|  | Finos de S, t | 0 | 0 | 0 | 0 | 0 | 0 | 0 | 0 | 0 | 0 | 0 | 0 | 0 | 0 | 0 | 0 | 0 | 0 | 0 | 0 | 0 | 0 | 0 | 0 | 0 | 0 | 0 | 0 | 0 | 0 | 0
|  | As mg/L | 0 | 0 | 0 | 0 | 0 | 0 | 0 | 0 | 0 | 0 | 0 | 0 | 0 | 0 | 0 | 0 | 0 | 0 | 0 | 0 | 0 | 0 | 0 | 0 | 0 | 0 | 0 | 0 | 0 | 0
|  | Finos de As, t | 0 | 0 | 0 | 0 | 0 | 0 | 0 | 0 | 0 | 0 | 0 | 0 | 0 | 0 | 0 | 0 | 0 | 0 | 0 | 0 | 0 | 0 | 0 | 0 | 0 | 0 | 0 | 0 | 0 | 0 | 0
| Camión 9 | Camión | 0 | 0 | 0 | 0 | 0 | 0 | 0 | 0 | 0 | 0 | 0 | 0 | 0 | 0 | 0 | 0 | 0 | 0 | 0 | 0 | 0 | 0 | 0 | 0 | 0 | 0 | 0 | 0 | 0 | 0
|  | Volumen, m3 | 0 | 0 | 0 | 0 | 0 | 0 | 0 | 0 | 0 | 0 | 0 | 0 | 0 | 0 | 0 | 0 | 0 | 0 | 0 | 0 | 0 | 0 | 0 | 0 | 0 | 0 | 0 | 0 | 0 | 0 | 0
|  | Densidad g/cc, kg/l, t/m3 | 0 | 0 | 0 | 0 | 0 | 0 | 0 | 0 | 0 | 0 | 0 | 0 | 0 | 0 | 0 | 0 | 0 | 0 | 0 | 0 | 0 | 0 | 0 | 0 | 0 | 0 | 0 | 0 | 0 | 0
|  | Peso (t) | 0 | 0 | 0 | 0 | 0 | 0 | 0 | 0 | 0 | 0 | 0 | 0 | 0 | 0 | 0 | 0 | 0 | 0 | 0 | 0 | 0 | 0 | 0 | 0 | 0 | 0 | 0 | 0 | 0 | 0 | 0
|  | Ácidez gr/l | 0 | 0 | 0 | 0 | 0 | 0 | 0 | 0 | 0 | 0 | 0 | 0 | 0 | 0 | 0 | 0 | 0 | 0 | 0 | 0 | 0 | 0 | 0 | 0 | 0 | 0 | 0 | 0 | 0 | 0 | 0
|  | Finos de S, t | 0 | 0 | 0 | 0 | 0 | 0 | 0 | 0 | 0 | 0 | 0 | 0 | 0 | 0 | 0 | 0 | 0 | 0 | 0 | 0 | 0 | 0 | 0 | 0 | 0 | 0 | 0 | 0 | 0 | 0 | 0
|  | As mg/L | 0 | 0 | 0 | 0 | 0 | 0 | 0 | 0 | 0 | 0 | 0 | 0 | 0 | 0 | 0 | 0 | 0 | 0 | 0 | 0 | 0 | 0 | 0 | 0 | 0 | 0 | 0 | 0 | 0 | 0
|  | Finos de As, t | 0 | 0 | 0 | 0 | 0 | 0 | 0 | 0 | 0 | 0 | 0 | 0 | 0 | 0 | 0 | 0 | 0 | 0 | 0 | 0 | 0 | 0 | 0 | 0 | 0 | 0 | 0 | 0 | 0 | 0 | 0
| Camión 10 | Camión | 0 | 0 | 0 | 0 | 0 | 0 | 0 | 0 | 0 | 0 | 0 | 0 | 0 | 0 | 0 | 0 | 0 | 0 | 0 | 0 | 0 | 0 | 0 | 0 | 0 | 0 | 0 | 0 | 0 | 0
|  | Volumen, m3 | 0 | 0 | 0 | 0 | 0 | 0 | 0 | 0 | 0 | 0 | 0 | 0 | 0 | 0 | 0 | 0 | 0 | 0 | 0 | 0 | 0 | 0 | 0 | 0 | 0 | 0 | 0 | 0 | 0 | 0 | 0
|  | Densidad g/cc, kg/l, t/m3 | 0 | 0 | 0 | 0 | 0 | 0 | 0 | 0 | 0 | 0 | 0 | 0 | 0 | 0 | 0 | 0 | 0 | 0 | 0 | 0 | 0 | 0 | 0 | 0 | 0 | 0 | 0 | 0 | 0 | 0
|  | Peso (t) | 0 | 0 | 0 | 0 | 0 | 0 | 0 | 0 | 0 | 0 | 0 | 0 | 0 | 0 | 0 | 0 | 0 | 0 | 0 | 0 | 0 | 0 | 0 | 0 | 0 | 0 | 0 | 0 | 0 | 0 | 0
|  | Ácidez gr/l | 0 | 0 | 0 | 0 | 0 | 0 | 0 | 0 | 0 | 0 | 0 | 0 | 0 | 0 | 0 | 0 | 0 | 0 | 0 | 0 | 0 | 0 | 0 | 0 | 0 | 0 | 0 | 0 | 0 | 0 | 0
|  | Finos de S, t | 0 | 0 | 0 | 0 | 0 | 0 | 0 | 0 | 0 | 0 | 0 | 0 | 0 | 0 | 0 | 0 | 0 | 0 | 0 | 0 | 0 | 0 | 0 | 0 | 0 | 0 | 0 | 0 | 0 | 0 | 0
|  | As mg/L | 0 | 0 | 0 | 0 | 0 | 0 | 0 | 0 | 0 | 0 | 0 | 0 | 0 | 0 | 0 | 0 | 0 | 0 | 0 | 0 | 0 | 0 | 0 | 0 | 0 | 0 | 0 | 0 | 0 | 0
|  | Finos de As, t | 0 | 0 | 0 | 0 | 0 | 0 | 0 | 0 | 0 | 0 | 0 | 0 | 0 | 0 | 0 | 0 | 0 | 0 | 0 | 0 | 0 | 0 | 0 | 0 | 0 | 0 | 0 | 0 | 0 | 0 | 0
| Camion 1 |  | 25.22222 | 25.98113 | 23.35849 | 22.3271 | 19.96262 | 21.77064 | 23.75 | 25.9292 | 24.00877 | 24.94595 | 21.2844 | 19.72477 | 24.30275 | 23.73874 | 25.4 | 23.26786 | 23.43243 | 23.3 | 22.91818 | 23.87387 | 22.82883 | 23.55856 | 23.58559 | 20.73874 | 20.99107 | 21.24324 | 25.39815 | 21.66355 | 23.55856 | 24.02778 | 25.34615
| Camion 2 |  | 22.79816 | 25.77359 | 0 | 20.00944 | 0 | 26.09091 | 25.86607 | 22.79825 | 0 | 25.65741 | 25.48624 | 25.93396 | 25.33333 | 23.55357 | 25.31667 | 25.76577 | 0 | 25.72727 | 23.87387 | 25.18919 | 25.02727 | 23.90991 | 23.19091 | 23.15315 | 25.18018 | 22.69369 | 25.74074 | 24.25234 | 21.24074 | 23.94444 | 23.42857
| Camion 3 |  | 0 | 23.74528 | 0 | 0 | 0 | 0 | 20.49107 | 22.40351 | 0 | 0 | 0 | 0 | 0 | 0 | 0 | 0 | 0 | 25.70909 | 24.63964 | 0 | 24.99091 | 25.57658 | 0 | 24.92793 | 25.18018 | 25.0991 | 0 | 25.2 | 24.93518 | 24.43636 | 24.42308
| Camion 4 |  | 0 | 0 | 0 | 0 | 0 | 0 | 0 | 0 | 0 | 0 | 0 | 0 | 0 | 0 | 0 | 0 | 0 | 25.54128 | 0 | 0 | 0 | 26.01818 | 0 | 24.97321 | 0 | 25.00901 | 0 | 0 | 0 | 0 | 0
| Camion 5 |  | 0 | 0 | 0 | 0 | 0 | 0 | 0 | 0 | 0 | 0 | 0 | 0 | 0 | 0 | 0 | 0 | 0 | 0 | 0 | 0 | 0 | 0 | 0 | 0 | 0 | 0 | 0 | 0 | 0 | 0 | 0
| Camion 6 |  | 0 | 0 | 0 | 0 | 0 | 0 | 0 | 0 | 0 | 0 | 0 | 0 | 0 | 0 | 0 | 0 | 0 | 0 | 0 | 0 | 0 | 0 | 0 | 0 | 0 | 0 | 0 | 0 | 0 | 0 | 0
| Camion 7 |  | 0 | 0 | 0 | 0 | 0 | 0 | 0 | 0 | 0 | 0 | 0 | 0 | 0 | 0 | 0 | 0 | 0 | 0 | 0 | 0 | 0 | 0 | 0 | 0 | 0 | 0 | 0 | 0 | 0 | 0 | 0
| Camion 8 |  | 0 | 0 | 0 | 0 | 0 | 0 | 0 | 0 | 0 | 0 | 0 | 0 | 0 | 0 | 0 | 0 | 0 | 0 | 0 | 0 | 0 | 0 | 0 | 0 | 0 | 0 | 0 | 0 | 0 | 0 | 0
| Camion 9 |  | 0 | 0 | 0 | 0 | 0 | 0 | 0 | 0 | 0 | 0 | 0 | 0 | 0 | 0 | 0 | 0 | 0 | 0 | 0 | 0 | 0 | 0 | 0 | 0 | 0 | 0 | 0 | 0 | 0 | 0 | 0
| Camion 10 |  | 0 | 0 | 0 | 0 | 0 | 0 | 0 | 0 | 0 | 0 | 0 | 0 | 0 | 0 | 0 | 0 | 0 | 0 | 0 | 0 | 0 | 0 | 0 | 0 | 0 | 0 | 0 | 0 | 0 | 0 | 0
|  | acidez | 139.65 | 101.06 | 95.55 | 108.41 | 106.58 | 136.59 | 160.48 | 192.33 | 194.78 | 158.03 | 96.78 | 80.24 | 101.68 | 117.6 | 286.04 | 115.15 | 115.15 | 116.38 | 117.6 | 123.73 | 127.4 | 110.86 | 108.41 | 129.24 | 134.75 | 134.75 | 109.03 | 107.19 | 118.21 | 112.09 | 67.38
|  |  | 121.28 | 96.78 | 0 | 94.94 | 0 | 149.45 | 158.03 | 197.23 | 0 | 100.45 | 96.78 | 58.8 | 85.75 | 113.93 | 287.88 | 105.96 | 0 | 115.76 | 123.73 | 123.73 | 126.18 | 111.48 | 110.86 | 129.24 | 132.91 | 131.69 | 105.35 | 105.35 | 121.89 | 102.9 | 65.54
|  |  | 0 | 94.33 | 0 | 0 | 0 | 0 | 159.86 | 195.39 | 0 | 0 | 0 | 0 | 0 | 0 | 0 | 0 | 0 | 113.93 | 122.5 | 0 | 120.66 | 108.41 | 0 | 133.53 | 131.69 | 132.91 | 0 | 115.15 | 119.44 | 124.95 | 59.41
|  |  | 0 | 0 | 0 | 0 | 0 | 0 | 0 | 0 | 0 | 0 | 0 | 0 | 0 | 0 | 0 | 0 | 0 | 112.09 | 0 | 0 | 0 | 107.8 | 0 | 131.69 | 0 | 131.08 | 0 | 0 | 0 | 0 | 0
|  |  | 0 | 0 | 0 | 0 | 0 | 0 | 0 | 0 | 0 | 0 | 0 | 0 | 0 | 0 | 0 | 0 | 0 | 0 | 0 | 0 | 0 | 0 | 0 | 0 | 0 | 0 | 0 | 0 | 0 | 0 | 0
|  |  | 0 | 0 | 0 | 0 | 0 | 0 | 0 | 0 | 0 | 0 | 0 | 0 | 0 | 0 | 0 | 0 | 0 | 0 | 0 | 0 | 0 | 0 | 0 | 0 | 0 | 0 | 0 | 0 | 0 | 0 | 0
|  |  | 0 | 0 | 0 | 0 | 0 | 0 | 0 | 0 | 0 | 0 | 0 | 0 | 0 | 0 | 0 | 0 | 0 | 0 | 0 | 0 | 0 | 0 | 0 | 0 | 0 | 0 | 0 | 0 | 0 | 0 | 0
|  |  | 0 | 0 | 0 | 0 | 0 | 0 | 0 | 0 | 0 | 0 | 0 | 0 | 0 | 0 | 0 | 0 | 0 | 0 | 0 | 0 | 0 | 0 | 0 | 0 | 0 | 0 | 0 | 0 | 0 | 0 | 0
|  |  | 0 | 0 | 0 | 0 | 0 | 0 | 0 | 0 | 0 | 0 | 0 | 0 | 0 | 0 | 0 | 0 | 0 | 0 | 0 | 0 | 0 | 0 | 0 | 0 | 0 | 0 | 0 | 0 | 0 | 0 | 0
|  |  | 0 | 0 | 0 | 0 | 0 | 0 | 0 | 0 | 0 | 0 | 0 | 0 | 0 | 0 | 0 | 0 | 0 | 0 | 0 | 0 | 0 | 0 | 0 | 0 | 0 | 0 | 0 | 0 | 0 | 0 | 0
|  | polvo | 1.151434 | 0.8583261 | 0.7296094 | 0.7912553 | 0.6955176 | 0.9720868 | 1.245947 | 1.630238 | 1.528725 | 1.288708 | 0.6733828 | 0.5173897 | 0.8078038 | 0.9125988 | 2.375064 | 0.8758611 | 0.8820562 | 0.8864397 | 0.8810537 | 0.9656346 | 0.9507536 | 0.8537653 | 0.835855 | 0.8761818 | 0.924652 | 0.9357601 | 0.9052384 | 0.7590997 | 0.9103698 | 0.8804311 | 0.5582876
|  |  | 0.9038659 | 0.8154088 | 0 | 0.6210106 | 0 | 1.274677 | 1.336241 | 1.469905 | 0 | 0.8425149 | 0.8063178 | 0.4984954 | 0.7101357 | 0.8772225 | 2.3825 | 0.8924829 | 0 | 0.97357 | 0.9656346 | 1.018836 | 1.032331 | 0.8713444 | 0.8404416 | 0.9781873 | 1.094036 | 0.9769513 | 0.8864831 | 0.8352241 | 0.8463551 | 0.8054434 | 0.5019578
|  |  | 0 | 0.7322209 | 0 | 0 | 0 | 0 | 1.070827 | 1.430979 | 0 | 0 | 0 | 0 | 0 | 0 | 0 | 0 | 0 | 0.9575021 | 0.9867005 | 0 | 0.9857353 | 0.9064142 | 0 | 1.088128 | 1.083993 | 1.090513 | 0 | 0.9485919 | 0.9735927 | 0.9981315 | 0.4743237
|  |  | 0 | 0 | 0 | 0 | 0 | 0 | 0 | 0 | 0 | 0 | 0 | 0 | 0 | 0 | 0 | 0 | 0 | 0.9358893 | 0 | 0 | 0 | 0.9168761 | 0 | 1.075083 | 0 | 1.071637 | 0 | 0 | 0 | 0 | 0
|  |  | 0 | 0 | 0 | 0 | 0 | 0 | 0 | 0 | 0 | 0 | 0 | 0 | 0 | 0 | 0 | 0 | 0 | 0 | 0 | 0 | 0 | 0 | 0 | 0 | 0 | 0 | 0 | 0 | 0 | 0 | 0
|  |  | 0 | 0 | 0 | 0 | 0 | 0 | 0 | 0 | 0 | 0 | 0 | 0 | 0 | 0 | 0 | 0 | 0 | 0 | 0 | 0 | 0 | 0 | 0 | 0 | 0 | 0 | 0 | 0 | 0 | 0 | 0
|  |  | 0 | 0 | 0 | 0 | 0 | 0 | 0 | 0 | 0 | 0 | 0 | 0 | 0 | 0 | 0 | 0 | 0 | 0 | 0 | 0 | 0 | 0 | 0 | 0 | 0 | 0 | 0 | 0 | 0 | 0 | 0
|  |  | 0 | 0 | 0 | 0 | 0 | 0 | 0 | 0 | 0 | 0 | 0 | 0 | 0 | 0 | 0 | 0 | 0 | 0 | 0 | 0 | 0 | 0 | 0 | 0 | 0 | 0 | 0 | 0 | 0 | 0 | 0
|  |  | 0 | 0 | 0 | 0 | 0 | 0 | 0 | 0 | 0 | 0 | 0 | 0 | 0 | 0 | 0 | 0 | 0 | 0 | 0 | 0 | 0 | 0 | 0 | 0 | 0 | 0 | 0 | 0 | 0 | 0 | 0
|  |  | 0 | 0 | 0 | 0 | 0 | 0 | 0 | 0 | 0 | 0 | 0 | 0 | 0 | 0 | 0 | 0 | 0 | 0 | 0 | 0 | 0 | 0 | 0 | 0 | 0 | 0 | 0 | 0 | 0 | 0 | 0
|  |  | 41.45 | 138.9 | 133.1 | 175.9 | 152.8 | 672.6 | 552.6 | 1110 | 1051 | 1039 | 1265 | 1445 | 444.4 | 2091 | 956.7 | 1266 | 1297 | 1209 | 1097 | 2104 | 107.2 | 1160 | 1037 | 1104 | 1115 | 1117 | 869.8 | 953.9 | 1104 | 882.1 | 676.7
|  |  | 59.36 | 128 | 0 | 158.7 | 0 | 872.7 | 539 | 417.1 | 0 | 211.7 | 1311 | 498.8 | 1821 | 2148 | 1508 | 1338 | 0 | 1199 | 494.1 | 2286 | 2293 | 1146 | 928 | 1005 | 1117 | 1115 | 855.3 | 953.9 | 1064 | 818.4 | 675.2
|  |  | 0 | 121.8 | 0 | 0 | 0 | 0 | 1325 | 423 | 0 | 0 | 0 | 0 | 0 | 0 | 0 | 0 | 0 | 1002 | 485.6 | 0 | 1094 | 1066 | 0 | 1099 | 1083 | 1121 | 0 | 1093 | 1074 | 995.8 | 685.1
|  |  | 0 | 0 | 0 | 0 | 0 | 0 | 0 | 0 | 0 | 0 | 0 | 0 | 0 | 0 | 0 | 0 | 0 | 9936.5 | 0 | 0 | 0 | 1092 | 0 | 1111 | 0 | 1113 | 0 | 0 | 0 | 0 | 0
|  |  | 0 | 0 | 0 | 0 | 0 | 0 | 0 | 0 | 0 | 0 | 0 | 0 | 0 | 0 | 0 | 0 | 0 | 0 | 0 | 0 | 0 | 0 | 0 | 0 | 0 | 0 | 0 | 0 | 0 | 0
|  |  | 0 | 0 | 0 | 0 | 0 | 0 | 0 | 0 | 0 | 0 | 0 | 0 | 0 | 0 | 0 | 0 | 0 | 0 | 0 | 0 | 0 | 0 | 0 | 0 | 0 | 0 | 0 | 0 | 0 | 0
|  |  | 0 | 0 | 0 | 0 | 0 | 0 | 0 | 0 | 0 | 0 | 0 | 0 | 0 | 0 | 0 | 0 | 0 | 0 | 0 | 0 | 0 | 0 | 0 | 0 | 0 | 0 | 0 | 0 | 0 | 0
|  | mercurio | 0.001045461 | 0.003608779 | 0.003109015 | 0.003927337 | 0.003050288 | 0.01464293 | 0.01312425 | 0.02878142 | 0.02523322 | 0.02591884 | 0.02692477 | 0.02850229 | 0.01080014 | 0.0496377 | 0.02430018 | 0.02945711 | 0.03039186 | 0.0281697 | 0.02514124 | 0.05023063 | 0.00244725 | 0.02732793 | 0.02445825 | 0.02289557 | 0.02340504 | 0.0237287 | 0.02209131 | 0.02066486 | 0.02600865 | 0.0211949 | 0.01715174
|  |  | 0.001353299 | 0.003299019 | 0 | 0.003175497 | 0 | 0.02276954 | 0.01394181 | 0.009509149 | 0 | 0.005431673 | 0.03341246 | 0.01293586 | 0.046132 | 0.05059307 | 0.03817753 | 0.03447459 | 0 | 0.030847 | 0.01179608 | 0.05758249 | 0.05738754 | 0.02740076 | 0.02152116 | 0.02326892 | 0.02812626 | 0.02530347 | 0.02201605 | 0.0231343 | 0.02260015 | 0.01959613 | 0.01581897
|  |  | 0 | 0.002892176 | 0 | 0 | 0 | 0 | 0.02715067 | 0.009476684 | 0 | 0 | 0 | 0 | 0 | 0 | 0 | 0 | 0 | 0.02576051 | 0.01196501 | 0 | 0.02734005 | 0.02726463 | 0 | 0.02739579 | 0.02727013 | 0.02813609 | 0 | 0.0275436 | 0.02678039 | 0.02433373 | 0.01673225
|  |  | 0 | 0 | 0 | 0 | 0 | 0 | 0 | 0 | 0 | 0 | 0 | 0 | 0 | 0 | 0 | 0 | 0 | 0.253791 | 0 | 0 | 0 | 0.02841185 | 0 | 0.02774524 | 0 | 0.02783503 | 0 | 0 | 0 | 0 | 0
|  |  | 0 | 0 | 0 | 0 | 0 | 0 | 0 | 0 | 0 | 0 | 0 | 0 | 0 | 0 | 0 | 0 | 0 | 0 | 0 | 0 | 0 | 0 | 0 | 0 | 0 | 0 | 0 | 0 | 0 | 0 | 0
|  |  | 0 | 0 | 0 | 0 | 0 | 0 | 0 | 0 | 0 | 0 | 0 | 0 | 0 | 0 | 0 | 0 | 0 | 0 | 0 | 0 | 0 | 0 | 0 | 0 | 0 | 0 | 0 | 0 | 0 | 0 | 0
|  |  | 0 | 0 | 0 | 0 | 0 | 0 | 0 | 0 | 0 | 0 | 0 | 0 | 0 | 0 | 0 | 0 | 0 | 0 | 0 | 0 | 0 | 0 | 0 | 0 | 0 | 0 | 0 | 0 | 0 | 0 | 0
|  |  | 0 | 0 | 0 | 0 | 0 | 0 | 0 | 0 | 0 | 0 | 0 | 0 | 0 | 0 | 0 | 0 | 0 | 0 | 0 | 0 | 0 | 0 | 0 | 0 | 0 | 0 | 0 | 0 | 0 | 0 | 0
|  |  | 0 | 0 | 0 | 0 | 0 | 0 | 0 | 0 | 0 | 0 | 0 | 0 | 0 | 0 | 0 | 0 | 0 | 0 | 0 | 0 | 0 | 0 | 0 | 0 | 0 | 0 | 0 | 0 | 0 | 0 | 0
|  |  | 0 | 0 | 0 | 0 | 0 | 0 | 0 | 0 | 0 | 0 | 0 | 0 | 0 | 0 | 0 | 0 | 0 | 0 | 0 | 0 | 0 | 0 | 0 | 0 | 0 | 0 | 0 | 0 | 0 | 0 | 0
| C | N° Camiones | 2 | 3 | 1 | 2 | 1 | 2 | 3 | 3 | 1 | 2 | 2 | 2 | 2 | 2 | 2 | 2 | 1 | 4 | 3 | 2 | 3 | 4 | 2 | 4 | 3 | 4 | 2 | 3 | 3 | 3 | 3 | 76
|  | Volumen, m3 | 48.02039 | 75.5 | 23.35849 | 42.33654 | 19.96262 | 47.86155 | 70.10714 | 71.13096 | 24.00877 | 50.60335 | 46.77064 | 45.65873 | 49.63608 | 47.29231 | 50.71666 | 49.03362 | 23.43243 | 100.2776 | 71.43169 | 49.06306 | 72.84701 | 99.06323 | 46.77649 | 93.79303 | 71.35143 | 94.04504 | 51.13889 | 71.11589 | 69.73448 | 72.40858 | 73.19781 | 1821.675
|  | Densidad gr/cc; t/m3 | 1.084748 | 1.06 | 1.06 | 1.065274 | 1.07 | 1.095451 | 1.12 | 1.136355 | 1.14 | 1.094789 | 1.09 | 1.07296 | 1.084896 | 1.11498 | 1.2 | 1.114745 | 1.11 | 1.097453 | 1.106792 | 1.11 | 1.103134 | 1.107374 | 1.105042 | 1.112663 | 1.112942 | 1.11 | 1.08 | 1.080631 | 1.090135 | 1.08675 | 1.043201 | 1.099318
|  | Peso (t) | 52.09 | 80.03 | 24.76 | 45.1 | 21.36 | 52.43 | 78.52 | 80.83 | 27.37 | 55.4 | 50.98 | 48.99 | 53.85 | 52.73 | 60.86 | 54.66 | 26.01 | 110.05 | 79.06 | 54.46 | 80.36 | 109.7 | 51.69 | 104.36 | 79.41 | 104.39 | 55.23 | 76.85 | 76.02 | 78.69 | 76.36 | 2002.6
|  | Ácidez gr/l | 130.9287 | 97.48229 | 95.55 | 102.0437 | 106.58 | 143.6004 | 159.3949 | 194.8643 | 194.78 | 128.8352 | 96.78 | 68.06217 | 93.54962 | 115.7722 | 286.9585 | 110.3209 | 115.15 | 114.5001 | 121.339 | 123.73 | 124.6686 | 109.5734 | 109.6247 | 131.0325 | 133.0208 | 132.5446 | 107.1777 | 109.3831 | 119.7707 | 113.391 | 64.13181 | 124.0026
|  | Finos de S, t | 2.0553 | 2.405956 | 0.7296094 | 1.412266 | 0.6955176 | 2.246763 | 3.653015 | 4.531123 | 1.528725 | 2.131223 | 1.479701 | 1.015885 | 1.51794 | 1.789821 | 4.757565 | 1.768344 | 0.8820562 | 3.753401 | 2.833389 | 1.98447 | 2.96882 | 3.5484 | 1.676297 | 4.01758 | 3.102681 | 4.074861 | 1.791722 | 2.542916 | 2.730318 | 2.684006 | 1.534569 | 73.84424
|  | As mg/L | 49.95295 | 129.801 | 133.1 | 167.7708 | 152.8 | 781.6811 | 773.3411 | 671.5395 | 1051 | 619.5343 | 1290.066 | 907.5625 | 1146.991 | 2119.388 | 1231.897 | 1303.834 | 1297 | 3376.308 | 684.6028 | 2197.44 | 1196.684 | 1114.492 | 982.9598 | 1080.096 | 1104.413 | 1116.521 | 862.5014 | 1003.19 | 1081.089 | 899.4067 | 679.0226 | 1079.666
|  | Finos de As, t | 0.00239876 | 0.009799974 | 0.003109015 | 0.007102834 | 0.003050288 | 0.03741247 | 0.05421673 | 0.04776725 | 0.02523322 | 0.03135051 | 0.06033723 | 0.04143815 | 0.05693214 | 0.1002308 | 0.06247771 | 0.0639317 | 0.03039186 | 0.3385682 | 0.04890233 | 0.1078131 | 0.08717484 | 0.1104052 | 0.04597942 | 0.1013055 | 0.07880144 | 0.1050033 | 0.04410736 | 0.07134276 | 0.07538918 | 0.06512476 | 0.04970297 | 1.966801
| C | Finos Acido (t) | 6.287244 | 7.359914 | 2.231904 | 4.320177 | 2.127616 | 6.872938 | 11.17472 | 13.86088 | 4.676429 | 6.519494 | 4.526463 | 3.107633 | 4.643437 | 5.475134 | 14.55358 | 5.409434 | 2.698245 | 11.4818 | 8.667448 | 6.070573 | 9.081737 | 10.8547 | 5.127858 | 12.28994 | 9.491223 | 12.46516 | 5.480947 | 7.778879 | 8.352149 | 8.21048 | 4.694308
|  | Finos polvo (t) | 0.09869631 | 0.1816497 | 0.01704258 | 0.05979045 | 0.01388435 | 0.1075336 | 0.2561025 | 0.3223031 | 0.0367028 | 0.107847 | 0.06920655 | 0.04638403 | 0.07534458 | 0.08464478 | 0.2412878 | 0.08670831 | 0.02066872 | 0.3763822 | 0.2023938 | 0.09736419 | 0.2162696 | 0.3515159 | 0.07841128 | 0.3768211 | 0.2213807 | 0.3832205 | 0.09162664 | 0.1808417 | 0.1903973 | 0.1943451 | 0.1123271
|  | Finos As (kg) | 2.39876 | 9.799974 | 3.109015 | 7.102834 | 3.050288 | 37.41247 | 54.21673 | 47.76725 | 25.23322 | 31.35051 | 60.33723 | 41.43815 | 56.93214 | 100.2308 | 62.47771 | 63.9317 | 30.39186 | 338.5682 | 48.90233 | 107.8131 | 87.17484 | 110.4052 | 45.97942 | 101.3055 | 78.80144 | 105.0033 | 44.10736 | 71.34276 | 75.38918 | 65.12476 | 49.70297
|  | Finos Hg (kg) | 0.0001151894 | 0.0007398981 | 7.262191e-05 | 0.0003007094 | 6.089172e-05 | 0.001790619 | 0.00380098 | 0.00339773 | 0.0006058186 | 0.001586441 | 0.002822011 | 0.001892014 | 0.002825889 | 0.004740145 | 0.003168661 | 0.003134803 | 0.0007121553 | 0.03395082 | 0.003493177 | 0.005289642 | 0.006350426 | 0.01093709 | 0.002150756 | 0.009501752 | 0.005622596 | 0.009875039 | 0.002255601 | 0.005073604 | 0.005257226 | 0.004715592 | 0.003638148
ACIDO PTGC |  | Fecha | 2023-08-01 | 2023-08-02 | 2023-08-03 | 2023-08-04 | 2023-08-05 | 2023-08-06 | 2023-08-07 | 2023-08-08 | 2023-08-09 | 2023-08-10 | 2023-08-11 | 2023-08-12 | 2023-08-13 | 2023-08-14 | 2023-08-15 | 2023-08-16 | 2023-08-17 | 2023-08-18 | 2023-08-19 | 2023-08-20 | 2023-08-21 | 2023-08-22 | 2023-08-23 | 2023-08-24 | 2023-08-25 | 2023-08-26 | 2023-08-27 | 2023-08-28 | 2023-08-29 | 2023-08-30 | 2023-08-31
| Camión 1 | Camión
Estanque
n°Guia
Boleta Pesaje
Volumen, m3
Densidad g/cc, kg/l, t/m3
Peso (t)
Ácidez gr/l
|  | Finos de S, t | 0 | 0 | 0 | 0 | 0 | 0 | 0 | 0 | 0 | 0 | 0 | 0 | 0 | 0 | 0 | 0 | 0 | 0 | 0 | 0 | 0 | 0 | 0 | 0 | 0 | 0 | 0 | 0 | 0 | 0 | 0
As mg/L
|  | Finos de As, t | 0 | 0 | 0 | 0 | 0 | 0 | 0 | 0 | 0 | 0 | 0 | 0 | 0 | 0 | 0 | 0 | 0 | 0 | 0 | 0 | 0 | 0 | 0 | 0 | 0 | 0 | 0 | 0 | 0 | 0 | 0
| Camión 2 | Camión
Estanque
n°Guia
Boleta Pesaje
Volumen, m3
Densidad g/cc, kg/l, t/m3
Peso (t)
Ácidez gr/l
|  | Finos de S, t | 0 | 0 | 0 | 0 | 0 | 0 | 0 | 0 | 0 | 0 | 0 | 0 | 0 | 0 | 0 | 0 | 0 | 0 | 0 | 0 | 0 | 0 | 0 | 0 | 0 | 0 | 0 | 0 | 0 | 0 | 0
As mg/L
|  | Finos de As, t | 0 | 0 | 0 | 0 | 0 | 0 | 0 | 0 | 0 | 0 | 0 | 0 | 0 | 0 | 0 | 0 | 0 | 0 | 0 | 0 | 0 | 0 | 0 | 0 | 0 | 0 | 0 | 0 | 0 | 0 | 0
| Camión 3 | Camión
Estanque
n°Guia
Boleta Pesaje
Volumen, m3
Densidad g/cc, kg/l, t/m3
Peso (t)
Ácidez gr/l
|  | Finos de S, t | 0 | 0 | 0 | 0 | 0 | 0 | 0 | 0 | 0 | 0 | 0 | 0 | 0 | 0 | 0 | 0 | 0 | 0 | 0 | 0 | 0 | 0 | 0 | 0 | 0 | 0 | 0 | 0 | 0 | 0 | 0
As mg/L
|  | Finos de As, t | 0 | 0 | 0 | 0 | 0 | 0 | 0 | 0 | 0 | 0 | 0 | 0 | 0 | 0 | 0 | 0 | 0 | 0 | 0 | 0 | 0 | 0 | 0 | 0 | 0 | 0 | 0 | 0 | 0 | 0 | 0
| Camión 4 | Camión
Estanque
n°Guia
Boleta Pesaje
Volumen, m3
Densidad g/cc, kg/l, t/m3
Peso (t)
Ácidez gr/l
|  | Finos de S, t | 0 | 0 | 0 | 0 | 0 | 0 | 0 | 0 | 0 | 0 | 0 | 0 | 0 | 0 | 0 | 0 | 0 | 0 | 0 | 0 | 0 | 0 | 0 | 0 | 0 | 0 | 0 | 0 | 0 | 0 | 0
As mg/L
|  | Finos de As, t | 0 | 0 | 0 | 0 | 0 | 0 | 0 | 0 | 0 | 0 | 0 | 0 | 0 | 0 | 0 | 0 | 0 | 0 | 0 | 0 | 0 | 0 | 0 | 0 | 0 | 0 | 0 | 0 | 0 | 0 | 0
|  | Camion 1 | 0 | 0 | 0 | 0 | 0 | 0 | 0 | 0 | 0 | 0 | 0 | 0 | 0 | 0 | 0 | 0 | 0 | 0 | 0 | 0 | 0 | 0 | 0 | 0 | 0 | 0 | 0 | 0 | 0 | 0 | 0
|  | Camion 2 | 0 | 0 | 0 | 0 | 0 | 0 | 0 | 0 | 0 | 0 | 0 | 0 | 0 | 0 | 0 | 0 | 0 | 0 | 0 | 0 | 0 | 0 | 0 | 0 | 0 | 0 | 0 | 0 | 0 | 0 | 0
|  | Camion 3 | 0 | 0 | 0 | 0 | 0 | 0 | 0 | 0 | 0 | 0 | 0 | 0 | 0 | 0 | 0 | 0 | 0 | 0 | 0 | 0 | 0 | 0 | 0 | 0 | 0 | 0 | 0 | 0 | 0 | 0 | 0
|  | Camion 4 | 0 | 0 | 0 | 0 | 0 | 0 | 0 | 0 | 0 | 0 | 0 | 0 | 0 | 0 | 0 | 0 | 0 | 0 | 0 | 0 | 0 | 0 | 0 | 0 | 0 | 0 | 0 | 0 | 0 | 0 | 0
acidez
|  | polvo | 0 | 0 | 0 | 0 | 0 | 0 | 0 | 0 | 0 | 0 | 0 | 0 | 0 | 0 | 0 | 0 | 0 | 0 | 0 | 0 | 0 | 0 | 0 | 0 | 0 | 0 | 0 | 0 | 0 | 0
|  |  | 0 | 0 | 0 | 0 | 0 | 0 | 0 | 0 | 0 | 0 | 0 | 0 | 0 | 0 | 0 | 0 | 0 | 0 | 0 | 0 | 0 | 0 | 0 | 0 | 0 | 0 | 0 | 0 | 0 | 0
|  |  | 0 | 0 | 0 | 0 | 0 | 0 | 0 | 0 | 0 | 0 | 0 | 0 | 0 | 0 | 0 | 0 | 0 | 0 | 0 | 0 | 0 | 0 | 0 | 0 | 0 | 0 | 0 | 0 | 0 | 0
|  |  | 0 | 0 | 0 | 0 | 0 | 0 | 0 | 0 | 0 | 0 | 0 | 0 | 0 | 0 | 0 | 0 | 0 | 0 | 0 | 0 | 0 | 0 | 0 | 0 | 0 | 0 | 0 | 0 | 0 | 0
|  | mercurio | 0 | 0 | 0 | 0 | 0 | 0 | 0 | 0 | 0 | 0 | 0 | 0 | 0 | 0 | 0 | 0 | 0 | 0 | 0 | 0 | 0 | 0 | 0 | 0 | 0 | 0 | 0 | 0 | 0 | 0
|  |  | 0 | 0 | 0 | 0 | 0 | 0 | 0 | 0 | 0 | 0 | 0 | 0 | 0 | 0 | 0 | 0 | 0 | 0 | 0 | 0 | 0 | 0 | 0 | 0 | 0 | 0 | 0 | 0 | 0 | 0
|  |  | 0 | 0 | 0 | 0 | 0 | 0 | 0 | 0 | 0 | 0 | 0 | 0 | 0 | 0 | 0 | 0 | 0 | 0 | 0 | 0 | 0 | 0 | 0 | 0 | 0 | 0 | 0 | 0 | 0 | 0
|  |  | 0 | 0 | 0 | 0 | 0 | 0 | 0 | 0 | 0 | 0 | 0 | 0 | 0 | 0 | 0 | 0 | 0 | 0 | 0 | 0 | 0 | 0 | 0 | 0 | 0 | 0 | 0 | 0 | 0 | 0
|  | N° Camiones | [31 empty] | 0
| PTGC | Volumen, m3 | 0 | 0 | 0 | 0 | 0 | 0 | 0 | 0 | 0 | 0 | 0 | 0 | 0 | 0 | 0 | 0 | 0 | 0 | 0 | 0 | 0 | 0 | 0 | 0 | 0 | 0 | 0 | 0 | 0 | 0 | 0 | 0
Densidad gr/cc; t/m3
|  | Peso (t) | [31 empty] | 0
|  | Ácidez gr/l | 0 | 0 | 0 | 0 | 0 | 0 | 0 | 0 | 0 | 0 | 0 | 0 | 0 | 0 | 0 | 0 | 0 | 0 | 0 | 0 | 0 | 0 | 0 | 0 | 0 | 0 | 0 | 0
|  | Finos de S, t | 0 | 0 | 0 | 0 | 0 | 0 | 0 | 0 | 0 | 0 | 0 | 0 | 0 | 0 | 0 | 0 | 0 | 0 | 0 | 0 | 0 | 0 | 0 | 0 | 0 | 0 | 0 | 0
|  | As mg/L | 0 | 0 | 0 | 0 | 0 | 0 | 0 | 0 | 0 | 0 | 0 | 0 | 0 | 0 | 0 | 0 | 0 | 0 | 0 | 0 | 0 | 0 | 0 | 0 | 0 | 0 | 0 | 0
|  | Finos de As, t | 0 | 0 | 0 | 0 | 0 | 0 | 0 | 0 | 0 | 0 | 0 | 0 | 0 | 0 | 0 | 0 | 0 | 0 | 0 | 0 | 0 | 0 | 0 | 0 | 0 | 0 | 0 | 0
| PTGC | Finos Acido (t) | 0 | 0 | 0 | 0 | 0 | 0 | 0 | 0 | 0 | 0 | 0 | 0 | 0 | 0 | 0 | 0 | 0 | 0 | 0 | 0 | 0 | 0 | 0 | 0 | 0 | 0 | 0 | 0 |  |  |  | 0
|  | Finos polvo (t) | 0 | 0 | 0 | 0 | 0 | 0 | 0 | 0 | 0 | 0 | 0 | 0 | 0 | 0 | 0 | 0 | 0 | 0 | 0 | 0 | 0 | 0 | 0 | 0 | 0 | 0 | 0 | 0 |  |  |  | 0
|  | Finos As (kg) | 0 | 0 | 0 | 0 | 0 | 0 | 0 | 0 | 0 | 0 | 0 | 0 | 0 | 0 | 0 | 0 | 0 | 0 | 0 | 0 | 0 | 0 | 0 | 0 | 0 | 0 | 0 | 0 |  |  |  | 0
|  | Finos Hg (kg) | 0 | 0 | 0 | 0 | 0 | 0 | 0 | 0 | 0 | 0 | 0 | 0 | 0 | 0 | 0 | 0 | 0 | 0 | 0 | 0 | 0 | 0 | 0 | 0 | 0 | 0 | 0 | 0 |  |  |  | 0
[21 empty] | 2021-10-01 |  |  |  |  | Volumenes PTE |  |  |  | Volumen inicial M3 | [H2 SO4] inicio mes | Volumen final M3 | ∆ finos acido sulfurico (ton)
[20 empty] | Volumen TDSF | RuntimeMethodHandle.InvokeMethod - IncuityFunctions.IncuityValueAtTime - ResultsArray.GetFailedResult: | [6 empty] | E0 |  | 68 | 357 | 90 | -2146826265
[20 empty] | Nivel Desc | RuntimeMethodHandle.InvokeMethod - IncuityFunctions.IncuityValueAtTime - ResultsArray.GetFailedResult: | [6 empty] | Piscina E0 |  | 90 | 357 | 240 | -2146826265
[20 empty] | Nivel Producto | RuntimeMethodHandle.InvokeMethod - IncuityFunctions.IncuityValueAtTime - ResultsArray.GetFailedResult: | [6 empty] | Reactores |  | 0 | 0 | 0 | -2146826265
[28 empty] | Piscina reactores |  | 0 | 0 | 0 | -2146826265
[28 empty] | Piscina aguas claras |  | 0 | 0 |  | -2146826265
[26 empty] | Volumenes PTGC |  |  |  | Volumen inicial M3 | [H2 SO4] inicio mes | Volumen final M3 | ∆ finos acido sulfurico (ton)
[28 empty] | Torre |  | 102 | 750.31 | 103 | -2146826265
[28 empty] | Descomponedor |  | 0 | 0 | 0 | -2146826265
[28 empty] | Producto |  | 117.04 | 632.1 | 50.4 | -2146826265
Volumen descomponedor
[27 empty] | Altura liquido | 1
[27 empty] | Radio | 1.9
[27 empty] | Largo | 3.75
[27 empty] | V | 9.298364
|  |  | 3 | 3 | 3 | 3 | 4 | 1 | 1 | 2 | 2 | 1 |  | 2 | 4 | 5 | 3 | 4 |  | 3 | 5 | 4 | 4 | 4 | 5 | 2 | 1 | 2 | 3 | 4 | 4 | 4
| C |  | 68.27 | 68.8 | 61.36 | 61.71 | 88.41 | 19.95 | 17.48 | 47.92 | 38.92 | 29.09 |  | 49.35 | 87.35 | 122.02 | 68.42 | 85.64 |  | 63.28 | 101.45 | 87.23 | 87.82 | 101.42 | 121.04 | 48.07 | 22.06 | 45.07 | 71.65 | 88.14 | 98.96 | 98.91
|  |  | 2021-03-01 | 2021-03-02 | 2021-03-03 | 2021-03-04 | 2021-03-05 | 2021-03-06 | 44262 | 44263 | 2021-03-09 | 2021-03-10 | 2021-03-11 | 2021-03-12 | 2021-03-13 | 2021-03-14 | 2021-03-15 | 2021-03-16 | 2021-03-17 | 2021-03-18 | 2021-03-19 | 2021-03-20 | 2021-03-21 | 2021-03-22 | 2021-03-23 | 2021-03-24 | 2021-03-25 | 2021-03-26 | 2021-03-27 | 2021-03-28 | 2021-03-29 | 2021-03-30
|  |  | 1 | 0 | 2 | 1 | 3 | -1 | -2 | -1 | 1 | -1 | -2 | 0 | 2 | 3 | 1 | 2 | -1 | -1 | 2 | 2 | 1 | 0 | 3 | -2 | -2 | -2 | 1 | 1 | 1 | 1
|  |  | 16.18 | -11.23 | 36.6 | 16.61 | 67.05 | -32.48 | -61.04 | -32.91 | 11.55 | -26.31 | -50.98 | 0.36 | 33.5 | 69.29 | 7.56 | 30.98 | -26.01 | -46.77 | 22.39 | 32.77 | 7.46 | -8.28 | 69.35 | -56.29 | -57.35 | -59.32 | 16.42 | 11.29 | 22.94 | 20.22
|  |  | 1 |  |  |  | 2 | 3 | 2 | 1 |  |  |  | 1 | 1 | 1 | 1 | 1 |  | 1 |  | 1 |  | 2 |  | 1 | 3 | 2 | 1 | 1
|  |  | 19.76 |  |  |  | 36.71 | 65.75 | 43.07 | 20.63 |  |  |  | 22.26 | 22.57 | 22.08 | 21.38 | 20.46 |  | 22.89 |  | 21.58 |  | 45.26 |  | 20.98 | 65.51 | 39.94 | 19.06 | 20.38
|  |  | 2021-03-01 |  |  |  | 2021-03-05 | 2021-03-06 | 2021-03-07 | 2021-03-08 |  |  |  | 2021-03-12 | 2021-03-13 | 2021-03-14 | 2021-03-15 | 2021-03-16 |  | 2021-03-18 |  | 2021-03-20 |  | 2021-03-22 |  | 2021-03-24 | 2021-03-25 | 2021-03-26 | 2021-03-27 | 2021-03-28
|  |  | -2146826273 | -2146826273 | -2146826273 | -2146826273 | -2146826273 | -2146826273 | -2146826273 | -2146826273 | -2146826273 | -2146826273 | -2146826273 | -2146826273 | -2146826273 | -2146826273 | -2146826273 | -2146826273 | -2146826273 | -2146826273 | -2146826273 | -2146826273 | -2146826273 | -2146826273 | -2146826273 | -2146826273 | -2146826273 | -2146826273 | -2146826273 | -2146826273 | -2146826273 | -2146826273
4,26 mts

## Factor Olla Escoria HELE
TAMAÑO DE LA MUESTRA
Dónde:
| z | 1.2
| p | 50%
| e | 5%
| N | 949
| N' | 125.0284
FACTOR DE PESO POR OLLA
Dónde:
| N' | 219
| m | 2407.23
| F | 10.99192
MASA DE ESCORIA HELE PRODUCIDA
Dónde:
| N | 949
| F | 10.99192
| M | 10431.33
F: Factor de peso por olla.
m: Masa de escoria pesada.
N’: Tamaño real de la muestra.

## Escoria HELE
AGOSTO | ARSENICO Y AZUFRE EN ESCORIAS BOTADERO
Día | Ollas | Peso | Ajuste | Peso Ajustado | Ley As | Fino As | Ley S | Fino S
| Unid. | t | t | t | % | t | % | t
2023-08-01 | 0 | 0 | 0 | 0 | 0 | 0 | 0 | 0
2023-08-02 | 0 | 0 | 0 | 0 | 0 | 0 | 0 | 0
2023-08-03 | 24 | 263.806 | -19.70254 | 244.1035 | 0.001 | 0.002441035 | 0.7 | 1.708724
2023-08-04 | 30 | 329.7575 | -24.62818 | 305.1294 | 0.001 | 0.003051294 | 0.7 | 2.135905
2023-08-05 | 33 | 362.7333 | -27.091 | 335.6423 | 0.001 | 0.003356423 | 0.7 | 2.349496
2023-08-06 | 44 | 483.6444 | -36.12133 | 447.5231 | 0.001 | 0.004475231 | 0.5 | 2.237615
2023-08-07 | 11 | 120.9111 | -9.030333 | 111.8808 | 0.001 | 0.001118808 | 0 | 0
2023-08-08 | 60 | 659.5151 | -49.25636 | 610.2587 | 0.001 | 0.006102587 | 0.4 | 2.441035
2023-08-09 | 52 | 571.5797 | -42.68885 | 528.8909 | 0.002 | 0.01057782 | 0.6 | 3.173345
2023-08-10 | 52 | 571.5797 | -42.68885 | 528.8909 | 0.001 | 0.005288909 | 0.5 | 2.644454
2023-08-11 | 12 | 131.903 | -9.851272 | 122.0517 | 0.001 | 0.001220517 | 0.8 | 0.9764139
2023-08-12 | 27 | 296.7818 | -22.16536 | 274.6164 | 0.001 | 0.002746164 | 0.4 | 1.098466
2023-08-13 | 28 | 307.7737 | -22.9863 | 284.7874 | 0.001 | 0.002847874 | 0.6 | 1.708724
2023-08-14 | 0 | 0 | 0 | 0 | 0 | 0 | 0 | 0
2023-08-15 | 24 | 263.806 | -19.70254 | 244.1035 | 0.001 | 0.002441035 | 0.5 | 1.220517
2023-08-16 | 57 | 626.5393 | -46.79354 | 579.7458 | 0.002 | 0.01159492 | 0.4 | 2.318983
2023-08-17 | 36 | 395.709 | -29.55382 | 366.1552 | 0.001 | 0.003661552 | 0.4 | 1.464621
2023-08-18 | 16 | 175.8707 | -13.13503 | 162.7357 | 0.001 | 0.001627357 | 0.4 | 0.6509426
2023-08-19 | 30 | 329.7575 | -24.62818 | 305.1294 | 0.001 | 0.003051294 | 0.6 | 1.830776
2023-08-20 | 36 | 395.709 | -29.55382 | 366.1552 | 0.001 | 0.003661552 | 0.6 | 2.196931
2023-08-21 | 38 | 417.6929 | -31.1957 | 386.4972 | 0.001 | 0.003864972 | 0.6 | 2.318983
2023-08-22 | 34 | 373.7252 | -27.91194 | 345.8133 | 0.003 | 0.0103744 | 0.7 | 2.420693
2023-08-23 | 34 | 373.7252 | -27.91194 | 345.8133 | 0.001 | 0.003458133 | 0.5 | 1.729066
2023-08-24 | 42 | 461.6605 | -34.47945 | 427.1811 | 0.001 | 0.004271811 | 0.4 | 1.708724
2023-08-25 | 42 | 461.6605 | -34.47945 | 427.1811 | 0.002 | 0.008543622 | 0.6 | 2.563087
2023-08-26 | 24 | 263.806 | -19.70254 | 244.1035 | 0.001 | 0.002441035 | 0.6 | 1.464621
2023-08-27 | 42 | 461.6605 | -34.47945 | 427.1811 | 0.001 | 0.004271811 | 0.5 | 2.135905
2023-08-28 | 40 | 439.6767 | -32.83757 | 406.8391 | 0.001 | 0.004068391 | 0.6 | 2.441035
2023-08-29 | 6 | 65.95151 | -4.925636 | 61.02587 | 0.001 | 0.0006102587 | 0 | 0
2023-08-30 | 35 | 384.7171 | -28.73288 | 355.9842 | 0.001 | 0.003559842 | 0.7 | 2.49189
2023-08-31 | 40 | 439.6767 | -32.83757 | 406.8391 | 0.001 | 0.004068391 | 0.8 | 3.254713
| 949 | 10431.33 | -779.0714 | 9652.259 | 0.001230769 | 0.118797 | 0.5458377 | 52.68567