## CARÁTULA
FUNDICIÓN HERNÁN
VIDELA LIRA PAIPOTE
BALANCE ARSÉNICO Y AZUFRE SEPTIEMBRE 2023
| Elaborado por: | Revisado por: | Aprobado por: | Fecha:
| Miguel Aguilera Cortínez | Pamela Cerda Cuevas | Carlos Fernandez Reinoso
2023-10-18
| Ingeniero Contabilidad Metalúrgica | Jefa Mejora Continua y Procesos | Superintendente Mejora Continua y Procesos

## FORMATO SMA 2023 (hidden)
Tipo de Flujo | Nombre Flujo | Peso Másico Seco Base [TMS] | Peso Másico Ajustado [TMS] | As [ppm] | As [%] | S [ppm] | S [%] | Fino As [TMF] | Fino S [TMF] | Observación
ENTRADA | Concentrado de Cu | 19184.11 | 19471.26 | 604.8491 | 0.06048491 | 321387.8 | 32.13878 | 11.77717 | 6257.823
ENTRADA | Precipitados | 0 | 0 | 0 | 0 | 0 | 0 | 0 | 0
ENTRADA | Blíster | 82.68 | 83.47071 | 10 | 0.001 | 0 | 0 | 0.0008347071 | 0
ENTRADA | Minerales de fusión directa | 493.276 | 493.2763 | 713.596 | 0.0713596 | 31759.0963 | 3.17590963 | 0.352 | 15.66601
ENTRADA | Concentrado de oro | 136.131 | 136.0906 | 7103.452 | 0.7103452 | 44501.2525 | 4.45012525 | 0.9667129 | 6.056201
ENTRADA | Concentrado de plata | 0 | 0 | 0 | 0 | 0 | 0 | 0 | 0
ENTRADA | Sílice | 1880.08 | 1018.081 | 0 | 0 | 0 | 0 | 0 | 0
ENTRADA | Diesel | 415.7192 | 415.7192 | 0 | 0 | 8.3 | 0.00083 | 0 | 0.003450469
ENTRADA | Enap - 6 | 441.064 | 441.064 | 0 | 0 | 30 | 0.003 | 0 | 0.01323192
TOTAL Flujos Entrada |  | 22633.06 | 22058.96 |  |  |  |  | 13.09672 | 6279.562 |  | FILA CON FÓRMULA - NO MODIFICAR
SALIDA | Ánodos | 4675.449 | 4645.793 | 378.5384 | 0.03785384 | 30.14276 | 0.003014276 | 1.758611 | 0.140037
SALIDA | Ácido sulfúrico producto | 16830.22 | 16830.22 | 0.5283454 | 5.283454e-05 | 326900 | 32.69 | 0.008892172 | 5501.8
SALIDA | Ácido sulfúrico Tipo C | 2632.74 | 2632.74 | 951.1629 | 0.09511629 | 51428.6 | 5.14286 | 2.504165 | 135.3981
SALIDA | Ácido sulfúrico PTGC | 0 | 0 | 0 | 0 | 0 | 0 | 0 | 0
SALIDA | Escoria final | 11349.17 | 12827.42 | 11.45133 | 0.001145133 | 7102.655 | 0.7102655 | 0.1468909 | 91.10871
SALIDA | Venta de circulante CT | 3650.238 | 3650.238 | 305.443 | 0.0305443 | 41697.74 | 4.169774 | 1.11494 | 152.2067
SALIDA | Venta de circulantes conversión | 1463.97 | 1464.056 | 466.602 | 0.0466602 | 47616.06 | 4.761606 | 0.6831313 | 69.71257
TOTAL Flujos Salida |  | 40601.79 | 42050.47 |  |  |  |  | 6.21663 | 5950.366 |  | FILA CON FÓRMULA - NO MODIFICAR
Intermedios, Inventario Inicial | Circulante CT | 13788.8 | 13788.8 | 1461.449 | 0.1461449 | 64695.89 | 6.469589 | 20.15162 | 892.0785
Intermedios, Inventario Inicial | Escoria CT fria | 2546.19 | 2546.19 | 826.7568 | 0.08267568 | 51337.6163 | 5.13376163 | 2.10508 | 130.7153
Intermedios, Inventario Inicial | Metal Blanco frío | 1969.358 | 1969.358 | 1020.844 | 0.1020844 | 133714.4706 | 13.37144706 | 2.010406 | 263.3316
Intermedios, Inventario Inicial | Circulante Conversión | 16471.86 | 16471.86 | 1601.054 | 0.1601054 | 161978.1 | 16.19781 | 26.37234 | 2668.08
Intermedios, Inventario Inicial | Polvos de fusión | 7284.611 | 7284.611 | 9445.677 | 0.9445677 | 192060.4568 | 19.20604568 | 68.80808 | 1399.086
Intermedios, Inventario Inicial | Polvos de conversión | 5543.308 | 5543.308 | 2428.4389 | 0.24284389 | 156633.293 | 15.6633293 | 13.46159 | 868.2667
Intermedios, Inventario Inicial | Polvos precipitadores electrostáticos | 3951.361 | 3951.361 | 20622.92 | 2.062292 | 186909.9 | 18.69099 | 81.48861 | 738.5485
Intermedios, Inventario Inicial | Productos en proceso | 1786.148 | 1786.148 | 558.0926 | 0.05580926 | 168183.6 | 16.81836 | 0.9968362 | 300.401
TOTAL Flujos Intermedios, Inventario inicial |  | 53341.63 | 53341.63 |  |  |  |  | 215.3946 | 7260.507 |  | FILA CON FÓRMULA - NO MODIFICAR
Intermedios, Inventario Final | Circulante CT | 9693.829 | 10303.04 | 1949.8645 | 0.19498645 | 83940.0175 | 8.39400175 | 20.08952 | 864.837
Intermedios, Inventario Final | Escoria CT fria | 2546.19 | 2546.19 | 826.7568 | 0.08267568 | 51337.6163 | 5.13376163 | 2.10508 | 130.7153
Intermedios, Inventario Final | Metal Blanco frío | 1685.358 | 1687.532 | 1046.5134 | 0.10465134 | 133714.4706 | 13.37144706 | 1.766025 | 225.6475
Intermedios, Inventario Final | Circulante Conversión | 16966.73 | 17665.76 | 1559.21 | 0.155921 | 156462.4 | 15.64624 | 27.54462 | 2764.027
Intermedios, Inventario Final | Polvos de fusión | 7502.451 | 7672.393 | 9319.2059 | 0.93192059 | 191448.9486 | 19.14489486 | 71.50061 | 1468.872
Intermedios, Inventario Final | Polvos de conversión | 5543.308 | 5543.308 | 2428.4389 | 0.24284389 | 156633.293 | 15.6633293 | 13.46159 | 868.2667
Intermedios, Inventario Final | Polvos precipitadores electrostáticos | 4127.121 | 4095.605 | 20754.76 | 2.075476 | 183763.3 | 18.37633 | 85.0033 | 752.6219
Intermedios, Inventario Final | Productos en proceso | 1198.6 | 1783.641 | 243.0624 | 0.02430624 | 145977.9 | 14.59779 | 0.4335362 | 260.3722
TOTAL Flujos Intermedios, Inventario final |  | 49263.59 | 51297.46 |  |  |  |  | 221.9043 | 7335.359 |  | FILA CON FÓRMULA - NO MODIFICAR.
INVENTARIO FLUJOS INTERMEDIOS | [7 empty] | 6.509728 | 74.85191 |  | FILA CON FÓRMULA - NO MODIFICAR
EMISION MENSUAL,TMF/MES | [7 empty] | 0.3703615 | 254.3442 |  | FILA CON FÓRMULA - NO MODIFICAR.
PORCENTAJE DE CAPTURA Y FIJACIÓN MENSUAL [%] | [7 empty] | 97.1721 | 95.94965 |  | FILA CON FÓRMULA - NO MODIFICAR
| Peso Másico Seco Base [TMS] | Peso Másico Seco Ajustado [TMS] | As [ppm] | As [%] | S [ppm] | S [%] | Fino As [TMF] | Fino S [TMF]
MATERIAL DE MANTENCIÓN Y/O LIMPIEZA MENSUAL, TMF/MES
MATERIAL DE MANTENCIÓN Y/O LIMPIEZA ANUAL, TMF/AÑO (reportar solo en el mes de diciembre)
| Fino As [TMF] | Fino S [TMF] | Fino SO2 [TMF]
TOTAL ENTRADA ANUAL, TMF/AÑO | 75.83696 | 39634.59 | 79269.19 | ÚLTIMA CELDA DE LA FILA CON FÓRMULA - NO MODIFICAR
EMISION ACUMULADA, TMF/AÑO | 3.398085 | 1860.387 | 3720.774 | ÚLTIMA CELDA DE LA FILA CON FÓRMULA - NO MODIFICAR
EMISION ANUAL, TMF/AÑO (reportar solo en el mes de diciembre) | 3.398085 | 1860.387 | 3720.774 | FILA CON FÓRMULA - NO MODIFICAR
| As [%] | S [%]
PORCENTAJE DE CAPTURA Y FIJACIÓN ANUAL (SIN MATERIAL DE LIMPIEZA) (reportar solo en el mes de diciembre) | 95.52% | 95.31% | FILA CON FÓRMULA - NO MODIFICAR
PORCENTAJE DE CAPTURA Y FIJACIÓN ANUAL (CON MATERIAL DE LIMPIEZA (reportar solo en el mes de diciembre) | 95.52% | 95.31% | FILA CON FÓRMULA - NO MODIFICAR

## RESUMEN BALANCE
BALANCE MENSUAL FUNDICIÓN HERNÁN VIDELA LIRA
SEPTIEMBRE
Flujos entrada | Peso seco, tms |  | As, medido |  | S, medido |  | Finos, tms
| Medido | Ajustado | ppm | % | ppm | % | As | S
Concentrado de Cu | 19184.11 | 19471.26 | 604.8491 | 0.06048491 | 321387.8 | 32.13878 | 11.77717 | 6257.823
Precipitados | 0 | 0 | 0 | 0 | 0 | 0 | 0 | 0
Blíster | 82.68 | 83.47071 | 10 | 0.001 | 0 | 0 | 0.0008347071 | 0
Minerales de fusión directa | 493.276 | 493.2763 | 713.596 | 0.0713596 | 31759.0963 | 3.17590963 | 0.352 | 15.66601
Concentrado de oro | 136.131 | 136.0906 | 7103.452 | 0.7103452 | 44501.2525 | 4.45012525 | 0.9667129 | 6.056201
Concentrado de plata | 0 | 0 | 0 | 0 | 0 | 0 | 0 | 0
Sílice | 1880.08 | 1018.081 | 0 | 0 | 0 | 0 | 0 | 0
Diesel | 415.7192 | 415.7192 | 0 | 0 | 8.3 | 0.00083 | 0 | 0.003450469 | Densidad diesel kg/lt | 0.8307
Enap - 6 | 441.064 | 441.064 | 0 | 0 | 30 | 0.003 | 0 | 0.01323192
Total, entradas | 22633.06 | 22058.96 | 593.7143 | 0.05937143 | 284671.8 | 28.46718 | 13.09672 | 6279.562
Flujos Inventario inicial | Peso seco, tms |  | As, medido |  | S, medido |  | Finos, tms
| Medido | Ajustado | ppm | % | ppm | % | As | S
Circulante CT | 13788.8 | 13788.8 | 1461.449 | 0.1461449 | 64695.89 | 6.469589 | 20.15162 | 892.0785
Escoria CT fria | 2546.19 | 2546.19 | 826.7568 | 0.08267568 | 51337.6163 | 5.13376163 | 2.10508 | 130.7153
Metal Blanco frío | 1969.358 | 1969.358 | 1020.844 | 0.1020844 | 133714.4706 | 13.37144706 | 2.010406 | 263.3316
Circulante Conversión | 16471.86 | 16471.86 | 1601.054 | 0.1601054 | 161978.1 | 16.19781 | 26.37234 | 2668.08
Polvos de fusión | 7284.611 | 7284.611 | 9445.677 | 0.9445677 | 192060.4568 | 19.20604568 | 68.80808 | 1399.086
Polvos de conversión | 5543.308 | 5543.308 | 2428.4389 | 0.24284389 | 156633.293 | 15.6633293 | 13.46159 | 868.2667
Polvos precipitadores electrostáticos | 3951.361 | 3951.361 | 20622.92 | 2.062292 | 186909.9 | 18.69099 | 81.48861 | 738.5485
Productos en proceso | 1786.148 | 1786.148 | 558.0926 | 0.05580926 | 168183.6 | 16.81836 | 0.9968362 | 300.401
Total, Inventario inicial | 53341.63 | 53341.63 | 4038.019 | 0.4038019 | 136113.3 | 13.61133 | 215.3946 | 7260.507
Flujos inventario final | Peso seco, tms |  | As, medido |  | S, medido |  | Finos, tms
| Medido | Ajustado | ppm | % | ppm | % | As | S
Circulante CT | 9693.829 | 10303.04 | 1949.8645 | 0.19498645 | 83940.0175 | 8.39400175 | 20.08952 | 864.837
Escoria CT fria | 2546.19 | 2546.19 | 826.7568 | 0.08267568 | 51337.6163 | 5.13376163 | 2.10508 | 130.7153
Metal Blanco frío | 1685.358 | 1687.532 | 1046.5134 | 0.10465134 | 133714.4706 | 13.37144706 | 1.766025 | 225.6475
Circulante Conversión | 16966.73 | 17665.76 | 1559.21 | 0.155921 | 156462.4 | 15.64624 | 27.54462 | 2764.027
Polvos de fusión | 7502.451 | 7672.393 | 9319.2059 | 0.93192059 | 191448.9486 | 19.14489486 | 71.50061 | 1468.872
Polvos de conversión | 5543.308 | 5543.308 | 2428.4389 | 0.24284389 | 156633.293 | 15.6633293 | 13.46159 | 868.2667
Polvos precipitadores electrostáticos | 4127.121 | 4095.605 | 20754.76 | 2.075476 | 183763.3 | 18.37633 | 85.0033 | 752.6219
Productos en proceso | 1198.6 | 1783.641 | 243.0624 | 0.02430624 | 145977.9 | 14.59779 | 0.4335362 | 260.3722
Total, Inventario final | 49263.59 | 51297.46 | 4325.833 | 0.4325833 | 142996.5 | 14.29965 | 221.9043 | 7335.359
Variación de inventarios | Peso seco, tms |  | Finos, tms
| Medido | Ajustado | As | S
Inventario Final - Inventario Inicial | -4078.045 | -2044.17 | 6.509728 | 74.85191
Flujos salidas | Peso seco, tms |  | As, medido |  | S, medido |  | Finos, tms
| Medido | Ajustado | ppm | % | ppm | % | As | S
Ánodos | 4675.449 | 4645.793 | 378.5384 | 0.03785384 | 30.14276 | 0.003014276 | 1.758611 | 0.140037
Ácido sulfúrico producto | 16830.22 | 16830.22 | 0.5283454 | 5.283454e-05 | 326900 | 32.69 | 0.008892172 | 5501.8
Ácido sulfúrico Tipo C | 2632.74 | 2632.74 | 951.1629 | 0.09511629 | 51428.6 | 5.14286 | 2.504165 | 135.3981
Ácido sulfúrico PTGC | 0 | 0 | 0 | 0 | 0 | 0 | 0 | 0
Escoria final | 11349.17 | 12827.42 | 11.45133 | 0.001145133 | 7102.655 | 0.7102655 | 0.1468909 | 91.10871
Venta de circulante CT | 3650.238 | 3650.238 | 305.443 | 0.0305443 | 41697.74 | 4.169774 | 1.11494 | 152.2067
Venta de circulantes conversión | 1463.97 | 1464.056 | 466.602 | 0.0466602 | 47616.06 | 4.761606 | 0.6831313 | 69.71257
Total, salidas | 40601.79 | 42050.47 | 147.8374 | 0.01478374 | 141505.4 | 14.15054 | 6.21663 | 5950.366
EMISIÓN ARSÉNICO, tmf | [7 empty] | 0.3703615 | 1 | 2 | 1 | 1 | 5 | 4
CAPTACIÓN ARSÉNICO (Mes), % | [7 empty] | 97.1721 | 2 | 3 | 1 | 5 | 4 | -1
[9 empty] | 3 | 4 | 1 | 4 | 4 | 0
EMISIÓN AZUFRE, tmf | [7 empty] | 254.3442
CAPTACIÓN AZUFRE (Mes), % | [7 empty] | 95.94965
EMISIÓN ARSÉNICO ACUMULADA, tmf | [7 empty] | 3.397785
CAPTACIÓN ARSÉNICO ACUMULADO, % | [7 empty] | 95.51962
EMISIÓN AZUFRE ACUMULADA, tmf | [7 empty] | 1913.235
CAPTACIÓN AZUFRE ACUMULADA, % | [7 empty] | 95.17281

## Flujos de entrada
| FLUJO | CONCENTRADO DE COBRE
| MES | SEPTIEMBRE
| AÑO | 2023
Flujo Fusión | Proveedor | Conjunto | Peso seco medido, ton | Peso seco ajustado, ton | As, % | S, % | As, ton | S, ton
12 | CAROLA | 81 | 1613.133 | 1613.133 | 0.0066951 | 36.63479701 | 0.1080009 | 590.9681
463 | CAROLA | 84 | 420.867 | 421.2224 | 0.0057025 | 36.70494479 | 0.02402021 | 154.6094
22 | PUNTA DEL COBRE | 307 | 1148.98 | 1222.082 | 0.0375115 | 34.28432175 | 0.4584213 | 418.9825
18 | PUNTA DEL COBRE | 372 | 2721.537 | 2765.847 | 0.1106728 | 34.44017112 | 3.06104 | 952.5624
200 | CENIZAS | 99 | 280.82 | 280.7407 | 0.0345417 | 18.27149063 | 0.09697262 | 51.29552
98 | ENAMI VARIOS | 85 | 6041.149 | 6232.257 | 0.0508678 | 28.07464275 | 3.170212 | 1749.684
83 | MATTA | 101 | 1650.691 | 1645.296 | 0.1979777 | 28.39132218 | 3.257319 | 467.1213
158 | CAROLA | 142 | 2174.45 | 2158.195 | 0.0050128 | 36.67000851 | 0.108186 | 791.4102
54 | PUNTA DEL COBRE | 327 | 2963.107 | 2963.107 | 0.0499813 | 34.43000877 | 1.481 | 1020.198
467 | CAROLA | 328 | 169.376 | 169.376 | 0.0070848 | 36.0098243 | 0.01199995 | 60.992
| TOTALES |  | 19184.11 | 19471.26 | 0.06048491 | 32.13878 | 11.77717 | 6257.823
| FLUJO | PRECIPITADOS
| MES | SEPTIEMBRE
| AÑO | 2023
Flujo Fusión | Proveedor | Conjunto | Peso seco medido, ton | Peso seco ajustado, ton | As, % | S, % | As, ton | S, ton
185 | PRECIPITADO DE Cu | 0 | 0 | 0 | 0 | 0 | 0 | 0
185 | PRECIPITADO DE Cu | 222
200 | PRECIPITADO DE Cu | 3
200 | PRECIPITADO DE Cu | 146
191 | PRECIPITADO DE Cu | 164
557 | PRECIPITADO DE Cu | 565
559 | PRECIPITADO DE Cu | 448
| TOTALES |  | 0 | 0 | 0 | 0 | 0 | 0
| FLUJO | BLÍSTER
| MES | SEPTIEMBRE
| AÑO | 2023
Flujo Fusión | Proveedor | Conjunto | Peso seco medido, ton | Peso seco ajustado, ton | As, % | S, % | As, ton | S, ton
368 | BLÍSTER EXTERNO | 15 | 82.68 | 83.47071 | 0.001 | 0 | 0.0008347071 | 0
561 | BLÍSTER EXTERNO | 0 | 0 | 0 | 0 | 0 | 0 | 0
| TOTALES |  | 82.68 | 83.47071 | 0.001 | 0 | 0.0008347071 | 0
| FLUJO | MINERALES
| MES | SEPTIEMBRE
| AÑO | 2023
Flujo Fusión | Proveedor | Conjunto | Peso seco medido, ton | Peso seco ajustado, ton | As, % | S, % | As, ton | S, ton
543 | MFD Cu | 539 | 493.276 | 493.2763 | 0.0713596 | 3.17590963 | 0.352 | 15.66601
| TOTALES |  | 493.276 | 493.2763 | 0.0713596 | 3.17590963 | 0.352 | 15.66601
| FLUJO | CONCENTRADO Au
| MES | SEPTIEMBRE
| AÑO | 2023
Flujo Fusión | Proveedor | Conjunto | Peso seco medido, ton | Peso seco ajustado, ton | As, % | S, % | As, ton | S, ton
539 | CONCENTRADO DE ORO | 63 | 136.131 | 136.0906 | 0.7103452 | 4.45012525 | 0.9667129 | 6.056201
| TOTALES |  | 136.131 | 136.0906 | 0.7103452 | 4.45012525 | 0.9667129 | 6.056201
| FLUJO | CONCENTRADO Ag
| MES | SEPTIEMBRE
| AÑO | 2023
Flujo Fusión | Proveedor | Conjunto | Peso seco medido, ton | Peso seco ajustado, ton | As, % | S, % | As, ton | S, ton
527 | CONCENTRADO DE PLATA | 0 | 0 | 0 | 0 | 0 | 0 | 0
| TOTALES |  | 0 | 0 | 0 | 0 | 0 | 0
| FLUJO | SÍLICE
| MES | SEPTIEMBRE
| AÑO | 2023
Flujo Fusión | Proveedor | Peso seco medido, ton | Peso seco ajustado, ton | As, % | S, % | As, ton | S, ton
262 | SÍLICE | 1880.08 | 1018.081 | 0 | 0 | 0 | 0
| TOTALES | 1880.08 | 1018.081 | 0 | 0 | 0 | 0

## Inv Circ
INVENTARIO DE CIRCULANTES
SEPTIEMBRE | [15 empty] | 32 | 29 | 95
|  |  |  | INVENTARIO FINAL | [6 empty] | INVENTARIO INICIAL |  |  | Diferencia | Diferencia | 33 | 30 | 96
|  |  |  | -1 | [6 empty] | -2 |  |  | (1) - (2) | (1) - (2) | 34 | 31 | 98
| ts | ts ajustada | As (%) | As (t) | S (%) | S (t) |  | ts | ts ajustada | As (%) | As (t) | S (%) | S (t) | As (t) | S (t) | 35 |  | 100
[16 empty] | 38 | 25 | 108
CIRCULANTE CT | 9693.829 | 10303.04 | 0.19498645 | 20.08952 | 8.39400175 | 864.837 |  | 13788.8 | 13788.8 | 0.1461449 | 20.15162 | 6.469589 | 892.0785 | -0.0620962 | -27.24155 | 40 | 27 | 111
[16 empty] | 41 |  | 112
METAL BLANCO FRIO | 1685.358 | 1687.532 | 0.10465134 | 1.766025 | 13.37144706 | 225.6475 |  | 1969.358 | 1969.358 | 0.1020844 | 2.010406 | 13.37144706 | 263.3316 | -0.2443809 | -37.68414 | 42 | 20 | 117
[16 empty] | 43 | 21 | 119
CIRCULANTE CONVERSIÓN | 16966.73 | 17665.76 | 0.155921 | 27.54462 | 15.64624 | 2764.027 |  | 16471.86 | 16471.86 | 0.1601054 | 26.37234 | 16.19781 | 2668.08 | 1.172279 | 95.94708 | 44 | 26 | 121
[16 empty] | 45 | 32 | 124
CIRCULANTE SIN TRITURAR |  |  | 0 |  | 0 |  |  | 0 |  | 0 |  | 0 |  | 0 | 0 | 46 | 22 | 125
[16 empty] | 49 | 33 | 130
ESCORIA. CT FRIA | 2546.19 | 2546.19 | 0.08267568 | 2.10508 | 5.13376163 | 130.7153 |  | 2546.19 | 2546.19 | 0.08267568 | 2.10508 | 5.13376163 | 130.7153 | 7.172299e-08 | 0 | 51 | 19 | 135
[16 empty] | 52 |  | 140
CONCENTRADO ESCORIA CT (MATTA) | 0 | 0 | 0 | 0 | 0 | 0 |  | 0 | 0 | 0 | 0 | 0 | 0 | 0 | 0 | 53 |  | 141
[16 empty] | 116 | 28 | 215
SUBTOTAL CIRCULANTE NAVE | 30892.11 | 32202.51 | 0.001599417 | 51.50525 | 12.37552 | 3985.227 |  | 34776.2 | 34776.2 | 0.001456152 | 50.63944 | 11.37044 | 3954.206 | 0.865802 | 31.02139 | 118 |  | 219
[16 empty] | 119 |  | 220
CIRCULANTES RAF |  |  | 0 |  | 0 |  |  | 0 |  | 0 |  | 0 |  | 0 | 0 | 120 |  | 221
[16 empty] | 122 |  | 223
POLVOS DE FUSIÓN | 7502.451 | 7672.393 | 0.93192059 | 71.50061 | 19.14489486 | 1468.872 |  | 7284.611 | 7284.611 | 0.9445677 | 68.80808 | 19.20604568 | 1399.086 | 2.692532 | 69.7859 | 123 |  | 224
[16 empty] | 124 |  | 225
POLVOS DE CONVERSIÓN | 5543.308 | 5543.308 | 0.24284389 | 13.46159 | 15.6633293 | 868.2667 |  | 5543.308 | 5543.308 | 0.24284389 | 13.46159 | 15.6633293 | 868.2667 | -1.140243e-11 | -7.389644e-10 | 125 |  | 226
[16 empty] | 128 | 38 | 230
POLVOS PRECIP. ELECTROSTÁTICOS | 1671.867 | 1695.941 | 2.45431726 | 41.62376 | 17.56669668 | 297.9208 |  | 1551.697 | 1551.697 | 2.39230899 | 37.12138 | 17.68802833 | 274.4646 | 4.502381 | 23.45617 | 117 | 35 | 218
4093
POLVOS PPEE HELE | 2455.255 | 2399.665 | 1.80773343 | 43.37954 | 18.94852854 | 454.7011 |  | 2399.665 | 2399.665 | 1.84889277 | 44.36722 | 19.33953211 | 464.0839 | -0.9876861 | -9.382774
PRODUCTOS EN PROCESO | 1198.6 | 1783.641 | 0.02430624 | 0.4335362 | 14.59779 | 260.3722 |  | 1786.148 | 1786.148 | 0.05580926 | 0.9968362 | 16.81836 | 300.401 | -0.5633001 | -40.02878
TOTAL CIRCULANTES | 49263.59 | 51297.46 | 0.4325833 | 221.9043 | 14.29965 | 7335.359 |  | 53341.63 | 53341.63 | 0.4038019 | 215.3946 | 13.61133 | 7260.507 | 6.509728 | 74.85191
|  |  | EMISIÓN ARSÉNICO, tmf |  |  |  | 0.3703615
|  |  | CAPTACIÓN ARSÉNICO (Mes), % |  |  |  | 97.1721
|  |  | EMISIÓN AZUFRE, tmf |  |  |  | 254.3442
|  |  | CAPTACIÓN AZUFRE (Mes), % |  |  |  | 95.94965
|  |  | EMISIÓN ARSÉNICO ACUMULADA, tmf |  |  |  | 3.397785
|  |  | CAPTACIÓN ARSÉNICO ACUMULADO, % |  |  |  | 95.51962
|  |  | EMISIÓN AZUFRE ACUMULADA, tmf |  |  |  | 1913.235
|  |  | CAPTACIÓN AZUFRE ACUMULADA, % |  |  |  | 95.17281

## Ánodos
FLUJO | ÁNODOS
MES | SEPTIEMBRE
AÑO | 2023
Lote | Peso medido, ton | Peso Ajustado, ton | S, ppm | As,ppm | S, ton | As, ton | Peso medido, ton | Peso ajustado, ton | As, ton | S, ton
01092023-1 | 95.688 | 95.08106 | 30 | 228 | 0.002852432 | 0.02167848 | 95.688 | 95.08106 | 0.02167848 | 0.002852432
01092023-2 | 99.388 | 98.75759 | 31 | 270 | 0.003061485 | 0.02666455 | 99.388 | 98.75759 | 0.02666455 | 0.003061485
01092023-3 | 73.256 | 72.79134 | 31 | 311 | 0.002256532 | 0.02263811 | 73.256 | 72.79134 | 0.02263811 | 0.002256532
02092023-1 | 149.012 | 148.0668 | 30 | 303 | 0.004442005 | 0.04486425 | 149.012 | 148.0668 | 0.04486425 | 0.004442005
02092023-2 | 88.641 | 88.07876 | 29 | 273 | 0.002554284 | 0.0240455 | 88.641 | 88.07876 | 0.0240455 | 0.002554284
03092023-1 | 123.369 | 122.5865 | 30 | 276 | 0.003677594 | 0.03383387 | 123.369 | 122.5865 | 0.03383387 | 0.003677594
03092023-2 | 94.482 | 93.88271 | 30 | 164 | 0.002816481 | 0.01539676 | 94.482 | 93.88271 | 0.01539676 | 0.002816481
04092023-1 | 74.288 | 73.8168 | 30 | 153 | 0.002214504 | 0.01129397 | 74.288 | 73.8168 | 0.01129397 | 0.002214504
04092023-2 | 86.959 | 86.40742 | 30 | 163 | 0.002592223 | 0.01408441 | 86.959 | 86.40742 | 0.01408441 | 0.002592223
06092023-1 | 135.452 | 134.5928 | 31 | 161 | 0.004172378 | 0.02166945 | 135.452 | 134.5928 | 0.02166945 | 0.004172378
06092023-2 | 86.127 | 85.5807 | 30 | 160 | 0.002567421 | 0.01369291 | 86.127 | 85.5807 | 0.01369291 | 0.002567421
07092023-1 | 96.66 | 96.04689 | 31 | 166 | 0.002977454 | 0.01594378 | 96.66 | 96.04689 | 0.01594378 | 0.002977454
07092023-2 | 94.16 | 93.56275 | 31 | 170 | 0.002900445 | 0.01590567 | 94.16 | 93.56275 | 0.01590567 | 0.002900445
08092023-1 | 76.321 | 75.8369 | 31 | 168 | 0.002350944 | 0.0127406 | 76.321 | 75.8369 | 0.0127406 | 0.002350944
09092023-1 | 97.794 | 97.1737 | 31 | 211 | 0.003012385 | 0.02050365 | 97.794 | 97.1737 | 0.02050365 | 0.003012385
09092023-2 | 67.194 | 66.76779 | 31 | 218 | 0.002069802 | 0.01455538 | 67.194 | 66.76779 | 0.01455538 | 0.002069802
10092023-1 | 104.713 | 104.0488 | 31 | 206 | 0.003225513 | 0.02143406 | 104.713 | 104.0488 | 0.02143406 | 0.003225513
11092023-1 | 159.092 | 158.0829 | 30 | 205 | 0.004742487 | 0.03240699 | 159.092 | 158.0829 | 0.03240699 | 0.004742487
12092023-1 | 74.122 | 73.65185 | 31 | 207 | 0.002283207 | 0.01524593 | 74.122 | 73.65185 | 0.01524593 | 0.002283207
12092023-2 | 100.038 | 99.40347 | 30 | 220 | 0.002982104 | 0.02186876 | 100.038 | 99.40347 | 0.02186876 | 0.002982104
13092023-1 | 90.123 | 89.55136 | 30 | 421 | 0.002686541 | 0.03770112 | 90.123 | 89.55136 | 0.03770112 | 0.002686541
14092023-1 | 105.757 | 105.0862 | 30 | 1039 | 0.003152586 | 0.1091846 | 105.757 | 105.0862 | 0.1091846 | 0.003152586
15092023-1 | 114.07 | 113.3465 | 30 | 1048 | 0.003400394 | 0.1187871 | 114.07 | 113.3465 | 0.1187871 | 0.003400394
16092023-1 | 103.948 | 103.2887 | 30 | 677 | 0.00309866 | 0.06992643 | 103.948 | 103.2887 | 0.06992643 | 0.00309866
16092023-2 | 105.42 | 104.7513 | 30 | 1461 | 0.00314254 | 0.1530417 | 105.42 | 104.7513 | 0.1530417 | 0.00314254
17092023-1 | 159.875 | 158.8609 | 30 | 340 | 0.004765828 | 0.05401271 | 159.875 | 158.8609 | 0.05401271 | 0.004765828
17092023-2 | 40.259 | 40.00364 | 30 | 895 | 0.001200109 | 0.03580326 | 40.259 | 40.00364 | 0.03580326 | 0.001200109
18092023-1 | 99.914 | 99.28025 | 30 | 403 | 0.002978408 | 0.04000994 | 99.914 | 99.28025 | 0.04000994 | 0.002978408
18092023-2 | 83.992 | 83.45924 | 30 | 374 | 0.002503777 | 0.03121376 | 83.992 | 83.45924 | 0.03121376 | 0.002503777
19092023-1 | 172.114 | 171.0223 | 30 | 614 | 0.005130669 | 0.1050077 | 172.114 | 171.0223 | 0.1050077 | 0.005130669
20092023-1 | 74.51 | 74.03739 | 30 | 270 | 0.002221122 | 0.01999009 | 74.51 | 74.03739 | 0.01999009 | 0.002221122
20092023-2 | 86.092 | 85.54592 | 30 | 798 | 0.002566378 | 0.06826565 | 86.092 | 85.54592 | 0.06826565 | 0.002566378
21092023-1 | 134.883 | 134.0274 | 30 | 902 | 0.004020823 | 0.1208928 | 134.883 | 134.0274 | 0.1208928 | 0.004020823
21092023-2 | 49.549 | 49.23471 | 30 | 416 | 0.001477041 | 0.02048164 | 49.549 | 49.23471 | 0.02048164 | 0.001477041
22092023-1 | 149.748 | 148.7982 | 30 | 226 | 0.004463945 | 0.03362838 | 149.748 | 148.7982 | 0.03362838 | 0.004463945
23092023-1 | 144.996 | 144.0763 | 30 | 355 | 0.004322289 | 0.05114709 | 144.996 | 144.0763 | 0.05114709 | 0.004322289
24092023-1 | 165.097 | 164.0498 | 30 | 378 | 0.004921494 | 0.06201082 | 165.097 | 164.0498 | 0.06201082 | 0.004921494
25092023-1 | 77.067 | 76.57817 | 30 | 210 | 0.002297345 | 0.01608142 | 77.067 | 76.57817 | 0.01608142 | 0.002297345
26092023-1 | 73.616 | 73.14906 | 30 | 93 | 0.002194472 | 0.006802862 | 73.616 | 73.14906 | 0.006802862 | 0.002194472
27092023-1 | 176.764 | 175.6428 | 30 | 142 | 0.005269284 | 0.02494128 | 176.764 | 175.6428 | 0.02494128 | 0.005269284
28092023-1 | 106.909 | 106.2309 | 30 | 202 | 0.003186926 | 0.02145864 | 106.909 | 106.2309 | 0.02145864 | 0.003186926
29092023-1 | 111.08 | 110.3754 | 30 | 207 | 0.003311263 | 0.02284771 | 111.08 | 110.3754 | 0.02284771 | 0.003311263
29092023-2 | 109.964 | 109.2665 | 30 | 247 | 0.003277995 | 0.02698883 | 109.964 | 109.2665 | 0.02698883 | 0.003277995
30092023-1 | 162.946 | 161.9124 | 29 | 543 | 0.004695461 | 0.08791846 | 162.946 | 161.9124 | 0.08791846 | 0.004695461
Sub total |  | 0
Ajuste F.R.V. |  | 0
TOTAL |  | 0
0 |  | 0
0 |  | 0
0 |  | 0
0 |  | 0
0 |  | 0
0 |  | 0
0 |  | 0
0 |  | 0
0 |  | 0
0 |  | 0 |  |  | 0 | 0 | 0 | 0 | 0 | 0
0 |  | 0 |  |  | 0 | 0 | 0 | 0 | 0 | 0
0 |  | 0 |  |  | 0 | 0 | 0 | 0 | 0 | 0
0 |  | 0 |  |  | 0 | 0 | 0 | 0 | 0 | 0
0 |  | 0 |  |  | 0 | 0 | 0 | 0 | 0 | 0
0 |  | 0 |  |  | 0 | 0 | 0 | 0 | 0 | 0
0 |  | 0 |  |  | 0 | 0 | 0 | 0 | 0 | 0
0 |  | 0 |  |  | 0 | 0 | 0 | 0 | 0 | 0
0 |  | 0 |  |  | 0 | 0 | 0 | 0 | 0 | 0
0 |  | 0 |  |  | 0 | 0 | 0 | 0 | 0 | 0
0 |  | 0 |  |  | 0 | 0 | 0 | 0 | 0 | 0
0 |  | 0 |  |  | 0 | 0 | 0 | 0 | 0 | 0
0 |  | 0 |  |  | 0 | 0 | 0 | 0 | 0 | 0
0 |  | 0 |  |  | 0 | 0 | 0 | 0 | 0 | 0
0 |  | 0 |  |  | 0 | 0 | 0 | 0 | 0 | 0
0 |  | 0 |  |  | 0 | 0 | 0 | 0 | 0 | 0
0 |  | 0 |  |  | 0 | 0 | 0 | 0 | 0 | 0
[5 empty] | TOTAL MES |  | 4675.449 | 4645.793 | 1.758611 | 0.140037
[7 empty] | 4675.449 | 4645.793 | 0.03785% | 0.003014%

## Ácido Sulfúrico Producto
FLUJO | ACIDO SULFÚRICO PRODUCTO
MES | SEPTIEMBRE
AÑO | 2023
DESPACHO DIARIO, TONELADAS | [31 empty] | TOTAL
| 1 | 2 | 3 | 4 | 5 | 6 | 7 | 8 | 9 | 10 | 11 | 12 | 13 | 14 | 15 | 16 | 17 | 18 | 19 | 20 | 21 | 22 | 23 | 24 | 25 | 26 | 27 | 28 | 29 | 30 | 31
Masa medida, kg | 636790 | 332800 | 0 | 964960 | 890520 | 1057720 | 1081490 | 502970 | 359770 | 0 | 920130 | 1449160 | 1087730 | 611360 | 527390 | 0 | 0 | 0 | 0 | 912130 | 868310 | 499810 | 527290 | 0 | 804190 | 1058500 | 1224650 | 1033650 | 587150 | 390010 |  | 18328480
Masa medida, ton | 636.79 | 332.8 | 0 | 964.96 | 890.52 | 1057.72 | 1081.49 | 502.97 | 359.77 | 0 | 920.13 | 1449.16 | 1087.73 | 611.36 | 527.39 | 0 | 0 | 0 | 0 | 912.13 | 868.31 | 499.81 | 527.29 | 0 | 804.19 | 1058.5 | 1224.65 | 1033.65 | 587.15 | 390.01 |  | 18328.48 | 10355.07
Masa ajustada, ton | 636.79 | 332.8 | 0 | 964.96 | 890.52 | 1057.72 | 1081.49 | 502.97 | 359.77 | 0 | 920.13 | 1449.16 | 1087.73 | 611.36 | 527.39 | 0 | 0 | 0 | 0 | 912.13 | 868.31 | 499.81 | 527.29 | 0 | 804.19 | 1058.5 | 1224.65 | 1033.65 | 587.15 | 390.01 |  | 18328.48
Densidad gr/cc, t/m3 | 1.77 | 1.769768 |  | 1.79 | 1.79 | 1.79 | 1.79 | 1.79 | 1.769768 |  | 1.76 | 1.77 | 1.76 | 1.76 | 1.78 |  |  |  |  | 1.72 | 1.76 | 1.77 | 1.769768 |  | 1.76 | 1.76 | 1.77 | 1.77 | 1.77 | 1.769768 |  | 1.77
Volumen m3 | 359.7684 | 188.0473 |  | 539.0838 | 497.4972 | 590.905 | 604.1844 | 280.9888 | 203.2866 |  | 522.8011 | 818.7345 | 618.0284 | 347.3636 | 296.2865 |  |  |  |  | 530.3081 | 493.358 | 282.3785 | 297.943 |  | 456.9261 | 601.4205 | 691.8927 | 583.9831 | 331.7232 | 220.3735 |  | 10357.28
[H2SO4], % | 96.41 | 96.68667 |  | 97.51 | 97.98 | 97.76 | 97.62 | 98.02 | 96.68667 |  | 96.1 | 96.79 | 96.06 | 96.97 | 97.16 |  |  |  |  | 94.28 | 96.23 | 96.75 | 96.68667 |  | 95.92 | 96.23 | 96.75 | 96.49 | 96.43 | 96.68667 |  | 96.68667
[As], mg/l, gr/m3 | [31 empty] | 0.79 | composito mensual
Ácido al 100%, ton | 613.9293 | 321.7732 | 0 | 940.9325 | 872.5315 | 1034.027 | 1055.751 | 493.0112 | 347.8496 | 0 | 884.2449 | 1402.642 | 1044.873 | 592.8358 | 512.4121 | 0 | 0 | 0 | 0 | 859.9562 | 835.5747 | 483.566175 | 509.8192 | 0 | 771.379 | 1018.595 | 1184.848875 | 997.3689 | 566.1887 | 377.0877 | 0 | 17721.2
Factor gravimétrico H2SO4 ==> S | 0.3269 | 0.3269 | 0.3269 | 0.3269 | 0.3269 | 0.3269 | 0.3269 | 0.3269 | 0.3269 | 0.3269 | 0.3269 | 0.3269 | 0.3269 | 0.3269 | 0.3269 | 0.3269 | 0.3269 | 0.3269 | 0.3269 | 0.3269 | 0.3269 | 0.3269 | 0.3269 | 0.3269 | 0.3269 | 0.3269 | 0.3269 | 0.3269 | 0.3269 | 0.3269 | 0.3269 | 0.3269
Azufre, ton | 200.6935 | 105.1877 | 0 | 307.5908 | 285.2306 | 338.0235 | 345.1249 | 161.1654 | 113.712 | 0 | 289.0597 | 458.5237 | 341.5691 | 193.798 | 167.5075 | 0 | 0 | 0 | 0 | 281.1197 | 273.1494 | 158.0778 | 166.6599 | 0 | 252.1638 | 332.9786 | 387.3271 | 326.0399 | 185.0871 | 123.27 | 0 | 5793.059 | 31.61%
Arsénico, ton | 0 | 0 | 0 | 0 | 0 | 0 | 0 | 0 | 0 | 0 | 0 | 0 | 0 | 0 | 0 | 0 | 0 | 0 | 0 | 0 | 0 | 0 | 0 | 0 | 0 | 0 | 0 | 0 | 0 | 0 | 0 | 0.008182253 | 4.464e-05%

## DIFERENCIA INVENTARIO ÁCIDO
INVENTARIO | ACIDO SULFÚRICO PRODUCTO
MES | SEPTIEMBRE
AÑO | 2023
| Inicial | Final | Variación |  | 577777.8
Masa medida, kg | 8524581.014 | 7525412.002 | -999169.012 | 5025412.002 | 7525412.002
Masa medida, ton | 8524.581014 | 7525.412002 | -999.169012 | 1733333.33
Densidad gr/cc, t/m3 | 1.77 | 1.77 |  | 6758745.332 |  | 1.8
Volumen m3 | 4816.147 | 4251.645 |  | 7275412.002
[H2SO4], % | 95.95 | 96.85
[As], mg/l, gr/m3 | 0.55 | 0.79 |  |  | 312.5
Ácido al 100%, ton | 8179.335 | 7288.362 | -890.974 |  | 1562.5
Factor gravimétrico H2SO4 ==> S | 0.3269 | 0.3269 | 0.3269 |  | 6587412.002
Azufre, ton | 2673.825 | 2382.565 | -291.2594
Arsénico, ton | 0.002648881 | 0.0033588 | 0.0007099186

## Ácido Sulfúrico Tipo C
FLUJO | ACIDO TIPO C
MES | SEPTIEMBRE
AÑO | 2023
IDENTIFICACIÓN CAMION | DESPACHO DIARIO, TONELADAS | [30 empty] | TOTAL
| 1 | 2 | 3 | 4 | 5 | 6 | 7 | 8 | 9 | 10 | 11 | 12 | 13 | 14 | 15 | 16 | 17 | 18 | 19 | 20 | 21 | 22 | 23 | 24 | 25 | 26 | 27 | 28 | 29 | 30 | 31
BHFH80 | 53.81 | 56 | 0 | 51.96 | 52.53 | 77.82 | 81.61 | 54.43 | 56.13 | 26.9 | 54.89 | 57.58 | 59.34 | 54.72 | 27.39 | 49.57 | 54.55 | 51.66 | 55.94 | 61.5 | 58.76 | 56.94 | 79.64 | 0 | 52.74 | 28.41 | 0 | 0 | 0 | 0 | 0 | 1314.82
BCDX17 | 0 | 0 | 0 | 0 | 0 | 0 | 0 | 0 | 0 | 0 | 0 | 0 | 0 | 0 | 0 | 0 | 0 | 0 | 0 | 0 | 0 | 0 | 0 | 0 | 0 | 0 | 27.02 | 0 | 0 | 0 | 0 | 27.02
JPPD84 | 0 | 0 | 0 | 0 | 0 | 0 | 0 | 0 | 0 | 0 | 0 | 0 | 0 | 0 | 0 | 0 | 0 | 0 | 0 | 0 | 0 | 0 | 0 | 0 | 0 | 0 | 0 | 0 | 0 | 22.15 | 0 | 22.15
HKFL96 | 0 | 0 | 0 | 0 | 0 | 0 | 0 | 0 | 0 | 0 | 0 | 0 | 0 | 0 | 0 | 0 | 0 | 0 | 0 | 0 | 0 | 0 | 0 | 0 | 0 | 0 | 0 | 0 | 0 | 0 | 0 | 0
CZWW83 | 0 | 0 | 0 | 0 | 0 | 0 | 0 | 0 | 0 | 0 | 0 | 0 | 0 | 0 | 23.6 | 0 | 0 | 0 | 0 | 50.14 | 23.22 | 0 | 0 | 0 | 25.13 | 24.87 | 26.26 | 25.12 | 0 | 26.09 | 0 | 224.43
FKRR18 | 0 | 26.66 | 26.67 | 25.98 | 22.74 | 0 | 25.44 | 0 | 0 | 0 | 25.69 | 25.64 | 0 | 0 | 0 | 26.01 | 24.7 | 25.95 | 24.49 | 0 | 0 | 0 | 0 | 0 | 0 | 0 | 0 | 0 | 0 | 0 | 0 | 279.97
GSKP42 | 0 | 0 | 29.61 | 22.04 | 22.89 | 0 | 0 | 22.39 | 0 | 0 | 0 | 0 | 0 | 0 | 0 | 0 | 0 | 0 | 0 | 0 | 0 | 0 | 0 | 0 | 0 | 0 | 0 | 0 | 0 | 0 | 0 | 96.93
RSVJ82 | 0 | 0 | 0 | 0 | 0 | 0 | 0 | 0 | 22.94 | 25.81 | 25.18 | 26.29 | 25.25 | 0 | 24.12 | 26.14 | 26.37 | 25.4 | 26.21 | 0 | 0 | 0 | 26.27 | 0 | 0 | 0 | 0 | 0 | 0 | 24.33 | 0 | 304.31
GLRD33 | 22.26 | 0 | 0 | 0 | 0 | 0 | 0 | 0 | 0 | 21.94 | 0 | 0 | 0 | 0 | 0 | 24 | 21.75 | 0 | 25.84 | 0 | 0 | 0 | 24.55 | 74.86 | 25.66 | 0 | 0 | 25.95 | 25.87 | 24.86 | 0
JTFV83 | 0 | 22.26 | 0 | 0 | 0 | 0 | 0 | 0 | 0 | 0 | 0 | 0 | 0 | 23.31 | 0 | 0 | 0 | 0 | 0 | 0 | 0 | 0 | 0 | 0 | 0 | 0 | 0 | 0 | 0 | 0 | 0
| 0 | 0 | 0 | 0 | 0 | 0 | 0 | 0 | 0 | 0 | 0 | 0 | 0 | 0 | 0 | 0 | 0 | 0 | 0 | 0 | 0 | 0 | 0 | 0 | 0 | 0 | 0 | 0 | 0 | 0 | 0
| 0 | 0 | 0 | 0 | 0 | 0 | 0 | 0 | 0 | 0 | 0 | 0 | 0 | 0 | 0 | 0 | 0 | 0 | 0 | 0 | 0 | 0 | 0 | 0 | 0 | 0 | 0 | 0 | 0 | 0 | 0
Masa medida, ton | 76.07 | 104.92 | 56.28 | 99.98 | 98.16 | 77.82 | 107.05 | 76.82 | 79.07 | 74.65 | 105.76 | 109.51 | 84.59 | 78.03 | 75.11 | 125.72 | 127.37 | 103.01 | 132.48 | 111.64 | 81.98 | 56.94 | 130.46 | 74.86 | 103.53 | 53.28 | 53.28 | 51.07 | 25.87 | 97.43 | 0 | 2632.74
Masa ajustada, ton | 76.07 | 104.92 | 56.28 | 99.98 | 98.16 | 77.82 | 107.05 | 76.82 | 79.07 | 74.65 | 105.76 | 109.51 | 84.59 | 78.03 | 75.11 | 125.72 | 127.37 | 103.01 | 132.48 | 111.64 | 81.98 | 56.94 | 130.46 | 74.86 | 103.53 | 53.28 | 53.28 | 51.07 | 25.87 | 97.43 | 0 | 2632.74
Densidad gr/cc, t/m3 | 1.053512 | 1.090418 | 1.094716 | 1.089498 | 1.090231 | 1.13 | 1.182556 | 1.126473 | 1.062882 | 1.069422 | 1.072412 | 1.122796 | 1.152963 | 1.14 | 1.136333 | 1.096079 | 1.182679 | 1.162184 | 1.191684 | 1.201542 | 1.15 | 1.114983 | 1.1 | 1.159264 | 1.155746 | 1.209253 | 1.319412 | 1.15506 | 1.1 | 1.094928 | 0 | 1.13048
Volumen m3 | 72.20611 | 96.21997 | 51.41059 | 91.76699 | 90.03595 | 68.86726 | 90.52427 | 68.19516 | 74.39208 | 69.80406 | 98.61881 | 97.53329 | 73.36752 | 68.44737 | 66.09859 | 114.6998 | 107.6962 | 88.63482 | 111.1704 | 92.91394 | 71.28696 | 51.06805 | 118.6 | 64.57546 | 89.57848 | 44.06024 | 40.38163 | 44.21417 | 23.51818 | 88.98298 | 0 | 2328.869
Ácidez g/l, kg/m3 | 73.2023 | 124.5117 | 134.184 | 130.5635 | 125.0181 | 204.1903 | 304.9388 | 201.639 | 83.92132 | 87.55068 | 87.84076 | 189.2504 | 246.2148 | 214.2493 | 212.5831 | 145.9001 | 290.1893 | 255.7987 | 193.7397 | 323.2686 | 199.06 | 150.0264 | 136.8039 | 192.4143 | 163.8601 | 158.9806 | 155.9071 | 200.5914 | 137.2 | 138.2558 | 0
[As], mg/l, gr/m3 | 732.3931 | 892.2425 | 1054.891 | 1045.715 | 1047.344 | 673.6338 | 529.9594 | 666.954 | 1040.898 | 1199.015 | 1309.654 | 870.7191 | 856.1438 | 839.8582 | 797.2363 | 1341.958 | 755.2416 | 869.3459 | 1910.922 | 890.0155 | 1816.661 | 1429.743 | 1220.196 | 1695.765 | 1181.014 | 1094.193 | 1157.882 | 1185.625 | 1034 | 1024.873 | 0
Azufre, ton | 1.72788 | 3.916428 | 2.255113 | 3.916725 | 3.679628 | 4.596877 | 9.023865 | 4.495138 | 2.040863 | 1.997814 | 2.831853 | 6.03399 | 5.905177 | 4.793924 | 4.593417 | 5.47058 | 10.21637 | 7.411697 | 7.040812 | 9.818819 | 4.638836 | 2.504562 | 5.303933 | 4.061813 | 4.798349 | 2.289844 | 2.058091 | 2.89927 | 1.054806 | 4.02166 | 0 | 135.3981 | 0.0514286
Arsénico, ton | 0.05288326 | 0.08585155 | 0.05423259 | 0.09596213 | 0.09429858 | 0.04639131 | 0.04797419 | 0.04548304 | 0.07743461 | 0.0836961 | 0.1291565 | 0.08492411 | 0.06281314 | 0.05748608 | 0.05269619 | 0.1539223 | 0.08133662 | 0.07705432 | 0.212438 | 0.08269484 | 0.1295043 | 0.07301417 | 0.1447153 | 0.1095048 | 0.1057934 | 0.04821043 | 0.04675718 | 0.05242143 | 0.0243178 | 0.09119628 | 0 | 2.504165 | 0.0009511629

## Ácido Sulfúrico PTGC
FLUJO | ACIDO PTGC
MES | SEPTIEMBRE
AÑO | 2023
IDENTIFICACIÓN CAMION | DESPACHO DIARIO, TONELADAS | [30 empty] | TOTAL
| 1 | 2 | 3 | 4 | 5 | 6 | 7 | 8 | 9 | 10 | 11 | 12 | 13 | 14 | 15 | 16 | 17 | 18 | 19 | 20 | 21 | 22 | 23 | 24 | 25 | 26 | 27 | 28 | 29 | 30 | 31
BBZP-72 | 0 | 0 | 0 | 0 | 0 | 0 | 0 | 0 | 0 | 0 | 0 | 0 | 0 | 0 | 0 | 0 | 0 | 0 | 0 | 0 | 0 | 0 | 0 | 0 | 0 | 0 | 0 | 0 | 0 | 0 |  | 0
BHBC-64 | 0 | 0 | 0 | 0 | 0 | 0 | 0 | 0 | 0 | 0 | 0 | 0 | 0 | 0 | 0 | 0 | 0 | 0 | 0 | 0 | 0 | 0 | 0 | 0 | 0 | 0 | 0 | 0 | 0 | 0 |  | 0
BHFA-80 | 0 | 0 | 0 | 0 | 0 | 0 | 0 | 0 | 0 | 0 | 0 | 0 | 0 | 0 | 0 | 0 | 0 | 0 | 0 | 0 | 0 | 0 | 0 | 0 | 0 | 0 | 0 | 0 | 0 | 0 |  | 0
BHFB-80 | 0 | 0 | 0 | 0 | 0 | 0 | 0 | 0 | 0 | 0 | 0 | 0 | 0 | 0 | 0 | 0 | 0 | 0 | 0 | 0 | 0 | 0 | 0 | 0 | 0 | 0 | 0 | 0 | 0 | 0 |  | 0
BHFH-80 | 0 | 0 | 0 | 0 | 0 | 0 | 0 | 0 | 0 | 0 | 0 | 0 | 0 | 0 | 0 | 0 | 0 | 0 | 0 | 0 | 0 | 0 | 0 | 0 | 0 | 0 | 0 | 0 | 0 | 0 |  | 0
BHFN-80 | 0 | 0 | 0 | 0 | 0 | 0 | 0 | 0 | 0 | 0 | 0 | 0 | 0 | 0 | 0 | 0 | 0 | 0 | 0 | 0 | 0 | 0 | 0 | 0 | 0 | 0 | 0 | 0 | 0 | 0 |  | 0
BVGP-12 | 0 | 0 | 0 | 0 | 0 | 0 | 0 | 0 | 0 | 0 | 0 | 0 | 0 | 0 | 0 | 0 | 0 | 0 | 0 | 0 | 0 | 0 | 0 | 0 | 0 | 0 | 0 | 0 | 0 | 0 |  | 0
BVGP-13 | 0 | 0 | 0 | 0 | 0 | 0 | 0 | 0 | 0 | 0 | 0 | 0 | 0 | 0 | 0 | 0 | 0 | 0 | 0 | 0 | 0 | 0 | 0 | 0 | 0 | 0 | 0 | 0 | 0 | 0 |  | 0
CDLV-83 | 0 | 0 | 0 | 0 | 0 | 0 | 0 | 0 | 0 | 0 | 0 | 0 | 0 | 0 | 0 | 0 | 0 | 0 | 0 | 0 | 0 | 0 | 0 | 0 | 0 | 0 | 0 | 0 | 0 | 0 |  | 0
CDLV-84 | 0 | 0 | 0 | 0 | 0 | 0 | 0 | 0 | 0 | 0 | 0 | 0 | 0 | 0 | 0 | 0 | 0 | 0 | 0 | 0 | 0 | 0 | 0 | 0 | 0 | 0 | 0 | 0 | 0 | 0 |  | 0
CGTP-29 | 0 | 0 | 0 | 0 | 0 | 0 | 0 | 0 | 0 | 0 | 0 | 0 | 0 | 0 | 0 | 0 | 0 | 0 | 0 | 0 | 0 | 0 | 0 | 0 | 0 | 0 | 0 | 0 | 0 | 0 |  | 0
CGTP-31 | 0 | 0 | 0 | 0 | 0 | 0 | 0 | 0 | 0 | 0 | 0 | 0 | 0 | 0 | 0 | 0 | 0 | 0 | 0 | 0 | 0 | 0 | 0 | 0 | 0 | 0 | 0 | 0 | 0 | 0 |  | 0
CWVR-12 | 0 | 0 | 0 | 0 | 0 | 0 | 0 | 0 | 0 | 0 | 0 | 0 | 0 | 0 | 0 | 0 | 0 | 0 | 0 | 0 | 0 | 0 | 0 | 0 | 0 | 0 | 0 | 0 | 0 | 0 |  | 0
CZWW-83 | 0 | 0 | 0 | 0 | 0 | 0 | 0 | 0 | 0 | 0 | 0 | 0 | 0 | 0 | 0 | 0 | 0 | 0 | 0 | 0 | 0 | 0 | 0 | 0 | 0 | 0 | 0 | 0 | 0 | 0 |  | 0
DDLW-73 | 0 | 0 | 0 | 0 | 0 | 0 | 0 | 0 | 0 | 0 | 0 | 0 | 0 | 0 | 0 | 0 | 0 | 0 | 0 | 0 | 0 | 0 | 0 | 0 | 0 | 0 | 0 | 0 | 0 | 0 |  | 0
DHFH-80 | 0 | 0 | 0 | 0 | 0 | 0 | 0 | 0 | 0 | 0 | 0 | 0 | 0 | 0 | 0 | 0 | 0 | 0 | 0 | 0 | 0 | 0 | 0 | 0 | 0 | 0 | 0 | 0 | 0 | 0 |  | 0
DRRS-56 | 0 | 0 | 0 | 0 | 0 | 0 | 0 | 0 | 0 | 0 | 0 | 0 | 0 | 0 | 0 | 0 | 0 | 0 | 0 | 0 | 0 | 0 | 0 | 0 | 0 | 0 | 0 | 0 | 0 | 0 |  | 0
FKRR-18 | 0 | 0 | 0 | 0 | 0 | 0 | 0 | 0 | 0 | 0 | 0 | 0 | 0 | 0 | 0 | 0 | 0 | 0 | 0 | 0 | 0 | 0 | 0 | 0 | 0 | 0 | 0 | 0 | 0 | 0 |  | 0
FTZF-11 | 0 | 0 | 0 | 0 | 0 | 0 | 0 | 0 | 0 | 0 | 0 | 0 | 0 | 0 | 0 | 0 | 0 | 0 | 0 | 0 | 0 | 0 | 0 | 0 | 0 | 0 | 0 | 0 | 0 | 0 |  | 0
GCFP-76 | 0 | 0 | 0 | 0 | 0 | 0 | 0 | 0 | 0 | 0 | 0 | 0 | 0 | 0 | 0 | 0 | 0 | 0 | 0 | 0 | 0 | 0 | 0 | 0 | 0 | 0 | 0 | 0 | 0 | 0 |  | 0
GSKR-38 | 0 | 0 | 0 | 0 | 0 | 0 | 0 | 0 | 0 | 0 | 0 | 0 | 0 | 0 | 0 | 0 | 0 | 0 | 0 | 0 | 0 | 0 | 0 | 0 | 0 | 0 | 0 | 0 | 0 | 0 |  | 0
HKFL-96 | 0 | 0 | 0 | 0 | 0 | 0 | 0 | 0 | 0 | 0 | 0 | 0 | 0 | 0 | 0 | 0 | 0 | 0 | 0 | 0 | 0 | 0 | 0 | 0 | 0 | 0 | 0 | 0 | 0 | 0 |  | 0
HLFX-56 | 0 | 0 | 0 | 0 | 0 | 0 | 0 | 0 | 0 | 0 | 0 | 0 | 0 | 0 | 0 | 0 | 0 | 0 | 0 | 0 | 0 | 0 | 0 | 0 | 0 | 0 | 0 | 0 | 0 | 0 |  | 0
JPPD-86 | 0 | 0 | 0 | 0 | 0 | 0 | 0 | 0 | 0 | 0 | 0 | 0 | 0 | 0 | 0 | 0 | 0 | 0 | 0 | 0 | 0 | 0 | 0 | 0 | 0 | 0 | 0 | 0 | 0 | 0 |  | 0
JGBP-15 | 0 | 0 | 0 | 0 | 0 | 0 | 0 | 0 | 0 | 0 | 0 | 0 | 0 | 0 | 0 | 0 | 0 | 0 | 0 | 0 | 0 | 0 | 0 | 0 | 0 | 0 | 0 | 0 | 0 | 0 |  | 0
YN-4096 | 0 | 0 | 0 | 0 | 0 | 0 | 0 | 0 | 0 | 0 | 0 | 0 | 0 | 0 | 0 | 0 | 0 | 0 | 0 | 0 | 0 | 0 | 0 | 0 | 0 | 0 | 0 | 0 | 0 | 0 |  | 0
[8 empty] | 0 | 0 | 0 | 0 | 0 | 0 | 0 | 0 | 0 | 0 | 0 | 0 | 0 | 0 | 0 | 0 | 0 | 0 | 0 | 0 | 0 | 0 | 0 | 0 | 0
Masa ajustada, ton | 0 | 0 | 0 | 0 | 0 | 0 | 0 | 0 | 0 | 0 | 0 | 0 | 0 | 0 | 0 | 0 | 0 | 0 | 0 | 0 | 0 | 0 | 0 | 0 | 0 | 0 | 0 | 0 | 0 | 0 | 0 | 0
Densidad gr/cc, t/m3
Volumen m3 | 0 | 0 | 0 | 0 | 0 | 0 | 0 | 0 | 0 | 0 | 0 | 0 | 0 | 0 | 0 | 0 | 0 | 0 | 0 | 0 | 0 | 0 | 0 | 0 | 0 | 0 | 0 | 0
Ácidez g/l, kg/m3 | 0 | 0 | 0 | 0 | 0 | 0 | 0 | 0 | 0 | 0 | 0 | 0 | 0 | 0 | 0 | 0 | 0 | 0 | 0 | 0 | 0 | 0 | 0 | 0 | 0 | 0 | 0 | 0 | 0 | 0 | 0
[As], mg/l, gr/m3 | 0 | 0 | 0 | 0 | 0 | 0 | 0 | 0 | 0 | 0 | 0 | 0 | 0 | 0 | 0 | 0 | 0 | 0 | 0 | 0 | 0 | 0 | 0 | 0 | 0 | 0 | 0 | 0
Azufre, ton | 0 | 0 | 0 | 0 | 0 | 0 | 0 | 0 | 0 | 0 | 0 | 0 | 0 | 0 | 0 | 0 | 0 | 0 | 0 | 0 | 0 | 0 | 0 | 0 | 0 | 0 | 0 | 0 |  |  |  | 0 | 0
Arsénico, ton | 0 | 0 | 0 | 0 | 0 | 0 | 0 | 0 | 0 | 0 | 0 | 0 | 0 | 0 | 0 | 0 | 0 | 0 | 0 | 0 | 0 | 0 | 0 | 0 | 0 | 0 | 0 | 0 | 0 | 0 | 0 | 0 | 0
| 20.46 | [7 empty] | 52.88 | 19.1 | 20.7 |  | 33.15 | 57.01 | 41.58 | 17.32 | 22.66 |  |  | 20.89

## Camiones Ácidos C - PTGC
ACIDO C | Fecha |  | 2023-09-01 | 2023-09-02 | 2023-09-03 | 2023-09-04 | 2023-09-05 | 2023-09-06 | 2023-09-07 | 2023-09-08 | 2023-09-09 | 2023-09-10 | 2023-09-11 | 2023-09-12 | 2023-09-13 | 2023-09-14 | 2023-09-15 | 2023-09-16 | 2023-09-17 | 2023-09-18 | 2023-09-19 | 2023-09-20 | 2023-09-21 | 2023-09-22 | 2023-09-23 | 2023-09-24 | 2023-09-25 | 2023-09-26 | 2023-09-27 | 2023-09-28 | 2023-09-29 | 2023-09-30 | 2023-10-01
| Camión 1 | Camión | GLRD33 | FKRR18 | FKRR18 | GSKP42 | GSKP42 | BHFH80 | FKRR18 | GSKP42 | RSVJ82 | RSVJ82 | FKRR18 | BHFH80 | BHFH80 | BHFH80 | RSVJ82 | RSVJ82 | RSVJ82 | BHFH80 | BHFH80 | BHFH80 | BHFH80 | BHFH80 | RSVJ82 | GLRD33 | CZWW83 | CZWW83 | CZWW83 | CZWW83 | GLRD33 | CZWW83 | 0
|  | Volumen, m3 | 21.2 | 24.45871 | 24.24545 | 20.03636 | 21 | 22.15929 | 20.51613 | 19.81416 | 21.43925 | 24.34906 | 23.78704 | 25.63717 | 25.81579 | 23.42982 | 21.1579 | 23.54955 | 21.975 | 21.92373 | 24.14783 | 24.37815 | 25.91304 | 25.44643 | 23.88182 | 22.02655 | 21.47863 | 20.38525 | 19.59701 | 21.84348 | 23.51818 | 23.71818 | 0
|  | Densidad g/cc, kg/l, t/m3 | 1.05 | 1.09 | 1.1 | 1.1 | 1.09 | 1.13 | 1.24 | 1.13 | 1.07 | 1.06 | 1.08 | 1.13 | 1.14 | 1.14 | 1.14 | 1.11 | 1.2 | 1.18 | 1.15 | 1.19 | 1.15 | 1.12 | 1.1 | 1.13 | 1.17 | 1.22 | 1.34 | 1.15 | 1.1 | 1.1 | 0
|  | Peso (t) | 22.26 | 26.66 | 26.67 | 22.04 | 22.89 | 25.04 | 25.44 | 22.39 | 22.94 | 25.81 | 25.69 | 28.97 | 29.43 | 26.71 | 24.12 | 26.14 | 26.37 | 25.87 | 27.77 | 29.01 | 29.8 | 28.5 | 26.27 | 24.89 | 25.13 | 24.87 | 26.26 | 25.12 | 25.87 | 26.09 | 0
|  | Ácidez gr/l | 63.09 | 120.05 | 139.04 | 131.69 | 130.46 | 202.13 | 417.73 | 210.09 | 96.78 | 83.3 | 91.88 | 198.45 | 227.24 | 213.15 | 214.38 | 173.95 | 318.5 | 291.55 | 192.33 | 319.73 | 199.06 | 159.86 | 135.98 | 180.69 | 158.03 | 162.93 | 154.96 | 200.9 | 137.2 | 140.88 | 0
|  | Finos de S, t | 0.4372314 | 0.9598663 | 1.102009 | 0.8625547 | 0.8955949 | 1.464204 | 2.801599 | 1.360805 | 0.6782818 | 0.6630436 | 0.7144572 | 1.663168 | 1.91772 | 1.632561 | 1.482763 | 1.339128 | 2.287985 | 2.0895 | 1.518239 | 2.547998 | 1.686232 | 1.329785 | 1.061591 | 1.301055 | 1.109586 | 1.085755 | 0.9927147 | 1.434553 | 1.054806 | 1.092309 | 0
|  | As mg/L | 679.1 | 892.8 | 1029 | 1045 | 1080 | 674.5 | 400.4 | 643 | 1022 | 1180 | 1274 | 812.8 | 877.5 | 832.9 | 803.9 | 1187 | 710.7 | 782.9 | 2121 | 721.4 | 1797 | 1505 | 1212 | 1605 | 1129 | 1113 | 1162 | 1175 | 1034 | 1035 | 0
|  | Finos de As, t | 0.01439692 | 0.02183674 | 0.02494857 | 0.020938 | 0.02268 | 0.01494644 | 0.008214658 | 0.0127405 | 0.02191091 | 0.02873189 | 0.03030468 | 0.02083789 | 0.02265336 | 0.0195147 | 0.01700883 | 0.02795331 | 0.01561763 | 0.01716409 | 0.05121754 | 0.0175864 | 0.04656574 | 0.03829687 | 0.02894476 | 0.03535261 | 0.02424938 | 0.02268878 | 0.02277173 | 0.02566609 | 0.0243178 | 0.02454832 | 0
| Camión 2 | Camión | BHFH80 | JTFV83 | GSKP42 | FKRR18 | BHFH80 | BHFH80 | BHFH80 | BHFH80 | BHFH80 | BHFH80 | BHFH80 | BHFH80 | BHFH80 | JTFV83 | CZWW83 | GLRD33 | FKRR18 | RSVJ82 | RSVJ82 | CZWW83 | BHFH80 | BHFH80 | GLRD33 | GLRD33 | GLRD33 | BHFH80 | BCDX17 | GLRD33 | 0 | GLRD33 | 0
|  | Volumen, m3 | 25.64762 | 20.61111 | 27.16514 | 23.83486 | 24.84404 | 24.20354 | 20.84 | 24.32743 | 25.59434 | 25.14019 | 25.61682 | 25.31858 | 25.78448 | 20.44737 | 20.70175 | 21.81818 | 20.7563 | 21.89655 | 21.30894 | 22.10833 | 25.18261 | 25.62162 | 22.31818 | 20.775 | 22.12069 | 23.675 | 20.78462 | 22.37069 | 0 | 22.80734 | 0
|  | Densidad g/cc, kg/l, t/m3 | 1.05 | 1.08 | 1.09 | 1.09 | 1.09 | 1.13 | 1.25 | 1.13 | 1.06 | 1.07 | 1.07 | 1.13 | 1.16 | 1.14 | 1.14 | 1.1 | 1.19 | 1.16 | 1.23 | 1.2 | 1.15 | 1.11 | 1.1 | 1.2 | 1.16 | 1.2 | 1.3 | 1.16 | 0 | 1.09 | 0
|  | Peso (t) | 26.93 | 22.26 | 29.61 | 25.98 | 27.08 | 27.35 | 26.05 | 27.49 | 27.13 | 26.9 | 27.41 | 28.61 | 29.91 | 23.31 | 23.6 | 24 | 24.7 | 25.4 | 26.21 | 26.53 | 28.96 | 28.44 | 24.55 | 24.93 | 25.66 | 28.41 | 27.02 | 25.95 | 0 | 24.86 | 0
|  | Ácidez gr/l | 64.31 | 121.28 | 129.85 | 129.85 | 130.46 | 204.58 | 422.01 | 203.96 | 78.4 | 90.65 | 88.2 | 198.45 | 258.48 | 216.83 | 214.38 | 145.78 | 305.03 | 254.8 | 192.33 | 322.18 | 199.06 | 140.26 | 138.43 | 197.23 | 173.34 | 155.58 | 156.8 | 200.29 | 0 | 135.75 | 0
|  | Finos de S, t | 0.5391883 | 0.817157 | 1.153105 | 1.011741 | 1.059533 | 1.618665 | 2.874984 | 1.62202 | 0.6559564 | 0.7449913 | 0.738599 | 1.6425 | 2.178714 | 1.449345 | 1.450796 | 1.039756 | 2.0697 | 1.823854 | 1.33975 | 2.328464 | 1.638701 | 1.174777 | 1.009959 | 1.339457 | 1.253465 | 1.204089 | 1.065376 | 1.464716 | 0 | 1.012114 | 0
|  | As mg/L | 700.8 | 908.1 | 1078 | 1045 | 1083 | 683.1 | 398.6 | 661.7 | 1047 | 1173 | 1334 | 821.3 | 837.5 | 876.5 | 790 | 1597 | 765.3 | 877.5 | 1756 | 739.1 | 1827 | 1355 | 1221 | 1710 | 1352 | 1078 | 1154 | 1196 | 0 | 1010 | 0
|  | Finos de As, t | 0.01797385 | 0.01871695 | 0.02928402 | 0.02490743 | 0.02690609 | 0.01653344 | 0.008306824 | 0.01609746 | 0.02679728 | 0.02948944 | 0.03417284 | 0.02079415 | 0.0215945 | 0.01792212 | 0.01635439 | 0.03484364 | 0.0158848 | 0.01921422 | 0.0374185 | 0.01634027 | 0.04600863 | 0.0347173 | 0.0272505 | 0.03552525 | 0.02990717 | 0.02552165 | 0.02398545 | 0.02675535 | 0 | 0.02303541 | 0
| Camión 3 | Camión | BHFH80 | BHFH80 | 0 | BHFH80 | BHFH80 | BHFH80 | BHFH80 | BHFH80 | BHFH80 | GLRD33 | BHFH80 | FKRR18 | RSVJ82 | BHFH80 | BHFH80 | FKRR18 | GLRD33 | FKRR18 | BHFH80 | BHFH80 | CZWW83 | 0 | BHFH80 | GLRD33 | BHFH80 | 0 | 0 | 0 | 0 | JPPD84 | 0
|  | Volumen, m3 | 25.35849 | 25.88889 | 0 | 24.63889 | 23.13636 | 22.50442 | 24.56637 | 24.05357 | 27.35849 | 20.31481 | 25.68224 | 22.89286 | 21.76724 | 24.57018 | 24.23894 | 23.64545 | 18.125 | 21.99153 | 24.28448 | 27.075 | 20.1913 | 0 | 25.9 | 21.77391 | 24.33051 | 0 | 0 | 0 | 0 | 20.13636 | 0
|  | Densidad g/cc, kg/l, t/m3 | 1.06 | 1.08 | 0 | 1.08 | 1.1 | 1.13 | 1.13 | 1.12 | 1.06 | 1.08 | 1.07 | 1.12 | 1.16 | 1.14 | 1.13 | 1.1 | 1.2 | 1.18 | 1.16 | 1.2 | 1.15 | 0 | 1.1 | 1.15 | 1.18 | 0 | 0 | 0 | 0 | 1.1 | 0
|  | Peso (t) | 26.88 | 27.96 | 0 | 26.61 | 25.45 | 25.43 | 27.76 | 26.94 | 29 | 21.94 | 27.48 | 25.64 | 25.25 | 28.01 | 27.39 | 26.01 | 21.75 | 25.95 | 28.17 | 32.49 | 23.22 | 0 | 28.49 | 25.04 | 28.71 | 0 | 0 | 0 | 0 | 22.15 | 0
|  | Ácidez gr/l | 90.65 | 122.5 | 0 | 129.85 | 130.46 | 205.8 | 209.48 | 192.33 | 79.01 | 88.81 | 84.53 | 177.63 | 254.19 | 213.15 | 209.48 | 138.43 | 327.69 | 276.85 | 197.84 | 321.56 | 199.06 | 0 | 135.98 | 199.68 | 162.31 | 0 | 0 | 0 | 0 | 137.81 | 0
|  | Finos de S, t | 0.7514605 | 1.036727 | 0 | 1.045871 | 0.9867052 | 1.514008 | 1.682281 | 1.512312 | 0.7066252 | 0.5897794 | 0.7096737 | 1.329325 | 1.808743 | 1.712019 | 1.659859 | 1.070022 | 1.941584 | 1.990283 | 1.570572 | 2.846069 | 1.313903 | 0 | 1.151303 | 1.421301 | 1.290956 | 0 | 0 | 0 | 0 | 0.9071449 | 0
|  | As mg/L | 808.9 | 888.5 | 0 | 1042 | 1065 | 662.6 | 644 | 692 | 1050 | 1254 | 1297 | 973.6 | 852.9 | 816 | 797.6 | 1473 | 677.5 | 770.3 | 2060 | 735.5 | 1829 | 0 | 1218 | 1774 | 1140 | 0 | 0 | 0 | 0 | 1023 | 0
|  | Finos de As, t | 0.02051248 | 0.02300228 | 0 | 0.02567372 | 0.02464023 | 0.01491143 | 0.01582074 | 0.01664507 | 0.02872642 | 0.02547478 | 0.03330987 | 0.02228849 | 0.01856528 | 0.02004926 | 0.01933298 | 0.03482975 | 0.01227969 | 0.01694007 | 0.05002604 | 0.01991366 | 0.0369299 | 0 | 0.0315462 | 0.03862692 | 0.02773678 | 0 | 0 | 0 | 0 | 0.0205995 | 0
| Camión 4 | Camión | 0 | BHFH80 | 0 | BHFH80 | FKRR18 | 0 | BHFH80 | 0 | 0 | 0 | RSVJ82 | RSVJ82 | 0 | 0 | 0 | BHFH80 | BHFH80 | BHFH80 | FKRR18 | CZWW83 | 0 | 0 | BHFH80 | 0 | BHFH80 | 0 | 0 | 0 | 0 | RSVJ82 | 0
|  | Volumen, m3 | 0 | 25.26126 | 0 | 23.25688 | 21.05555 | 0 | 24.60177 | 0 | 0 | 0 | 23.53271 | 23.68468 | 0 | 0 | 0 | 22.84404 | 22.80509 | 22.82301 | 20.07377 | 19.35246 | 0 | 0 | 24.04545 | 0 | 21.64865 | 0 | 0 | 0 | 0 | 22.3211 | 0
|  | Densidad g/cc, kg/l, t/m3 | 0 | 1.11 | 0 | 1.09 | 1.08 | 0 | 1.13 | 0 | 0 | 0 | 1.07 | 1.11 | 0 | 0 | 0 | 1.09 | 1.18 | 1.13 | 1.22 | 1.22 | 0 | 0 | 1.1 | 0 | 1.11 | 0 | 0 | 0 | 0 | 1.09 | 0
|  | Peso (t) | 0 | 28.04 | 0 | 25.35 | 22.74 | 0 | 27.8 | 0 | 0 | 0 | 25.18 | 26.29 | 0 | 0 | 0 | 24.9 | 26.91 | 25.79 | 24.49 | 23.61 | 0 | 0 | 26.45 | 0 | 24.03 | 0 | 0 | 0 | 0 | 24.33 | 0
|  | Ácidez gr/l | 0 | 133.53 | 0 | 131.08 | 107.19 | 0 | 207.03 | 0 | 0 | 0 | 86.98 | 180.69 | 0 | 0 | 0 | 142.1 | 287.88 | 202.13 | 194.78 | 331.36 | 0 | 0 | 137.2 | 0 | 161.7 | 0 | 0 | 0 | 0 | 138.43 | 0
|  | Finos de S, t | 0 | 1.102678 | 0 | 0.9965585 | 0.7377953 | 0 | 1.665001 | 0 | 0 | 0 | 0.6691235 | 1.398997 | 0 | 0 | 0 | 1.061162 | 2.14614 | 1.50806 | 1.278169 | 2.096289 | 0 | 0 | 1.078455 | 0 | 1.144342 | 0 | 0 | 0 | 0 | 1.010091 | 0
|  | As mg/L | 0 | 882.6 | 0 | 1051 | 953.3 | 0 | 635.4 | 0 | 0 | 0 | 1333 | 886.8 | 0 | 0 | 0 | 1592 | 811 | 1040 | 1705 | 1491 | 0 | 0 | 1218 | 0 | 1104 | 0 | 0 | 0 | 0 | 1031 | 0
|  | Finos de As, t | 0 | 0.02229559 | 0 | 0.02444298 | 0.02007226 | 0 | 0.01563197 | 0 | 0 | 0 | 0.0313691 | 0.02100358 | 0 | 0 | 0 | 0.03636771 | 0.01849492 | 0.02373593 | 0.03422578 | 0.02885452 | 0 | 0 | 0.02928736 | 0 | 0.02390011 | 0 | 0 | 0 | 0 | 0.02301305 | 0
| Camión 5 | [7 empty] | 0 | 0 | 0 | 0 | 0 | 0 | 0 | 0 | 0 | BHFH80 | BHFH80 | 0 | GLRD33 | 0 | 0 | 0 | BHFH80 | 0 | 0 | 0 | 0 | 0 | 0 | 0 | 0
|  | Volumen, m3 | 0 | 0 | 0 | 0 | 0 | 0 | 0 | 0 | 0 | 0 | 0 | 0 | 0 | 0 | 0 | 22.84259 | 24.03478 | 0 | 21.35537 | 0 | 0 | 0 | 22.45454 | 0 | 0 | 0 | 0 | 0 | 0 | 0 | 0
|  | Densidad g/cc, kg/l, t/m3 | 0 | 0 | 0 | 0 | 0 | 0 | 0 | 0 | 0 | 0 | 0 | 0 | 0 | 0 | 0 | 1.08 | 1.15 | 0 | 1.21 | 0 | 0 | 0 | 1.1 | 0 | 0 | 0 | 0 | 0 | 0 | 0
|  | Peso (t) | 0 | 0 | 0 | 0 | 0 | 0 | 0 | 0 | 0 | 0 | 0 | 0 | 0 | 0 | 0 | 24.67 | 27.64 | 0 | 25.84 | 0 | 0 | 0 | 24.7 | 0 | 0 | 0 | 0 | 0 | 0 | 0 | 0
|  | Ácidez gr/l | 0 | 0 | 0 | 0 | 0 | 0 | 0 | 0 | 0 | 0 | 0 | 0 | 0 | 0 | 0 | 128.63 | 225.4 | 0 | 191.1 | 0 | 0 | 0 | 136.59 | 0 | 0 | 0 | 0 | 0 | 0 | 0 | 0
|  | Finos de S, t | 0 | 0 | 0 | 0 | 0 | 0 | 0 | 0 | 0 | 0 | 0 | 0 | 0 | 0 | 0 | 0.9605115 | 1.770961 | 0 | 1.334083 | 0 | 0 | 0 | 1.002624 | 0 | 0 | 0 | 0 | 0 | 0 | 0 | 0
|  | As mg/L | 0 | 0 | 0 | 0 | 0 | 0 | 0 | 0 | 0 | 0 | 0 | 0 | 0 | 0 | 0 | 872.4 | 793 | 0 | 1852 | 0 | 0 | 0 | 1233 | 0 | 0 | 0 | 0 | 0 | 0 | 0
|  | Finos de As, t | 0 | 0 | 0 | 0 | 0 | 0 | 0 | 0 | 0 | 0 | 0 | 0 | 0 | 0 | 0 | 0.01992788 | 0.01905958 | 0 | 0.03955015 | 0 | 0 | 0 | 0.02768645 | 0 | 0 | 0 | 0 | 0 | 0 | 0 | 0
| Camión 6 | Camión | 0 | 0 | 0 | 0 | 0 | 0 | 0 | 0 | 0 | 0 | 0 | 0 | 0 | 0 | 0 | 0 | 0 | 0 | 0 | 0 | 0 | 0 | 0 | 0 | 0 | 0 | 0 | 0 | 0 | 0
|  | Volumen, m3 | 0 | 0 | 0 | 0 | 0 | 0 | 0 | 0 | 0 | 0 | 0 | 0 | 0 | 0 | 0 | 0 | 0 | 0 | 0 | 0 | 0 | 0 | 0 | 0 | 0 | 0 | 0 | 0 | 0 | 0 | 0
|  | Densidad g/cc, kg/l, t/m3 | 0 | 0 | 0 | 0 | 0 | 0 | 0 | 0 | 0 | 0 | 0 | 0 | 0 | 0 | 0 | 0 | 0 | 0 | 0 | 0 | 0 | 0 | 0 | 0 | 0 | 0 | 0 | 0 | 0 | 0
|  | Peso (t) | 0 | 0 | 0 | 0 | 0 | 0 | 0 | 0 | 0 | 0 | 0 | 0 | 0 | 0 | 0 | 0 | 0 | 0 | 0 | 0 | 0 | 0 | 0 | 0 | 0 | 0 | 0 | 0 | 0 | 0 | 0
|  | Ácidez gr/l | 0 | 0 | 0 | 0 | 0 | 0 | 0 | 0 | 0 | 0 | 0 | 0 | 0 | 0 | 0 | 0 | 0 | 0 | 0 | 0 | 0 | 0 | 0 | 0 | 0 | 0 | 0 | 0 | 0 | 0 | 0
|  | Finos de S, t | 0 | 0 | 0 | 0 | 0 | 0 | 0 | 0 | 0 | 0 | 0 | 0 | 0 | 0 | 0 | 0 | 0 | 0 | 0 | 0 | 0 | 0 | 0 | 0 | 0 | 0 | 0 | 0 | 0 | 0 | 0
|  | As mg/L | 0 | 0 | 0 | 0 | 0 | 0 | 0 | 0 | 0 | 0 | 0 | 0 | 0 | 0 | 0 | 0 | 0 | 0 | 0 | 0 | 0 | 0 | 0 | 0 | 0 | 0 | 0 | 0 | 0 | 0
|  | Finos de As, t | 0 | 0 | 0 | 0 | 0 | 0 | 0 | 0 | 0 | 0 | 0 | 0 | 0 | 0 | 0 | 0 | 0 | 0 | 0 | 0 | 0 | 0 | 0 | 0 | 0 | 0 | 0 | 0 | 0 | 0 | 0
| Camión 7 | Camión | 0 | 0 | 0 | 0 | 0 | 0 | 0 | 0 | 0 | 0 | 0 | 0 | 0 | 0 | 0 | 0 | 0 | 0 | 0 | 0 | 0 | 0 | 0 | 0 | 0 | 0 | 0 | 0 | 0 | 0
|  | Volumen, m3 | 0 | 0 | 0 | 0 | 0 | 0 | 0 | 0 | 0 | 0 | 0 | 0 | 0 | 0 | 0 | 0 | 0 | 0 | 0 | 0 | 0 | 0 | 0 | 0 | 0 | 0 | 0 | 0 | 0 | 0 | 0
|  | Densidad g/cc, kg/l, t/m3 | 0 | 0 | 0 | 0 | 0 | 0 | 0 | 0 | 0 | 0 | 0 | 0 | 0 | 0 | 0 | 0 | 0 | 0 | 0 | 0 | 0 | 0 | 0 | 0 | 0 | 0 | 0 | 0 | 0 | 0
|  | Peso (t) | 0 | 0 | 0 | 0 | 0 | 0 | 0 | 0 | 0 | 0 | 0 | 0 | 0 | 0 | 0 | 0 | 0 | 0 | 0 | 0 | 0 | 0 | 0 | 0 | 0 | 0 | 0 | 0 | 0 | 0 | 0
|  | Ácidez gr/l | 0 | 0 | 0 | 0 | 0 | 0 | 0 | 0 | 0 | 0 | 0 | 0 | 0 | 0 | 0 | 0 | 0 | 0 | 0 | 0 | 0 | 0 | 0 | 0 | 0 | 0 | 0 | 0 | 0 | 0 | 0
|  | Finos de S, t | 0 | 0 | 0 | 0 | 0 | 0 | 0 | 0 | 0 | 0 | 0 | 0 | 0 | 0 | 0 | 0 | 0 | 0 | 0 | 0 | 0 | 0 | 0 | 0 | 0 | 0 | 0 | 0 | 0 | 0 | 0
|  | As mg/L | 0 | 0 | 0 | 0 | 0 | 0 | 0 | 0 | 0 | 0 | 0 | 0 | 0 | 0 | 0 | 0 | 0 | 0 | 0 | 0 | 0 | 0 | 0 | 0 | 0 | 0 | 0 | 0 | 0 | 0
|  | Finos de As, t | 0 | 0 | 0 | 0 | 0 | 0 | 0 | 0 | 0 | 0 | 0 | 0 | 0 | 0 | 0 | 0 | 0 | 0 | 0 | 0 | 0 | 0 | 0 | 0 | 0 | 0 | 0 | 0 | 0 | 0 | 0
| Camión 8 | Camión | 0 | 0 | 0 | 0 | 0 | 0 | 0 | 0 | 0 | 0 | 0 | 0 | 0 | 0 | 0 | 0 | 0 | 0 | 0 | 0 | 0 | 0 | 0 | 0 | 0 | 0 | 0 | 0 | 0 | 0
|  | Volumen, m3 | 0 | 0 | 0 | 0 | 0 | 0 | 0 | 0 | 0 | 0 | 0 | 0 | 0 | 0 | 0 | 0 | 0 | 0 | 0 | 0 | 0 | 0 | 0 | 0 | 0 | 0 | 0 | 0 | 0 | 0 | 0
|  | Densidad g/cc, kg/l, t/m3 | 0 | 0 | 0 | 0 | 0 | 0 | 0 | 0 | 0 | 0 | 0 | 0 | 0 | 0 | 0 | 0 | 0 | 0 | 0 | 0 | 0 | 0 | 0 | 0 | 0 | 0 | 0 | 0 | 0 | 0
|  | Peso (t) | 0 | 0 | 0 | 0 | 0 | 0 | 0 | 0 | 0 | 0 | 0 | 0 | 0 | 0 | 0 | 0 | 0 | 0 | 0 | 0 | 0 | 0 | 0 | 0 | 0 | 0 | 0 | 0 | 0 | 0 | 0
|  | Ácidez gr/l | 0 | 0 | 0 | 0 | 0 | 0 | 0 | 0 | 0 | 0 | 0 | 0 | 0 | 0 | 0 | 0 | 0 | 0 | 0 | 0 | 0 | 0 | 0 | 0 | 0 | 0 | 0 | 0 | 0 | 0 | 0
|  | Finos de S, t | 0 | 0 | 0 | 0 | 0 | 0 | 0 | 0 | 0 | 0 | 0 | 0 | 0 | 0 | 0 | 0 | 0 | 0 | 0 | 0 | 0 | 0 | 0 | 0 | 0 | 0 | 0 | 0 | 0 | 0 | 0
|  | As mg/L | 0 | 0 | 0 | 0 | 0 | 0 | 0 | 0 | 0 | 0 | 0 | 0 | 0 | 0 | 0 | 0 | 0 | 0 | 0 | 0 | 0 | 0 | 0 | 0 | 0 | 0 | 0 | 0 | 0 | 0
|  | Finos de As, t | 0 | 0 | 0 | 0 | 0 | 0 | 0 | 0 | 0 | 0 | 0 | 0 | 0 | 0 | 0 | 0 | 0 | 0 | 0 | 0 | 0 | 0 | 0 | 0 | 0 | 0 | 0 | 0 | 0 | 0 | 0
| Camión 9 | Camión | 0 | 0 | 0 | 0 | 0 | 0 | 0 | 0 | 0 | 0 | 0 | 0 | 0 | 0 | 0 | 0 | 0 | 0 | 0 | 0 | 0 | 0 | 0 | 0 | 0 | 0 | 0 | 0 | 0 | 0
|  | Volumen, m3 | 0 | 0 | 0 | 0 | 0 | 0 | 0 | 0 | 0 | 0 | 0 | 0 | 0 | 0 | 0 | 0 | 0 | 0 | 0 | 0 | 0 | 0 | 0 | 0 | 0 | 0 | 0 | 0 | 0 | 0 | 0
|  | Densidad g/cc, kg/l, t/m3 | 0 | 0 | 0 | 0 | 0 | 0 | 0 | 0 | 0 | 0 | 0 | 0 | 0 | 0 | 0 | 0 | 0 | 0 | 0 | 0 | 0 | 0 | 0 | 0 | 0 | 0 | 0 | 0 | 0 | 0
|  | Peso (t) | 0 | 0 | 0 | 0 | 0 | 0 | 0 | 0 | 0 | 0 | 0 | 0 | 0 | 0 | 0 | 0 | 0 | 0 | 0 | 0 | 0 | 0 | 0 | 0 | 0 | 0 | 0 | 0 | 0 | 0 | 0
|  | Ácidez gr/l | 0 | 0 | 0 | 0 | 0 | 0 | 0 | 0 | 0 | 0 | 0 | 0 | 0 | 0 | 0 | 0 | 0 | 0 | 0 | 0 | 0 | 0 | 0 | 0 | 0 | 0 | 0 | 0 | 0 | 0 | 0
|  | Finos de S, t | 0 | 0 | 0 | 0 | 0 | 0 | 0 | 0 | 0 | 0 | 0 | 0 | 0 | 0 | 0 | 0 | 0 | 0 | 0 | 0 | 0 | 0 | 0 | 0 | 0 | 0 | 0 | 0 | 0 | 0 | 0
|  | As mg/L | 0 | 0 | 0 | 0 | 0 | 0 | 0 | 0 | 0 | 0 | 0 | 0 | 0 | 0 | 0 | 0 | 0 | 0 | 0 | 0 | 0 | 0 | 0 | 0 | 0 | 0 | 0 | 0 | 0 | 0
|  | Finos de As, t | 0 | 0 | 0 | 0 | 0 | 0 | 0 | 0 | 0 | 0 | 0 | 0 | 0 | 0 | 0 | 0 | 0 | 0 | 0 | 0 | 0 | 0 | 0 | 0 | 0 | 0 | 0 | 0 | 0 | 0 | 0
| Camión 10 | Camión | 0 | 0 | 0 | 0 | 0 | 0 | 0 | 0 | 0 | 0 | 0 | 0 | 0 | 0 | 0 | 0 | 0 | 0 | 0 | 0 | 0 | 0 | 0 | 0 | 0 | 0 | 0 | 0 | 0 | 0
|  | Volumen, m3 | 0 | 0 | 0 | 0 | 0 | 0 | 0 | 0 | 0 | 0 | 0 | 0 | 0 | 0 | 0 | 0 | 0 | 0 | 0 | 0 | 0 | 0 | 0 | 0 | 0 | 0 | 0 | 0 | 0 | 0 | 0
|  | Densidad g/cc, kg/l, t/m3 | 0 | 0 | 0 | 0 | 0 | 0 | 0 | 0 | 0 | 0 | 0 | 0 | 0 | 0 | 0 | 0 | 0 | 0 | 0 | 0 | 0 | 0 | 0 | 0 | 0 | 0 | 0 | 0 | 0 | 0
|  | Peso (t) | 0 | 0 | 0 | 0 | 0 | 0 | 0 | 0 | 0 | 0 | 0 | 0 | 0 | 0 | 0 | 0 | 0 | 0 | 0 | 0 | 0 | 0 | 0 | 0 | 0 | 0 | 0 | 0 | 0 | 0 | 0
|  | Ácidez gr/l | 0 | 0 | 0 | 0 | 0 | 0 | 0 | 0 | 0 | 0 | 0 | 0 | 0 | 0 | 0 | 0 | 0 | 0 | 0 | 0 | 0 | 0 | 0 | 0 | 0 | 0 | 0 | 0 | 0 | 0 | 0
|  | Finos de S, t | 0 | 0 | 0 | 0 | 0 | 0 | 0 | 0 | 0 | 0 | 0 | 0 | 0 | 0 | 0 | 0 | 0 | 0 | 0 | 0 | 0 | 0 | 0 | 0 | 0 | 0 | 0 | 0 | 0 | 0 | 0
|  | As mg/L | 0 | 0 | 0 | 0 | 0 | 0 | 0 | 0 | 0 | 0 | 0 | 0 | 0 | 0 | 0 | 0 | 0 | 0 | 0 | 0 | 0 | 0 | 0 | 0 | 0 | 0 | 0 | 0 | 0 | 0
|  | Finos de As, t | 0 | 0 | 0 | 0 | 0 | 0 | 0 | 0 | 0 | 0 | 0 | 0 | 0 | 0 | 0 | 0 | 0 | 0 | 0 | 0 | 0 | 0 | 0 | 0 | 0 | 0 | 0 | 0 | 0 | 0 | 0
| Camion 1 |  | 21.2 | 24.45871 | 24.24545 | 20.03636 | 21 | 22.15929 | 20.51613 | 19.81416 | 21.43925 | 24.34906 | 23.78704 | 25.63717 | 25.81579 | 23.42982 | 21.1579 | 23.54955 | 21.975 | 21.92373 | 24.14783 | 24.37815 | 25.91304 | 25.44643 | 23.88182 | 22.02655 | 21.47863 | 20.38525 | 19.59701 | 21.84348 | 23.51818 | 23.71818 | 0
| Camion 2 |  | 25.64762 | 20.61111 | 27.16514 | 23.83486 | 24.84404 | 24.20354 | 20.84 | 24.32743 | 25.59434 | 25.14019 | 25.61682 | 25.31858 | 25.78448 | 20.44737 | 20.70175 | 21.81818 | 20.7563 | 21.89655 | 21.30894 | 22.10833 | 25.18261 | 25.62162 | 22.31818 | 20.775 | 22.12069 | 23.675 | 20.78462 | 22.37069 | 0 | 22.80734 | 0
| Camion 3 |  | 25.35849 | 25.88889 | 0 | 24.63889 | 23.13636 | 22.50442 | 24.56637 | 24.05357 | 27.35849 | 20.31481 | 25.68224 | 22.89286 | 21.76724 | 24.57018 | 24.23894 | 23.64545 | 18.125 | 21.99153 | 24.28448 | 27.075 | 20.1913 | 0 | 25.9 | 21.77391 | 24.33051 | 0 | 0 | 0 | 0 | 20.13636 | 0
| Camion 4 |  | 0 | 25.26126 | 0 | 23.25688 | 21.05555 | 0 | 24.60177 | 0 | 0 | 0 | 23.53271 | 23.68468 | 0 | 0 | 0 | 22.84404 | 22.80509 | 22.82301 | 20.07377 | 19.35246 | 0 | 0 | 24.04545 | 0 | 21.64865 | 0 | 0 | 0 | 0 | 22.3211 | 0
| Camion 5 |  | 0 | 0 | 0 | 0 | 0 | 0 | 0 | 0 | 0 | 0 | 0 | 0 | 0 | 0 | 0 | 22.84259 | 24.03478 | 0 | 21.35537 | 0 | 0 | 0 | 22.45454 | 0 | 0 | 0 | 0 | 0 | 0 | 0 | 0
| Camion 6 |  | 0 | 0 | 0 | 0 | 0 | 0 | 0 | 0 | 0 | 0 | 0 | 0 | 0 | 0 | 0 | 0 | 0 | 0 | 0 | 0 | 0 | 0 | 0 | 0 | 0 | 0 | 0 | 0 | 0 | 0 | 0
| Camion 7 |  | 0 | 0 | 0 | 0 | 0 | 0 | 0 | 0 | 0 | 0 | 0 | 0 | 0 | 0 | 0 | 0 | 0 | 0 | 0 | 0 | 0 | 0 | 0 | 0 | 0 | 0 | 0 | 0 | 0 | 0 | 0
| Camion 8 |  | 0 | 0 | 0 | 0 | 0 | 0 | 0 | 0 | 0 | 0 | 0 | 0 | 0 | 0 | 0 | 0 | 0 | 0 | 0 | 0 | 0 | 0 | 0 | 0 | 0 | 0 | 0 | 0 | 0 | 0 | 0
| Camion 9 |  | 0 | 0 | 0 | 0 | 0 | 0 | 0 | 0 | 0 | 0 | 0 | 0 | 0 | 0 | 0 | 0 | 0 | 0 | 0 | 0 | 0 | 0 | 0 | 0 | 0 | 0 | 0 | 0 | 0 | 0 | 0
| Camion 10 |  | 0 | 0 | 0 | 0 | 0 | 0 | 0 | 0 | 0 | 0 | 0 | 0 | 0 | 0 | 0 | 0 | 0 | 0 | 0 | 0 | 0 | 0 | 0 | 0 | 0 | 0 | 0 | 0 | 0 | 0 | 0
|  | acidez | 63.09 | 120.05 | 139.04 | 131.69 | 130.46 | 202.13 | 417.73 | 210.09 | 96.78 | 83.3 | 91.88 | 198.45 | 227.24 | 213.15 | 214.38 | 173.95 | 318.5 | 291.55 | 192.33 | 319.73 | 199.06 | 159.86 | 135.98 | 180.69 | 158.03 | 162.93 | 154.96 | 200.9 | 137.2 | 140.88 | 0
|  |  | 64.31 | 121.28 | 129.85 | 129.85 | 130.46 | 204.58 | 422.01 | 203.96 | 78.4 | 90.65 | 88.2 | 198.45 | 258.48 | 216.83 | 214.38 | 145.78 | 305.03 | 254.8 | 192.33 | 322.18 | 199.06 | 140.26 | 138.43 | 197.23 | 173.34 | 155.58 | 156.8 | 200.29 | 0 | 135.75 | 0
|  |  | 90.65 | 122.5 | 0 | 129.85 | 130.46 | 205.8 | 209.48 | 192.33 | 79.01 | 88.81 | 84.53 | 177.63 | 254.19 | 1.712019 | 1.659859 | 1.070022 | 327.69 | 276.85 | 197.84 | 321.56 | 199.06 | 0 | 135.98 | 199.68 | 162.31 | 0 | 0 | 0 | 0 | 137.81 | 0
|  |  | 0 | 133.53 | 0 | 131.08 | 25.35 | 0 | 207.03 | 0 | 0 | 0 | 86.98 | 180.69 | 0 | 0 | 0 | 142.1 | 287.88 | 202.13 | 194.78 | 331.36 | 0 | 0 | 137.2 | 0 | 161.7 | 0 | 0 | 0 | 0 | 138.43 | 0
|  |  | 0 | 0 | 0 | 0 | 0 | 0 | 0 | 0 | 0 | 0 | 0 | 0 | 0 | 0 | 0 | 128.63 | 225.4 | 0 | 191.1 | 0 | 0 | 0 | 136.59 | 0 | 0 | 0 | 0 | 0 | 0 | 0 | 0
|  |  | 0 | 0 | 0 | 0 | 0 | 0 | 0 | 0 | 0 | 0 | 0 | 0 | 0 | 0 | 0 | 0 | 0 | 0 | 0 | 0 | 0 | 0 | 0 | 0 | 0 | 0 | 0 | 0 | 0 | 0 | 0
|  |  | 0 | 0 | 0 | 0 | 0 | 0 | 0 | 0 | 0 | 0 | 0 | 0 | 0 | 0 | 0 | 0 | 0 | 0 | 0 | 0 | 0 | 0 | 0 | 0 | 0 | 0 | 0 | 0 | 0 | 0 | 0
|  |  | 0 | 0 | 0 | 0 | 0 | 0 | 0 | 0 | 0 | 0 | 0 | 0 | 0 | 0 | 0 | 0 | 0 | 0 | 0 | 0 | 0 | 0 | 0 | 0 | 0 | 0 | 0 | 0 | 0 | 0 | 0
|  |  | 0 | 0 | 0 | 0 | 0 | 0 | 0 | 0 | 0 | 0 | 0 | 0 | 0 | 0 | 0 | 0 | 0 | 0 | 0 | 0 | 0 | 0 | 0 | 0 | 0 | 0 | 0 | 0 | 0 | 0 | 0
|  |  | 0 | 0 | 0 | 0 | 0 | 0 | 0 | 0 | 0 | 0 | 0 | 0 | 0 | 0 | 0 | 0 | 0 | 0 | 0 | 0 | 0 | 0 | 0 | 0 | 0 | 0 | 0 | 0 | 0 | 0 | 0
|  | polvo | 0.4372314 | 0.9598663 | 1.102009 | 0.8625547 | 0.8955949 | 1.464204 | 2.801599 | 1.360805 | 0.6782818 | 0.6630436 | 0.7144572 | 1.663168 | 1.91772 | 1.632561 | 1.482763 | 1.339128 | 2.287985 | 2.0895 | 1.518239 | 2.547998 | 1.686232 | 1.329785 | 1.061591 | 1.301055 | 1.109586 | 1.085755 | 0.9927147 | 1.434553 | 1.054806 | 1.092309 | 0
|  |  | 0.5391883 | 0.817157 | 1.153105 | 1.011741 | 1.059533 | 1.618665 | 2.874984 | 1.62202 | 0.6559564 | 0.7449913 | 0.738599 | 1.6425 | 2.178714 | 1.449345 | 1.450796 | 1.039756 | 2.0697 | 1.823854 | 1.33975 | 2.328464 | 1.638701 | 1.174777 | 1.009959 | 1.339457 | 1.253465 | 1.204089 | 1.065376 | 1.464716 | 0 | 1.012114 | 0
|  |  | 0.7514605 | 1.036727 | 0 | 1.045871 | 0.9867052 | 1.514008 | 1.682281 | 1.512312 | 0.7066252 | 0.5897794 | 0.7096737 | 1.329325 | 1.808743 | 213.15 | 209.48 | 138.43 | 1.941584 | 1.990283 | 1.570572 | 2.846069 | 1.313903 | 0 | 1.151303 | 1.421301 | 1.290956 | 0 | 0 | 0 | 0 | 0.9071449 | 0
|  |  | 0 | 1.102678 | 0 | 0.9965585 | 0.7377953 | 0 | 1.665001 | 0 | 0 | 0 | 0.6691235 | 1.398997 | 0 | 0 | 0 | 1.061162 | 2.14614 | 1.50806 | 1.278169 | 2.096289 | 0 | 0 | 1.078455 | 0 | 1.144342 | 0 | 0 | 0 | 0 | 1.010091 | 0
|  |  | 0 | 0 | 0 | 0 | 0 | 0 | 0 | 0 | 0 | 0 | 0 | 0 | 0 | 0 | 0 | 0.9605115 | 1.770961 | 0 | 1.334083 | 0 | 0 | 0 | 1.002624 | 0 | 0 | 0 | 0 | 0 | 0 | 0 | 0
|  |  | 0 | 0 | 0 | 0 | 0 | 0 | 0 | 0 | 0 | 0 | 0 | 0 | 0 | 0 | 0 | 0 | 0 | 0 | 0 | 0 | 0 | 0 | 0 | 0 | 0 | 0 | 0 | 0 | 0 | 0 | 0
|  |  | 0 | 0 | 0 | 0 | 0 | 0 | 0 | 0 | 0 | 0 | 0 | 0 | 0 | 0 | 0 | 0 | 0 | 0 | 0 | 0 | 0 | 0 | 0 | 0 | 0 | 0 | 0 | 0 | 0 | 0 | 0
|  |  | 0 | 0 | 0 | 0 | 0 | 0 | 0 | 0 | 0 | 0 | 0 | 0 | 0 | 0 | 0 | 0 | 0 | 0 | 0 | 0 | 0 | 0 | 0 | 0 | 0 | 0 | 0 | 0 | 0 | 0 | 0
|  |  | 0 | 0 | 0 | 0 | 0 | 0 | 0 | 0 | 0 | 0 | 0 | 0 | 0 | 0 | 0 | 0 | 0 | 0 | 0 | 0 | 0 | 0 | 0 | 0 | 0 | 0 | 0 | 0 | 0 | 0 | 0
|  |  | 0 | 0 | 0 | 0 | 0 | 0 | 0 | 0 | 0 | 0 | 0 | 0 | 0 | 0 | 0 | 0 | 0 | 0 | 0 | 0 | 0 | 0 | 0 | 0 | 0 | 0 | 0 | 0 | 0 | 0 | 0
|  |  | 679.1 | 892.8 | 1029 | 1045 | 1080 | 674.5 | 400.4 | 643 | 1022 | 1180 | 1274 | 812.8 | 877.5 | 832.9 | 803.9 | 1187 | 710.7 | 782.9 | 2121 | 721.4 | 1797 | 1505 | 1212 | 1605 | 1129 | 1113 | 1162 | 1175 | 1034 | 1035 | 0
|  |  | 700.8 | 908.1 | 1078 | 1045 | 1083 | 683.1 | 398.6 | 661.7 | 1047 | 1173 | 1334 | 821.3 | 837.5 | 876.5 | 790 | 1597 | 765.3 | 877.5 | 1756 | 739.1 | 1827 | 1355 | 1221 | 1710 | 1352 | 1078 | 1154 | 1196 | 0 | 1010 | 0
|  |  | 808.9 | 888.5 | 0 | 1042 | 1065 | 662.6 | 644 | 692 | 1050 | 1254 | 1297 | 973.6 | 852.9 | 816 | 797.6 | 1473 | 677.5 | 770.3 | 2060 | 735.5 | 1829 | 0 | 1218 | 1774 | 1140 | 0 | 0 | 0 | 0 | 1023 | 0
|  |  | 0 | 882.6 | 0 | 1051 | 953.3 | 0 | 635.4 | 0 | 0 | 0 | 1333 | 886.8 | 0 | 0 | 0 | 1592 | 811 | 1040 | 1705 | 1491 | 0 | 0 | 1218 | 0 | 1104 | 0 | 0 | 0 | 0 | 1031 | 0
|  |  | 0 | 0 | 0 | 0 | 0 | 0 | 0 | 0 | 0 | 0 | 0 | 0 | 0 | 0 | 0 | 872.4 | 793 | 0 | 1852 | 0 | 0 | 0 | 1233 | 0 | 0 | 0 | 0 | 0 | 0 | 0
|  |  | 0 | 0 | 0 | 0 | 0 | 0 | 0 | 0 | 0 | 0 | 0 | 0 | 0 | 0 | 0 | 872.4 | 0 | 0 | 0 | 0 | 0 | 0 | 0 | 0 | 0 | 0 | 0 | 0 | 0 | 0
|  |  | 0 | 0 | 0 | 0 | 0 | 0 | 0 | 0 | 0 | 0 | 0 | 0 | 0 | 0 | 0 | 0 | 0 | 0 | 0 | 0 | 0 | 0 | 0 | 0 | 0 | 0 | 0 | 0 | 0 | 0
|  | mercurio | 0.01439692 | 0.02183674 | 0.02494857 | 0.020938 | 0.02268 | 0.01494644 | 0.008214658 | 0.0127405 | 0.02191091 | 0.02873189 | 0.03030468 | 0.02083789 | 0.02265336 | 0.0195147 | 0.01700883 | 0.02795331 | 0.01561763 | 0.01716409 | 0.05121754 | 0.0175864 | 0.04656574 | 0.03829687 | 0.02894476 | 0.03535261 | 0.02424938 | 0.02268878 | 0.02277173 | 0.02566609 | 0.0243178 | 0.02454832 | 0
|  |  | 0.01797385 | 0.01871695 | 0.02928402 | 0.02490743 | 0.02690609 | 0.01653344 | 0.008306824 | 0.01609746 | 0.02679728 | 0.02948944 | 0.03417284 | 0.02079415 | 0.0215945 | 0.01792212 | 0.01635439 | 0.03484364 | 0.0158848 | 0.01921422 | 0.0374185 | 0.01634027 | 0.04600863 | 0.0347173 | 0.0272505 | 0.03552525 | 0.02990717 | 0.02552165 | 0.02398545 | 0.02675535 | 0 | 0.02303541 | 0
|  |  | 0.02051248 | 0.02300228 | 0 | 0.02567372 | 0.02464023 | 0.01491143 | 0.01582074 | 0.01664507 | 0.02872642 | 0.02547478 | 0.03330987 | 0.02228849 | 0.01856528 | 0.02004926 | 0.01933298 | 0.03482975 | 0.01227969 | 0.01694007 | 0.05002604 | 0.01991366 | 0.0369299 | 0 | 0.0315462 | 0.03862692 | 0.02773678 | 0 | 0 | 0 | 0 | 0.0205995 | 0
|  |  | 0 | 0.02229559 | 0 | 0.02444298 | 0.02007226 | 0 | 0.01563197 | 0 | 0 | 0 | 0.0313691 | 0.02100358 | 0 | 0 | 0 | 0.03636771 | 0.01849492 | 0.02373593 | 0.03422578 | 0.02885452 | 0 | 0 | 0.02928736 | 0 | 0.02390011 | 0 | 0 | 0 | 0 | 0.02301305 | 0
|  |  | 0 | 0 | 0 | 0 | 0 | 0 | 0 | 0 | 0 | 0 | 0 | 0 | 0 | 0 | 0 | 0.01992788 | 0.01905958 | 0 | 0.03955015 | 0 | 0 | 0 | 0.02768645 | 0 | 0 | 0 | 0 | 0 | 0 | 0 | 0
|  |  | 0 | 0 | 0 | 0 | 0 | 0 | 0 | 0 | 0 | 0 | 0 | 0 | 0 | 0 | 0 | 0 | 0 | 0 | 0 | 0 | 0 | 0 | 0 | 0 | 0 | 0 | 0 | 0 | 0 | 0 | 0
|  |  | 0 | 0 | 0 | 0 | 0 | 0 | 0 | 0 | 0 | 0 | 0 | 0 | 0 | 0 | 0 | 0 | 0 | 0 | 0 | 0 | 0 | 0 | 0 | 0 | 0 | 0 | 0 | 0 | 0 | 0 | 0
|  |  | 0 | 0 | 0 | 0 | 0 | 0 | 0 | 0 | 0 | 0 | 0 | 0 | 0 | 0 | 0 | 0 | 0 | 0 | 0 | 0 | 0 | 0 | 0 | 0 | 0 | 0 | 0 | 0 | 0 | 0 | 0
|  |  | 0 | 0 | 0 | 0 | 0 | 0 | 0 | 0 | 0 | 0 | 0 | 0 | 0 | 0 | 0 | 0 | 0 | 0 | 0 | 0 | 0 | 0 | 0 | 0 | 0 | 0 | 0 | 0 | 0 | 0 | 0
|  |  | 0 | 0 | 0 | 0 | 0 | 0 | 0 | 0 | 0 | 0 | 0 | 0 | 0 | 0 | 0 | 0 | 0 | 0 | 0 | 0 | 0 | 0 | 0 | 0 | 0 | 0 | 0 | 0 | 0 | 0 | 0
| C | N° Camiones | 3 | 4 | 2 | 4 | 4 | 3 | 4 | 3 | 3 | 3 | 4 | 4 | 3 | 3 | 3 | 5 | 5 | 4 | 5 | 4 | 3 | 2 | 5 | 3 | 4 | 2 | 2 | 2 | 1 | 4 | 0 | 101
|  | Volumen, m3 | 72.20611 | 96.21997 | 51.41059 | 91.76699 | 90.03595 | 68.86726 | 90.52427 | 68.19516 | 74.39208 | 69.80406 | 98.61881 | 97.53329 | 73.36752 | 68.44737 | 66.09859 | 114.6998 | 107.6962 | 88.63482 | 111.1704 | 92.91394 | 71.28696 | 51.06805 | 118.6 | 64.57546 | 89.57848 | 44.06024 | 40.38163 | 44.21417 | 23.51818 | 88.98298 | 0 | 2328.869
|  | Densidad gr/cc; t/m3 | 1.053512 | 1.090418 | 1.094716 | 1.089498 | 1.090231 | 1.13 | 1.182556 | 1.126473 | 1.062882 | 1.069422 | 1.072412 | 1.122796 | 1.152963 | 1.14 | 1.136333 | 1.096079 | 1.182679 | 1.162184 | 1.191684 | 1.201542 | 1.15 | 1.114983 | 1.1 | 1.159264 | 1.155746 | 1.209253 | 1.319412 | 1.15506 | 1.1 | 1.094928 | 0 | 1.13048
|  | Peso (t) | 76.07 | 104.92 | 56.28 | 99.98 | 98.16 | 77.82 | 107.05 | 76.82 | 79.07 | 74.65 | 105.76 | 109.51 | 84.59 | 78.03 | 75.11 | 125.72 | 127.37 | 103.01 | 132.48 | 111.64 | 81.98 | 56.94 | 130.46 | 74.86 | 103.53 | 53.28 | 53.28 | 51.07 | 25.87 | 97.43 | 0 | 2632.74
|  | Ácidez gr/l | 73.2023 | 124.5117 | 134.184 | 130.5635 | 125.0181 | 204.1903 | 304.9388 | 201.639 | 83.92132 | 87.55068 | 87.84076 | 189.2504 | 246.2148 | 214.2493 | 212.5831 | 145.9001 | 290.1893 | 255.7987 | 193.7397 | 323.2686 | 199.06 | 150.0264 | 136.8039 | 192.4143 | 163.8601 | 158.9806 | 155.9071 | 200.5914 | 137.2 | 138.2558 | 0 | 177.8495
|  | Finos de S, t | 1.72788 | 3.916428 | 2.255113 | 3.916725 | 3.679628 | 4.596877 | 9.023865 | 4.495138 | 2.040863 | 1.997814 | 2.831853 | 6.03399 | 5.905177 | 4.793924 | 4.593417 | 5.47058 | 10.21637 | 7.411697 | 7.040812 | 9.818819 | 4.638836 | 2.504562 | 5.303933 | 4.061813 | 4.798349 | 2.289844 | 2.058091 | 2.89927 | 1.054806 | 4.02166 | 0 | 135.3981
|  | As mg/L | 732.3931 | 892.2425 | 1054.891 | 1045.715 | 1047.344 | 673.6338 | 529.9594 | 666.954 | 1040.898 | 1199.015 | 1309.654 | 870.7191 | 856.1438 | 839.8582 | 797.2363 | 1341.958 | 755.2416 | 869.3459 | 1910.922 | 890.0155 | 1816.661 | 1429.743 | 1220.196 | 1695.765 | 1181.014 | 1094.193 | 1157.882 | 1185.625 | 1034 | 1024.873 | 0 | 1075.271
|  | Finos de As, t | 0.05288326 | 0.08585155 | 0.05423259 | 0.09596213 | 0.09429858 | 0.04639131 | 0.04797419 | 0.04548304 | 0.07743461 | 0.0836961 | 0.1291565 | 0.08492411 | 0.06281314 | 0.05748608 | 0.05269619 | 0.1539223 | 0.08133662 | 0.07705432 | 0.212438 | 0.08269484 | 0.1295043 | 0.07301417 | 0.1447153 | 0.1095048 | 0.1057934 | 0.04821043 | 0.04675718 | 0.05242143 | 0.0243178 | 0.09119628 | 0 | 2.504165
| C | Finos Acido (t) | 5.285654 | 11.98051 | 6.898481 | 11.98142 | 11.25613 | 14.06203 | 27.60436 | 13.7508 | 6.243082 | 6.111393 | 8.662751 | 18.45821 | 18.06417 | 14.6648 | 14.05144 | 16.73472 | 31.25228 | 22.67267 | 21.53812 | 30.03616 | 14.19038 | 7.661555 | 16.22494 | 12.42525 | 14.67834 | 7.004724 | 6.295781 | 8.86898 | 3.226694 | 12.30242 | 0
|  | Finos polvo (t) | 0.1247635 | 0.3768386 | 0.1159367 | 0.3594261 | 0.3312988 | 0.3165743 | 0.8168788 | 0.3065467 | 0.1518241 | 0.1394556 | 0.279274 | 0.5885149 | 0.4332482 | 0.3281315 | 0.3036184 | 0.6274745 | 1.100264 | 0.6569344 | 0.7827299 | 0.9123052 | 0.3306885 | 0.1279031 | 0.6290464 | 0.2622934 | 0.4298289 | 0.1008911 | 0.08310907 | 0.1281888 | 0.02480713 | 0.3578593 | 0
|  | Finos As (kg) | 52.88326 | 85.85155 | 54.23259 | 95.96213 | 94.29858 | 46.39131 | 47.97419 | 45.48304 | 77.43461 | 83.6961 | 129.1565 | 84.92411 | 62.81314 | 57.48608 | 52.69619 | 153.9223 | 81.33662 | 77.05432 | 212.438 | 82.69484 | 129.5043 | 73.01417 | 144.7153 | 109.5048 | 105.7934 | 48.21043 | 46.75718 | 52.42143 | 24.3178 | 91.19628 | 0
|  | Finos Hg (kg) | 0.003818494 | 0.008260634 | 0.002788129 | 0.008806156 | 0.008490262 | 0.003194842 | 0.004342829 | 0.003101723 | 0.005760522 | 0.005842328 | 0.01273726 | 0.008282928 | 0.004608444 | 0.003934771 | 0.003483144 | 0.01765486 | 0.008759643 | 0.006829695 | 0.02361682 | 0.007683504 | 0.009231965 | 0.003728691 | 0.01716323 | 0.007071322 | 0.009476816 | 0.002124163 | 0.001888131 | 0.00231777 | 0.0005719104 | 0.008114917 | 0
ACIDO PTGC |  | Fecha | 2023-09-01 | 2023-09-02 | 2023-09-03 | 2023-09-04 | 2023-09-05 | 2023-09-06 | 2023-09-07 | 2023-09-08 | 2023-09-09 | 2023-09-10 | 2023-09-11 | 2023-09-12 | 2023-09-13 | 2023-09-14 | 2023-09-15 | 2023-09-16 | 2023-09-17 | 2023-09-18 | 2023-09-19 | 2023-09-20 | 2023-09-21 | 2023-09-22 | 2023-09-23 | 2023-09-24 | 2023-09-25 | 2023-09-26 | 2023-09-27 | 2023-09-28 | 2023-09-29 | 2023-09-30 | 2023-10-01
| Camión 1 | Camión
Estanque
n°Guia
Boleta Pesaje
Volumen, m3
Densidad g/cc, kg/l, t/m3
Peso (t)
Ácidez gr/l
|  | Finos de S, t | 0 | 0 | 0 | 0 | 0 | 0 | 0 | 0 | 0 | 0 | 0 | 0 | 0 | 0 | 0 | 0 | 0 | 0 | 0 | 0 | 0 | 0 | 0 | 0 | 0 | 0 | 0 | 0 | 0 | 0 | 0
As mg/L
|  | Finos de As, t | 0 | 0 | 0 | 0 | 0 | 0 | 0 | 0 | 0 | 0 | 0 | 0 | 0 | 0 | 0 | 0 | 0 | 0 | 0 | 0 | 0 | 0 | 0 | 0 | 0 | 0 | 0 | 0 | 0 | 0 | 0
| Camión 2 | Camión
Estanque
n°Guia
Boleta Pesaje
Volumen, m3
Densidad g/cc, kg/l, t/m3
Peso (t)
Ácidez gr/l
|  | Finos de S, t | 0 | 0 | 0 | 0 | 0 | 0 | 0 | 0 | 0 | 0 | 0 | 0 | 0 | 0 | 0 | 0 | 0 | 0 | 0 | 0 | 0 | 0 | 0 | 0 | 0 | 0 | 0 | 0 | 0 | 0 | 0
As mg/L
|  | Finos de As, t | 0 | 0 | 0 | 0 | 0 | 0 | 0 | 0 | 0 | 0 | 0 | 0 | 0 | 0 | 0 | 0 | 0 | 0 | 0 | 0 | 0 | 0 | 0 | 0 | 0 | 0 | 0 | 0 | 0 | 0 | 0
| Camión 3 | Camión
Estanque
n°Guia
Boleta Pesaje
Volumen, m3
Densidad g/cc, kg/l, t/m3
Peso (t)
Ácidez gr/l
|  | Finos de S, t | 0 | 0 | 0 | 0 | 0 | 0 | 0 | 0 | 0 | 0 | 0 | 0 | 0 | 0 | 0 | 0 | 0 | 0 | 0 | 0 | 0 | 0 | 0 | 0 | 0 | 0 | 0 | 0 | 0 | 0 | 0
As mg/L
|  | Finos de As, t | 0 | 0 | 0 | 0 | 0 | 0 | 0 | 0 | 0 | 0 | 0 | 0 | 0 | 0 | 0 | 0 | 0 | 0 | 0 | 0 | 0 | 0 | 0 | 0 | 0 | 0 | 0 | 0 | 0 | 0 | 0
| Camión 4 | Camión
Estanque
n°Guia
Boleta Pesaje
Volumen, m3
Densidad g/cc, kg/l, t/m3
Peso (t)
Ácidez gr/l
|  | Finos de S, t | 0 | 0 | 0 | 0 | 0 | 0 | 0 | 0 | 0 | 0 | 0 | 0 | 0 | 0 | 0 | 0 | 0 | 0 | 0 | 0 | 0 | 0 | 0 | 0 | 0 | 0 | 0 | 0 | 0 | 0 | 0
As mg/L
|  | Finos de As, t | 0 | 0 | 0 | 0 | 0 | 0 | 0 | 0 | 0 | 0 | 0 | 0 | 0 | 0 | 0 | 0 | 0 | 0 | 0 | 0 | 0 | 0 | 0 | 0 | 0 | 0 | 0 | 0 | 0 | 0 | 0
|  | Camion 1 | 0 | 0 | 0 | 0 | 0 | 0 | 0 | 0 | 0 | 0 | 0 | 0 | 0 | 0 | 0 | 0 | 0 | 0 | 0 | 0 | 0 | 0 | 0 | 0 | 0 | 0 | 0 | 0 | 0 | 0 | 0
|  | Camion 2 | 0 | 0 | 0 | 0 | 0 | 0 | 0 | 0 | 0 | 0 | 0 | 0 | 0 | 0 | 0 | 0 | 0 | 0 | 0 | 0 | 0 | 0 | 0 | 0 | 0 | 0 | 0 | 0 | 0 | 0 | 0
|  | Camion 3 | 0 | 0 | 0 | 0 | 0 | 0 | 0 | 0 | 0 | 0 | 0 | 0 | 0 | 0 | 0 | 0 | 0 | 0 | 0 | 0 | 0 | 0 | 0 | 0 | 0 | 0 | 0 | 0 | 0 | 0 | 0
|  | Camion 4 | 0 | 0 | 0 | 0 | 0 | 0 | 0 | 0 | 0 | 0 | 0 | 0 | 0 | 0 | 0 | 0 | 0 | 0 | 0 | 0 | 0 | 0 | 0 | 0 | 0 | 0 | 0 | 0 | 0 | 0 | 0
acidez
|  | polvo | 0 | 0 | 0 | 0 | 0 | 0 | 0 | 0 | 0 | 0 | 0 | 0 | 0 | 0 | 0 | 0 | 0 | 0 | 0 | 0 | 0 | 0 | 0 | 0 | 0 | 0 | 0 | 0 | 0 | 0
|  |  | 0 | 0 | 0 | 0 | 0 | 0 | 0 | 0 | 0 | 0 | 0 | 0 | 0 | 0 | 0 | 0 | 0 | 0 | 0 | 0 | 0 | 0 | 0 | 0 | 0 | 0 | 0 | 0 | 0 | 0
|  |  | 0 | 0 | 0 | 0 | 0 | 0 | 0 | 0 | 0 | 0 | 0 | 0 | 0 | 0 | 0 | 0 | 0 | 0 | 0 | 0 | 0 | 0 | 0 | 0 | 0 | 0 | 0 | 0 | 0 | 0
|  |  | 0 | 0 | 0 | 0 | 0 | 0 | 0 | 0 | 0 | 0 | 0 | 0 | 0 | 0 | 0 | 0 | 0 | 0 | 0 | 0 | 0 | 0 | 0 | 0 | 0 | 0 | 0 | 0 | 0 | 0
|  | mercurio | 0 | 0 | 0 | 0 | 0 | 0 | 0 | 0 | 0 | 0 | 0 | 0 | 0 | 0 | 0 | 0 | 0 | 0 | 0 | 0 | 0 | 0 | 0 | 0 | 0 | 0 | 0 | 0 | 0 | 0
|  |  | 0 | 0 | 0 | 0 | 0 | 0 | 0 | 0 | 0 | 0 | 0 | 0 | 0 | 0 | 0 | 0 | 0 | 0 | 0 | 0 | 0 | 0 | 0 | 0 | 0 | 0 | 0 | 0 | 0 | 0
|  |  | 0 | 0 | 0 | 0 | 0 | 0 | 0 | 0 | 0 | 0 | 0 | 0 | 0 | 0 | 0 | 0 | 0 | 0 | 0 | 0 | 0 | 0 | 0 | 0 | 0 | 0 | 0 | 0 | 0 | 0
|  |  | 0 | 0 | 0 | 0 | 0 | 0 | 0 | 0 | 0 | 0 | 0 | 0 | 0 | 0 | 0 | 0 | 0 | 0 | 0 | 0 | 0 | 0 | 0 | 0 | 0 | 0 | 0 | 0 | 0 | 0
|  | N° Camiones | [31 empty] | 0
| PTGC | Volumen, m3 | 0 | 0 | 0 | 0 | 0 | 0 | 0 | 0 | 0 | 0 | 0 | 0 | 0 | 0 | 0 | 0 | 0 | 0 | 0 | 0 | 0 | 0 | 0 | 0 | 0 | 0 | 0 | 0 | 0 | 0 | 0 | 0
Densidad gr/cc; t/m3
|  | Peso (t) | [31 empty] | 0
|  | Ácidez gr/l | 0 | 0 | 0 | 0 | 0 | 0 | 0 | 0 | 0 | 0 | 0 | 0 | 0 | 0 | 0 | 0 | 0 | 0 | 0 | 0 | 0 | 0 | 0 | 0 | 0 | 0 | 0 | 0
|  | Finos de S, t | 0 | 0 | 0 | 0 | 0 | 0 | 0 | 0 | 0 | 0 | 0 | 0 | 0 | 0 | 0 | 0 | 0 | 0 | 0 | 0 | 0 | 0 | 0 | 0 | 0 | 0 | 0 | 0
|  | As mg/L | 0 | 0 | 0 | 0 | 0 | 0 | 0 | 0 | 0 | 0 | 0 | 0 | 0 | 0 | 0 | 0 | 0 | 0 | 0 | 0 | 0 | 0 | 0 | 0 | 0 | 0 | 0 | 0
|  | Finos de As, t | 0 | 0 | 0 | 0 | 0 | 0 | 0 | 0 | 0 | 0 | 0 | 0 | 0 | 0 | 0 | 0 | 0 | 0 | 0 | 0 | 0 | 0 | 0 | 0 | 0 | 0 | 0 | 0
| PTGC | Finos Acido (t) | 0 | 0 | 0 | 0 | 0 | 0 | 0 | 0 | 0 | 0 | 0 | 0 | 0 | 0 | 0 | 0 | 0 | 0 | 0 | 0 | 0 | 0 | 0 | 0 | 0 | 0 | 0 | 0 |  |  |  | 0
|  | Finos polvo (t) | 0 | 0 | 0 | 0 | 0 | 0 | 0 | 0 | 0 | 0 | 0 | 0 | 0 | 0 | 0 | 0 | 0 | 0 | 0 | 0 | 0 | 0 | 0 | 0 | 0 | 0 | 0 | 0 |  |  |  | 0
|  | Finos As (kg) | 0 | 0 | 0 | 0 | 0 | 0 | 0 | 0 | 0 | 0 | 0 | 0 | 0 | 0 | 0 | 0 | 0 | 0 | 0 | 0 | 0 | 0 | 0 | 0 | 0 | 0 | 0 | 0 |  |  |  | 0
|  | Finos Hg (kg) | 0 | 0 | 0 | 0 | 0 | 0 | 0 | 0 | 0 | 0 | 0 | 0 | 0 | 0 | 0 | 0 | 0 | 0 | 0 | 0 | 0 | 0 | 0 | 0 | 0 | 0 | 0 | 0 |  |  |  | 0
[21 empty] | 2021-10-01 |  |  |  |  | Volumenes PTE |  |  |  | Volumen inicial M3 | [H2 SO4] inicio mes | Volumen final M3 | ∆ finos acido sulfurico (ton)
[20 empty] | Volumen TDSF | RuntimeMethodHandle.InvokeMethod - IncuityFunctions.IncuityValueAtTime - ResultsArray.GetFailedResult: | [6 empty] | E0 |  | 68 | 357 | 90 | -2146826265
[20 empty] | Nivel Desc | RuntimeMethodHandle.InvokeMethod - IncuityFunctions.IncuityValueAtTime - ResultsArray.GetFailedResult: | [6 empty] | Piscina E0 |  | 90 | 357 | 240 | -2146826265
[20 empty] | Nivel Producto | RuntimeMethodHandle.InvokeMethod - IncuityFunctions.IncuityValueAtTime - ResultsArray.GetFailedResult: | [6 empty] | Reactores |  | 0 | 0 | 0 | -2146826265
[28 empty] | Piscina reactores |  | 0 | 0 | 0 | -2146826265
[28 empty] | Piscina aguas claras |  | 0 | 0 |  | -2146826265
[26 empty] | Volumenes PTGC |  |  |  | Volumen inicial M3 | [H2 SO4] inicio mes | Volumen final M3 | ∆ finos acido sulfurico (ton)
[28 empty] | Torre |  | 102 | 750.31 | 103 | -2146826265
[28 empty] | Descomponedor |  | 0 | 0 | 0 | -2146826265
[28 empty] | Producto |  | 117.04 | 632.1 | 50.4 | -2146826265
Volumen descomponedor
[27 empty] | Altura liquido | 1
[27 empty] | Radio | 1.9
[27 empty] | Largo | 3.75
[27 empty] | V | 9.298364
|  |  | 3 | 3 | 3 | 3 | 4 | 1 | 1 | 2 | 2 | 1 |  | 2 | 4 | 5 | 3 | 4 |  | 3 | 5 | 4 | 4 | 4 | 5 | 2 | 1 | 2 | 3 | 4 | 4 | 4
| C |  | 68.27 | 68.8 | 61.36 | 61.71 | 88.41 | 19.95 | 17.48 | 47.92 | 38.92 | 29.09 |  | 49.35 | 87.35 | 122.02 | 68.42 | 85.64 |  | 63.28 | 101.45 | 87.23 | 87.82 | 101.42 | 121.04 | 48.07 | 22.06 | 45.07 | 71.65 | 88.14 | 98.96 | 98.91
|  |  | 2021-03-01 | 2021-03-02 | 2021-03-03 | 2021-03-04 | 2021-03-05 | 2021-03-06 | 44262 | 44263 | 2021-03-09 | 2021-03-10 | 2021-03-11 | 2021-03-12 | 2021-03-13 | 2021-03-14 | 2021-03-15 | 2021-03-16 | 2021-03-17 | 2021-03-18 | 2021-03-19 | 2021-03-20 | 2021-03-21 | 2021-03-22 | 2021-03-23 | 2021-03-24 | 2021-03-25 | 2021-03-26 | 2021-03-27 | 2021-03-28 | 2021-03-29 | 2021-03-30
|  |  | 0 | -1 | 1 | -1 | 0 | -2 | -3 | -1 | -1 | -2 | -4 | -2 | 1 | 2 | 0 | -1 | -5 | -1 | 0 | 0 | 1 | 2 | 0 | -1 | -3 | 0 | 1 | 2 | 3 | 0
|  |  | -7.8 | -36.12 | 5.08 | -38.27 | -9.75 | -57.87 | -89.57 | -28.9 | -40.15 | -45.56 | -105.76 | -60.16 | 2.76 | 43.99 | -6.69 | -40.08 | -127.37 | -39.73 | -31.03 | -24.41 | 5.84 | 44.48 | -9.42 | -26.79 | -81.47 | -8.21 | 18.37 | 37.07 | 73.09 | 1.48
|  |  | 1 |  |  |  | 2 | 3 | 2 | 1 |  |  |  | 1 | 1 | 1 | 1 | 1 |  | 1 |  | 1 |  | 2 |  | 1 | 3 | 2 | 1 | 1
|  |  | 19.76 |  |  |  | 36.71 | 65.75 | 43.07 | 20.63 |  |  |  | 22.26 | 22.57 | 22.08 | 21.38 | 20.46 |  | 22.89 |  | 21.58 |  | 45.26 |  | 20.98 | 65.51 | 39.94 | 19.06 | 20.38
|  |  | 2021-03-01 |  |  |  | 2021-03-05 | 2021-03-06 | 2021-03-07 | 2021-03-08 |  |  |  | 2021-03-12 | 2021-03-13 | 2021-03-14 | 2021-03-15 | 2021-03-16 |  | 2021-03-18 |  | 2021-03-20 |  | 2021-03-22 |  | 2021-03-24 | 2021-03-25 | 2021-03-26 | 2021-03-27 | 2021-03-28
|  |  | -2146826273 | -2146826273 | -2146826273 | -2146826273 | -2146826273 | -2146826273 | -2146826273 | -2146826273 | -2146826273 | -2146826273 | -2146826273 | -2146826273 | -2146826273 | -2146826273 | -2146826273 | -2146826273 | -2146826273 | -2146826273 | -2146826273 | -2146826273 | -2146826273 | -2146826273 | -2146826273 | -2146826273 | -2146826273 | -2146826273 | -2146826273 | -2146826273 | -2146826273 | -2146826273
4,26 mts

## Escoria HELE
SEPTIEMBRE | ARSENICO Y AZUFRE EN ESCORIAS BOTADERO
Día | Ollas | Peso | Ajuste | Peso Ajustado | Ley As | Fino As | Ley S | Fino S
| Unid. | t | t | t | % | t | % | t
2023-09-01 | 69 | 693.0023 | 90.26469 | 783.267 | 0.001 | 0.00783267 | 0.5 | 3.916335
2023-09-02 | 46 | 462.0016 | 60.17646 | 522.178 | 0.001 | 0.00522178 | 0.5 | 2.61089
2023-09-03 | 46 | 462.0016 | 60.17646 | 522.178 | 0.001 | 0.00522178 | 0.6 | 3.133068
2023-09-04 | 35 | 351.5229 | 45.78644 | 397.3094 | 0.001 | 0.003973094 | 0.6 | 2.383856
2023-09-05 | 40 | 401.7405 | 52.32736 | 454.0678 | 0.001 | 0.004540678 | 0.8 | 3.632543
2023-09-06 | 48 | 482.0886 | 62.79283 | 544.8814 | 0.001 | 0.005448814 | 0.6 | 3.269288
2023-09-07 | 45 | 451.958 | 58.86828 | 510.8263 | 0.001 | 0.005108263 | 0.8 | 4.086611
2023-09-08 | 45 | 451.958 | 58.86828 | 510.8263 | 0.001 | 0.005108263 | 0.9 | 4.597437
2023-09-09 | 29 | 291.2619 | 37.93734 | 329.1992 | 0.001 | 0.003291992 | 1 | 3.291992
2023-09-10 | 18 | 180.7832 | 23.54731 | 204.3305 | 0.001 | 0.002043305 | 0.9 | 1.838975
2023-09-11 | 34 | 341.4794 | 44.47826 | 385.9577 | 0.001 | 0.003859577 | 0.8 | 3.087661
2023-09-12 | 51 | 512.2191 | 66.71738 | 578.9365 | 0.001 | 0.005789365 | 0.8 | 4.631492
2023-09-13 | 18 | 180.7832 | 23.54731 | 204.3305 | 0.001 | 0.002043305 | 1 | 2.043305
2023-09-14 | 42 | 421.8275 | 54.94373 | 476.7712 | 0.001 | 0.004767712 | 1 | 4.767712
2023-09-15 | 22 | 220.9573 | 28.78005 | 249.7373 | 0.001 | 0.002497373 | 0.9 | 2.247636
2023-09-16 | 54 | 542.3497 | 70.64194 | 612.9916 | 0.001 | 0.006129916 | 0.9 | 5.516924
2023-09-17 | 42 | 421.8275 | 54.94373 | 476.7712 | 0.001 | 0.004767712 | 0.9 | 4.290941
2023-09-18 | 33 | 331.4359 | 43.17007 | 374.606 | 0.001 | 0.00374606 | 0.9 | 3.371454
2023-09-19 | 40 | 401.7405 | 52.32736 | 454.0678 | 0.001 | 0.004540678 | 0.9 | 4.086611
2023-09-20 | 40 | 401.7405 | 52.32736 | 454.0678 | 0.001 | 0.004540678 | 0.4 | 1.816271
2023-09-21 | 35 | 351.5229 | 45.78644 | 397.3094 | 0.001 | 0.003973094 | 0.7 | 2.781166
2023-09-22 | 30 | 301.3054 | 39.24552 | 340.5509 | 0.001 | 0.003405509 | 1 | 3.405509
2023-09-23 | 34 | 341.4794 | 44.47826 | 385.9577 | 0.001 | 0.003859577 | 0.9 | 3.473619
2023-09-24 | 41 | 411.784 | 53.63554 | 465.4195 | 0.001 | 0.004654195 | 0.6 | 2.792517
2023-09-25 | 18 | 180.7832 | 23.54731 | 204.3305 | 0.001 | 0.002043305 | 0.6 | 1.225983
2023-09-26 | 18 | 180.7832 | 23.54731 | 204.3305 | 0.001 | 0.002043305 | 0.4 | 0.8173221
2023-09-27 | 40 | 401.7405 | 52.32736 | 454.0678 | 0.001 | 0.004540678 | 0.4 | 1.816271
2023-09-28 | 22 | 220.9573 | 28.78005 | 249.7373 | 0.001 | 0.002497373 | 0.5 | 1.248687
2023-09-29 | 54 | 542.3497 | 70.64194 | 612.9916 | 0.001 | 0.006129916 | 0.5 | 3.064958
2023-09-30 | 41 | 411.784 | 53.63554 | 465.4195 | 0.005 | 0.02327098 | 0.4 | 1.861678
| 1130 | 11349.17 | 1478.248 | 12827.42 | 0.001145133 | 0.1468909 | 0.7102655 | 91.10871

## Factor Olla Escoria HELE
TAMAÑO DE LA MUESTRA
Dónde:
| z | 1.2
| p | 50%
| e | 5%
| N | 1130
| N' | 127.7237
FACTOR DE PESO POR OLLA
Dónde:
| N' | 205
| m | 2058.92
| F | 10.04351
MASA DE ESCORIA HELE PRODUCIDA
Dónde:
| N | 1130
| F | 10.04351
| M | 11349.17
F: Factor de peso por olla.
m: Masa de escoria pesada.
N’: Tamaño real de la muestra.